## 작업일지
# | DOI | user_edting | date_confirmed | complete | allfilter
1 | 10.1038/NCHEM.955 | BR | 2022-03-30 11:55 | TRUE | TRUE | 30
2 | 10.1038/nature11439 | BR | 2022-03-31 00:06 | TRUE | TRUE | 31
3 | 10.1038/nature06458 | BR | 2022-03-31 00:12 | FALSE | FALSE | 31 | 일차 | 일자 | 일작업량 | 누적량 | 작업비율 | 누적비율 |  | 전체 | 진도 | 남은량
4 | 10.1038/ncomms9144 | BR | 2022-03-31 00:19 | TRUE | TRUE | 31 | 0 | 30 | 1 | 1 | 0.2571% | 0.2571% | 샘플 | 389 | 369 | 20
5 | 10.1002/aenm.201200970 | BR | 2022-03-31 00:26 | TRUE | TRUE | 31 | 1 | 31 | 35 | 36 | 8.997% | 9.254% | 일수 | 32.68022 | 31 | 1.680217
6 | 10.1002/adma.201501030 | BR | 2022-03-31 00:32 | TRUE | TRUE | 31 | 2 | 1 | 20 | 56 | 5.141% | 14.4%
7 | 10.1126/science.1159725 | BR | 2022-03-31 00:36 | TRUE | TRUE | 31 | 3 | 2 | 26 | 82 | 6.684% | 21.08% |  | 샘플 | 일수 | 재추출 | incomplete | fail | fail among complete | fail ratio
8 | 10.1126/science.1092963 | BR | 2022-03-31 00:51 | TRUE | TRUE | 31 | 4 | 3 | 25 | 107 | 6.427% | 27.51% | 전체 | 386 | 32.68022 | 108 | 28 | 62 | 34 | 8.808%
9 | 10.1038/am.2013.86 | BR | 2022-03-31 00:56 | TRUE | TRUE | 31 | 5 | 4 | 0 | 107 | 0% | 27.51% | BR | 258 |  | 40 | 16 | 46 | 30 | 11.63%
10 | 10.1039/c5ee02979a | BR | 2022-03-31 00:56 | TRUE | FALSE | 31 | 6 | 5 | 7 | 114 | 1.799% | 29.31% | JC | 49 |  | 24 | 4 | 7 | 3 | 6.122%
11 | 10.1039/c5ee02979a | BR | 2022-03-31 01:02 | TRUE | TRUE | 31 | 7 | 6 | 15 | 129 | 3.856% | 33.16% | SJP | 50 |  | 44 | 8 | 9 | 1 | 2%
12 | 10.1126/science.aaa4166 | BR | 2022-03-31 09:07 | TRUE | TRUE | 31 | 8 | 7 | 20 | 149 | 5.141% | 38.3% | 진행 | 357 | 31 | na |  | na
13 | 10.1038/ncomms10287 | BR | 2022-03-31 09:18 | TRUE | TRUE | 31 | 9 | 8 | 0 | 149 | 0% | 38.3% | 남은량 | 29 | 1.680217 | na |  | na
14 | 10.1002/aenm.201100149 | BR | 2022-03-31 11:58 | TRUE | TRUE | 31 | 10 | 9 | 0 | 149 | 0% | 38.3%
15 | 10.1103/PhysRevLett.108.166601 | BR | 2022-03-31 12:02 | TRUE | TRUE | 31 | 11 | 10 | 22 | 171 | 5.656% | 43.96% | 진도 | all pass | pass ratio
16 | 10.1038/am.2016.67 | BR | 2022-03-31 12:07 | TRUE | TRUE | 31 | 12 | 11 | 3 | 174 | 0.7712% | 44.73% | 369 | 297 | 80.49%
17 | 10.1038/nature09996 | BR | 2022-03-31 12:10 | TRUE | TRUE | 31 | 13 | 12 | 30 | 204 | 7.712% | 52.44%
18 | 10.1039/c0ee00456a | BR | 2022-03-31 12:14 | TRUE | TRUE | 31 | 14 | 13 | 77 | 281 | 19.79% | 72.24%
19 | 10.1126/science.1156446 | BR | 2022-03-31 12:17 | TRUE | TRUE | 31 | 15 | 14 | 35 | 316 | 8.997% | 81.23%
20 | 10.1038/nature08088 | BR | 2022-03-31 01:38 | TRUE | TRUE | 31 | 16 | 15 | 4 | 320 | 1.028% | 82.26%
21 | 10.1038/nmat1154 | BR | 2022-03-31 01:38 | FALSE | FALSE | 31 | 17 | 16 | 2 | 322 | 0.5141% | 82.78%
22 | 10.1038/35098012 | BR | 2022-03-31 01:38 | FALSE | FALSE | 31 | 18 | 17 | 15 | 337 | 3.856% | 86.63%
23 | 10.1073/pnas.1403601111 | BR | 2022-03-31 01:38 | TRUE | TRUE | 31 | 19 | 18 | 12 | 349 | 3.085% | 89.72%
24 | 10.1038/ncomms10892 | BR | 2022-03-31 01:38 | FALSE | FALSE | 31 | 20 | 19 | 2 | 351 | 0.5141% | 90.23%
25 | 10.1021/ja306527n | BR | 2022-03-31 03:39 | TRUE | TRUE | 31 | 21 | 20 | 4 | 355 | 1.028% | 91.26%
26 | 10.1021/ja301772w | BR | 2022-03-31 04:25 | TRUE | FALSE | 31 | 22 | 21 | 4 | 359 | 1.028% | 92.29%
27 | 10.1038/nature13184 | BR | 2022-03-31 04:30 | TRUE | TRUE | 31 | 23 | 22 | 3 | 362 | 0.7712% | 93.06%
28 | 10.1126/science.aad3749 | BR | 2022-03-31 04:33 | TRUE | TRUE | 31 | 24 | 23 | 0 | 362 | 0% | 93.06%
29 | 10.1063/1.4807771 | BR | 2022-03-31 06:36 | FALSE | FALSE | 31 | 25 | 24 | 0 | 362 | 0% | 93.06%
30 | 10.1063/1.4807771 | BR | 2022-03-31 06:36 | FALSE | FALSE | 31 | 26 | 25 | 3 | 365 | 0.7712% | 93.83%
31 | 10.1016/j.jssc.2006.12.010 | BR | 2022-03-31 06:36 | TRUE | TRUE | 31 | 27 | 26 | 3 | 368 | 0.7712% | 94.6%
32 | 10.1016/j.jallcom.2007.05.063 | BR | 2022-03-31 10:33 | TRUE | TRUE | 31 | 28 | 27 | 0 | 368 | 0% | 94.6%
33 | 10.3938/jkps.66.1726 | BR | 2022-03-31 10:37 | TRUE | TRUE | 31 | 29 | 28 | 0 | 368 | 0% | 94.6%
34 | 10.1063/1.3427427 | BR | 2022-03-31 10:41 | TRUE | TRUE | 31 | 30 | 29 | 0 | 368 | 0% | 94.6%
35 | 10.1039/c3ra23197f | BR | 2022-03-31 10:46 | TRUE | TRUE | 31 | 31 | 30 | 1 | 369 | 0.2571% | 94.86%
36 | Enhancing Figure of Merit of Bi0.5Sb1.5Te3 Through Nano-composite Approach | BR | 2022-03-31 10:52 | TRUE | TRUE | 31
37 | 10.1002/aenm.201401391 | BR | 2022-04-01 03:45 | TRUE | TRUE | 1
38 | 10.1002/aenm.201500411 | BR | 2022-04-01 03:52 | TRUE | TRUE | 1
39 | 10.1007/s11664-012-2280-6 | BR | 2022-04-01 03:57 | TRUE | TRUE | 1
40 | 10.1039/c3ta12623d | BR | 2022-04-01 03:59 | TRUE | TRUE | 1
41 | 10.1002/adfm.201402663 | BR | 2022-04-01 04:03 | TRUE | TRUE | 1
42 | 10.1063/1.1863440 | BR | 2022-04-01 04:14 | TRUE | TRUE | 1
43 | 10.3365/eml.2010.12.201 | BR | 2022-04-01 04:19 | TRUE | TRUE | 1
44 | 10.1007/s11664-012-2356-3 | BR | 2022-04-01 04:22 | TRUE | TRUE | 1
45 | 10.1039/c3ce40643a | BR | 2022-04-01 04:25 | TRUE | TRUE | 1
46 | 10.1021/nl101156v | BR | 2022-04-01 04:29 | TRUE | TRUE | 1
47 | 10.1007/s11664-013-2822-6 | BR | 2022-04-01 10:59 | TRUE | TRUE | 1
48 | 10.3938/jkps.64.1416 | BR | 2022-04-01 11:05 | TRUE | TRUE | 1
49 | 10.3938/jkps.65.696 | BR | 2022-04-01 11:09 | TRUE | TRUE | 1
50 | 10.1007/s11664-014-3485-7 | BR | 2022-04-01 11:15 | TRUE | FALSE | 1
51 | 10.3938/jkps.64.1692 | BR | 2022-04-01 11:21 | TRUE | TRUE | 1
52 | 10.1002/aenm.201100338 | BR | 2022-04-01 11:27 | TRUE | TRUE | 1
53 | 10.1063/1.4749806 | BR | 2022-04-01 11:38 | TRUE | TRUE | 1
54 | 10.1002/adma.201203764 | BR | 2022-04-01 11:41 | TRUE | TRUE | 1
55 | 10.3390/ma8030959 | BR | 2022-04-01 11:44 | TRUE | TRUE | 1
56 | 10.1063/1.4916947 | BR | 2022-04-02 11:42 | TRUE | TRUE | 2
57 | 10.1063/1.4916947 | BR | 2022-04-02 11:44 | TRUE | TRUE | 2
58 | 10.1039/c5tc02219c | BR | 2022-04-02 04:03 | FALSE | FALSE | 2
59 | 10.1038/srep03212 | BR | 2022-04-02 04:29 | TRUE | FALSE | 2
60 | 10.1039/c4nr00191e | BR | 2022-04-02 04:32 | TRUE | TRUE | 2
61 | 10.1109/ICT.2003.1287440 | BR | 2022-04-02 04:33 | FALSE | FALSE | 2
62 | 10.1021/nl203389x | BR | 2022-04-02 04:36 | TRUE | TRUE | 2
63 | 10.1016/j.jallcom.2013.03.062 | BR | 2022-04-02 04:41 | TRUE | TRUE | 2
64 | 10.1021/nl2034859 | BR | 2022-04-02 04:50 | TRUE | FALSE | 2
65 | 10.1039/c4ta01554a | BR | 2022-04-02 04:55 | TRUE | TRUE | 2
66 | 10.1063/1.2425007 | BR | 2022-04-02 04:59 | TRUE | TRUE | 2
67 | 10.1088/0957-4484/24/28/285702 | BR | 2022-04-02 05:03 | TRUE | TRUE | 2
68 | 10.1002/pssa.201228589 | BR | 2022-04-02 09:55 | TRUE | TRUE | 2
69 | 10.1103/PhysRevB.90.085118 | BR | 2022-04-02 10:13 | TRUE | TRUE | 2
70 | 10.1103/PhysRevB.85.125207 | BR | 2022-04-02 10:27 | TRUE | FALSE | 2
71 | 10.1021/nl202935k | BR | 2022-04-02 10:27 | TRUE | TRUE | 2
72 | 10.1002/adfm.201600718 | BR | 2022-04-02 10:32 | TRUE | TRUE | 2
73 | 10.1111/j.1551-2916.2012.05284.x | BR | 2022-04-02 10:35 | TRUE | TRUE | 2
74 | 10.1016/j.jallcom.2013.03.167 | BR | 2022-04-02 10:38 | TRUE | TRUE | 2
75 | 10.1063/1.4893236 | BR | 2022-04-02 10:41 | TRUE | TRUE | 2
76 | 10.1021/nn2017183 | BR | 2022-04-02 10:48 | TRUE | FALSE | 2
77 | 10.1021/cm803437x | BR | 2022-04-02 10:53 | TRUE | FALSE | 2
78 | 10.1021/ja910762q | BR | 2022-04-02 10:41 | TRUE | TRUE | 2
79 | 10.1039/c3ee40482j | BR | 2022-04-02 11:10 | TRUE | TRUE | 2
80 | 10.1103/PhysRevB.82.115209 | BR | 2022-04-02 11:18 | TRUE | TRUE | 2
81 | 10.1103/PhysRevB.83.195209 | BR | 2022-04-02 11:58 | TRUE | FALSE | 2
82 | 10.1007/s11664-013-2500-8 | BR | 2022-04-03 00:01 | FALSE | FALSE | 3
83 | 10.1007/s11664-013-2819-1 | BR | 2022-04-03 06:13 | TRUE | TRUE | 3
84 | 10.1063/1.4890320 | BR | 2022-04-03 06:32 | TRUE | TRUE | 3
85 | 10.1039/c5ee01147g | BR | 2022-04-03 06:36 | TRUE | TRUE | 3
86 | 10.1016/j.jssc.2009.07.004 | BR | 2022-04-03 07:01 | TRUE | TRUE | 3
87 | 10.1063/1.3517088 | BR | 2022-04-03 07:05 | TRUE | TRUE | 3
88 | 10.1007/s11664-013-2832-4 | BR | 2022-04-03 09:42 | TRUE | TRUE | 3
89 | 10.1016/j.jallcom.2015.03.117 | BR | 2022-04-03 09:45 | TRUE | TRUE | 3
90 | 10.1021/nl400319u | BR | 2022-04-03 09:48 | TRUE | TRUE | 3
91 | 10.1103/PhysRevB.87.045203 | BR | 2022-04-03 10:02 | TRUE | TRUE | 3
92 | 10.1039/c5tc03068d | BR | 2022-04-03 10:10 | TRUE | FALSE | 3
93 | 10.1103/PhysRevB.87.144104 | BR | 2022-04-03 10:13 | FALSE | FALSE | 3
94 | 10.1021/acsnano.6b03696 | BR | 2024-04-03 11:06 | TRUE | TRUE | 3
95 | 10.1007/s13391-012-2207-7 | BR | 2022-04-03 11:11 | TRUE | FALSE | 3
96 | 10.1038/ncomms4640 | BR | 2022-04-03 11:18 | TRUE | TRUE | 3
97 | 10.1016/j.jallcom.2012.08.041 | BR | 2022-04-03 11:20 | TRUE | TRUE | 3
98 | 10.1063/1.4869220 | BR | 2022-04-03 11:11 | TRUE | FALSE | 3
99 | 10.1016/j.intermet.2013.04.018 | BR | 2022-04-03 11:27 | TRUE | TRUE | 3
100 | 10.1002/adfm.201201221 | BR | 2022-04-01 11:32 | TRUE | TRUE | 1
101 | 10.1016/j.jallcom.2013.01.038 | BR | 2022-04-03 11:52 | TRUE | TRUE | 3
102 | 10.1039/c1ee01928g | BR | 2022-04-05 00:04 | TRUE | FALSE | 5
103 | 10.1039/c0ee00456a | BR | 2022-04-05 00:10 | TRUE | TRUE | 5
104 | 10.1002/adfm.201000878 | BR | 2022-04-05 00:15 | TRUE | TRUE | 5
105 | 10.1002/aenm.201000072 | BR | 2022-04-05 08:55 | TRUE | TRUE | 5
106 | 10.1002/adma.201103153 | BR | 2022-04-05 09:00 | TRUE | TRUE | 5
107 | 10.1039/c2ee21536e | BR | 2022-04-05 09:10 | TRUE | TRUE | 5
108 | 10.1038/am.2012.52 | BR | 2022-04-05 01:01 | TRUE | TRUE | 5
109 | 10.1002/aenm.201400486 | BR | 2022-04-06 11:37 | TRUE | TRUE | 6
110 | 10.1002/anie.200600865 | BR | 2022-04-06 11:54 | TRUE | TRUE | 6
111 | 10.1088/0957-4484/24/21/215401 | BR | 2022-04-06 01:33 | TRUE | TRUE | 6
112 | 10.1039/c3ta11825h | BR | 2022-04-06 10:08 | TRUE | TRUE | 6
113 | 10.1039/c3ee43438a | BR | 2022-04-06 08:15 | TRUE | TRUE | 6
114 | 10.1021/cm5042138 | BR | 2022-04-06 10:23 | FALSE | FALSE | 6
115 | 10.1038/ncomms5515 | BR | 2022-04-06 10:27 | TRUE | TRUE | 6
116 | 10.1038/am.2014.39 | BR | 2022-04-06 10:32 | TRUE | TRUE | 6
117 | 10.1002/aenm.201501047 | BR | 2022-04-06 11:22 | TRUE | TRUE | 6
118 | 10.1021/nl504624r | BR | 2022-04-06 11:27 | TRUE | TRUE | 6
119 | 10.1021/nl201206d | BR | 2022-04-06 11:34 | TRUE | TRUE | 6
120 | 10.1021/nl201206d | BR | 2022-04-06 11:34 | TRUE | TRUE | 6
121 | 10.1039/c1ee02465e | BR | 2022-04-06 11:46 | TRUE | TRUE | 6
122 | 10.1021/ja301245b | BR | 2022-04-06 11:55 | TRUE | TRUE | 6
123 | 10.1088/0957-4484/24/34/345705 | BR | 2022-04-07 00:04 | TRUE | TRUE | 7
124 | 10.1002/aenm.201401977 | BR | 2022-04-07 00:15 | TRUE | TRUE | 7
125 | 10.1021/acs.chemmater.5b04365 | BR | 2022-04-07 00:25 | TRUE | FALSE | 7
126 | 10.1021/cm504112m | BR | 2022-04-07 00:30 | TRUE | TRUE | 7
127 | 10.1021/jacs.6b08382 | BR | 2022-04-07 06:07 | TRUE | TRUE | 7
128 | 10.1016/j.jssc.2016.02.012 | BR | 2022-04-07 06:10 | TRUE | FALSE | 7
129 | 10.1039/c4ta01643b | BR | 2022-04-07 06:16 |  | FALSE | 7
130 | 10.1002/adfm.201602652 | BR | 2022-04-07 06:27 | TRUE | FALSE | 7
131 | 10.1039/c5ra19469e | BR | 2022-04-07 06:36 | TRUE | TRUE | 7
132 | 10.1002/aelm.201600019 | BR | 2022-04-07 06:44 | TRUE | TRUE | 7
133 | 10.1021/ja500860m | BR | 2022-04-07 06:48 | TRUE | TRUE | 7
134 | 10.1021/jacs.5b00837 | BR | 2022-04-07 06:55 | TRUE | TRUE | 7
135 | 10.1021/jacs.5b07284 | BR | 2022-04-10 05:25 | TRUE | FALSE | 10
136 | 10.1021/jacs.6b07010 | BR | 2022-04-10 05:30 | TRUE | TRUE | 10
137 | 10.1016/S1002-0721(14)60543-3 | BR | 2022-04-10 05:37 | TRUE | TRUE | 10
138 | 10.1073/pnas.1305735110 | BR | 2022-04-10 05:41 | TRUE | TRUE | 10
139 | 10.1039/c4cp02091j | BR | 2022-04-10 05:47 | TRUE | FALSE | 10
140 | 10.1016/j.jallcom.2015.04.073 | BR | 2022-04-10 07:50 | TRUE | FALSE | 10
141 | 10.1039/c5cp05151g | BR | 2022-04-10 07:50 | FALSE | FALSE | 10
142 | 10.1021/jacs.5b07856 | BR | 2022-04-10 08:59 | TRUE | TRUE | 10
143 | 10.1016/j.physb.2007.02.067 | BR | 2022-04-10 09:04 | TRUE | TRUE | 10
144 | 10.1016/j.physb.2006.10.001 | BR | 2022-04-10 09:15 | TRUE | FALSE | 10
145 | 10.1021/jp103697s | BR | 2022-04-10 09:21 | TRUE | TRUE | 10
146 | 10.1002/aelm.201500228 | BR | 2022-04-10 09:26 | TRUE | TRUE | 10
147 | 10.1007/s11664-015-4251-1 | BR | 2022-04-10 09:31 | TRUE | TRUE | 10
148 | 10.1007/s13391-014-4149-8 | BR | 2022-04-10 09:38 | TRUE | TRUE | 10
149 | 10.1021/ic5010243 | BR | 2022-04-10 09:50 | TRUE | TRUE | 10
150 | 10.1039/c4ta00072b | BR | 2022-04-10 09:56 | TRUE | TRUE | 10
151 | 10.1557/jmr.2015.124 | JC | 2022-04-13 16:17 | TRUE | TRUE | 13
152 | 10.1021/ja504896a | JC | 2022-04-13 16:33 | TRUE | TRUE | 13
153 | 10.1557/PROC-1267-DD04-11 | JC | 2022-04-13 16:47 | TRUE | TRUE | 13
154 | 10.1088/0022-3727/45/11/115302 | JC | 2022-04-13 17:24 | TRUE | TRUE | 13
155 | 10.1063/1.3138803 | JC | 2022-04-13 17:43 | TRUE | TRUE | 13
156 | 10.1063/1.4824353 | JC | 2022-04-13 18:09 | TRUE | TRUE | 13
157 | 10.1007/s11664-014-3076-7 | JC | 2022-04-14 09:03 | TRUE | TRUE | 14
158 | 10.1016/j.jallcom.2004.10.002 | JC | 2022-04-14 09:13 | FALSE | FALSE | 14
159 | 10.1039/C5TC01429H | JC | 2022-04-14 09:25 | TRUE | TRUE | 14
160 | 10.1002/aenm.201100613 | JC | 2022-04-14 09:34 | TRUE | TRUE | 14
161 | 10.1088/1674-1056/21/10/106101 | JC | 2022-04-14 09:44 | TRUE | TRUE | 14
162 | 10.1016/j.ssi.2014.03.025 | JC | 2022-04-14 09:55 | TRUE | TRUE | 14
163 | 10.1063/1.4963779 | JC | 2022-04-14 11:02 | TRUE | TRUE | 14
164 | 10.1063/1.4896435 | JC | 2022-04-14 11:33 | TRUE | TRUE | 14
165 | 10.1039/c1jm13888j | JC | 2022-04-14 11:47 | TRUE | TRUE | 14
166 | 10.1063/1.3029774 | JC | 2022-04-14 11:55 | TRUE | TRUE | 14
167 | 10.1016/j.actamat.2015.04.011 | JC | 2022-04-14 00:20 | TRUE | TRUE | 14
168 | 10.1016/j.jallcom.2010.03.170 | JC | 2022-04-14 00:26 | TRUE | TRUE | 14
169 | 10.2320/matertrans.47.1058 | JC | 2022-04-14 00:40 | TRUE | TRUE | 14
170 | 10.1016/j.tsf.2007.02.053 | JC | 2022-04-14 14:31 | FALSE | FALSE | 14
171 | 10.1016/j.jcrysgro.2006.10.270 | JC | 2022-04-14 14:49 | TRUE | TRUE | 14
172 | 10.1007/s11837-016-2060-5 | JC | 2022-04-14 15:32 | TRUE | TRUE | 14
173 | 10.1007/s11664-016-5088-y | JC | 2022-04-14 18:21 | TRUE | TRUE | 14
174 | 10.1109/ICT.2007.4569472 | JC | 2022-04-16 20:11 | TRUE | TRUE | 16
175 | 10.1109/ICT.1998.740395 | JC | 2022-04-16 21:36 | TRUE | FALSE | 16
176 | 10.1073/pnas.1424388112 | JC | 2022-04-17 15:01 | TRUE | TRUE | 17
177 | 10.1016/j.mseb.2008.12.029 | JC | 2022-04-17 15:10 | TRUE | TRUE | 17
178 | 10.1007/s11664-009-0735-1 | JC | 2022-04-17 15:15 | TRUE | TRUE | 17
179 | 10.1007/s11664-009-0735-1 | JC | 2022-04-17 15:28 | TRUE | TRUE | 17
180 | 10.1109/ICT.2006.331355 | JC | 2022-04-17 15:33 | FALSE | FALSE | 17
181 | 10.2320/matertrans1989.33.851 | JC | 2022-04-17 16:11 | TRUE | TRUE | 17
182 | KOMATSU TECHNICAL REPORT 49, 152 (2003) | BR | 2022-04-18 10:45 | FALSE | FALSE | 18
183 | 10.1016/j.physb.2005.04.017 | JC | 2022-04-17 20:26 | TRUE | TRUE | 17
184 | 10.1143/JJAP.46.3309 | JC | 2022-04-17 20:31 | TRUE | TRUE | 17
185 | 10.1016/j.intermet.2007.02.009 | JC | 2022-04-17 20:55 | TRUE | TRUE | 17
186 | 10.4028/www.scientific.net/AMR.66.17 | JC | 2022-04-17 22:06 | TRUE | TRUE | 17
187 | 10.1021/acs.chemmater.6b02308 | JC | 2022-04-17 22:13 | TRUE | TRUE | 17
188 | 10.1063/1.2981516 | JC | 2022-04-17 22:19 | TRUE | TRUE | 17
189 | 10.1088/0022-3727/41/18/185103 | JC | 2022-04-17 22:24 | TRUE | TRUE | 17
190 | 10.1063/1.4918311 | JC | 2022-04-17 22:50 | TRUE | TRUE | 17
191 | 10.1007/s11664-009-0698-2 | JC | 2022-04-17 22:57 | TRUE | TRUE | 17
192 | 10.2320/matertrans1989.33.851 | JC | 2022-04-18 11:42 | TRUE | FALSE | 18
193 | 10.2320/matertrans1989.33.851 | JC | 2022-04-18 12:06 | TRUE | TRUE | 18
194 | 10.1021/nl8026795 | JC | 2022-04-18 12:17 | TRUE | TRUE | 18
195 | 10.1021/nl102931z | JC | 2022-04-18 12:24 | TRUE | FALSE | 18
196 | 10.1063/1.3027060 | JC | 2022-04-18 12:32 | TRUE | TRUE | 18
197 | 10.1039/c2jm16369a | JC | 2022-04-18 12:57 | TRUE | TRUE | 18
198 | 10.1103/PhysRevB.91.165104 | JC | 2022-04-18 13:05 | FALSE | FALSE | 18
199 | 10.1088/0953-8984/26/44/445002 | JC | 2022-04-18 13:52 | TRUE | TRUE | 18
200 | 10.1039/c4ee03042g | JC | 2022-04-18 17:55 | TRUE | TRUE | 18
201 | 10.1039/C4EE02813A | SJP | 2022-04-12 20:10 | TRUE | TRUE | 12
202 | 10.1038/nature08088 | SJP | 2022-04-06 19:34 | TRUE | TRUE | 6
203 | 10.1039/C4CP04875J | SJP | 2022-04-07 14:23 | TRUE | TRUE | 7
204 | 10.1088/0022-3727/40/2/035 | SJP | 2022-04-07 15:58 | TRUE | TRUE | 7
205 | 10.1088/0953-8984/14/34/318 | SJP | 2022-04-07 17:22 | TRUE | TRUE | 7
206 | 10.1039/C4CP04875J | SJP | 2022-04-07 16:37 | TRUE | TRUE | 7
207 | 10.1063/1.2920210 | SJP | 2022-04-07 18:02 | TRUE | TRUE | 7
208 | 10.1016/j.actamat.2009.03.018 | SJP | 2022-04-12 20:20 | TRUE | TRUE | 12
209 | 10.1016/j.jallcom.2008.09.120 | SJP | 2022-04-07 18:31 | TRUE | TRUE | 7
210 | 10.1016/j.jallcom.2007.11.144 | SJP | 2022-04-07 19:25 | TRUE | TRUE | 7
211 | 10.1016/j.jallcom.2009.02.070 | SJP | 2022-04-07 20:42 | TRUE | TRUE | 7
212 | 10.1007/s10854-012-0668-y | SJP | 2022-04-13 21:35 | TRUE | TRUE | 13
213 | 10.1063/1.1450036 | SJP | 2022-04-11 19:52 | TRUE | TRUE | 11
214 | 10.1063/1.2538036 | SJP | 2022-04-11 20:31 | TRUE | TRUE | 11
215 | 10.1063/1.2963476 | SJP | 2022-04-11 21:03 | TRUE | TRUE | 11
216 | 10.1016/j.jallcom.2009.01.067 | SJP | 2022-04-14 16:18 | TRUE | TRUE | 14
217 | 10.1063/1.2067704 | SJP | 2022-04-14 17:34 | TRUE | TRUE | 14
218 | 10.1039/c4ta02780a | SJP | 2022-04-14 18:38 | TRUE | TRUE | 14
219 | 10.1063/1.2815671 | SJP | 2022-04-14 19:06 | TRUE | TRUE | 14
220 | 10.3365/met.mat.2008.10.615 | SJP | 2022-04-14 19:56 | TRUE | TRUE | 14
221 | 10.1016/j.actamat.2013.07.032 | SJP | 2022-04-15 10:43 | TRUE | TRUE | 15
222 | 10.1088/0022-3727/41/20/205403 | SJP | 2022-04-15 11:37 | TRUE | TRUE | 15
223 | 10.1016/j.solidstatesciences.2008.01.016 | SJP | 2022-04-15 19:50 | TRUE | TRUE | 15
224 | 10.1063/1.3553842 | SJP | 2022-04-18 14:05 | TRUE | TRUE | 18
225 | 10.1016/j.intermet.2009.06.005 | SJP | 2022-04-18 15:40 | FALSE | FALSE | 18
226 | 10.1016/j.intermet.2010.12.001 | SJP | 2022-04-19 19:19 | FALSE | FALSE | 19
227 | 10.1016/j.actamat.2013.09.039 | SJP | 2022-04-19 20:36 | FALSE | FALSE | 19
228 | 10.1016/j.actamat.2015.03.008 | SJP | 2022-04-20 15:26 | FALSE | FALSE | 20
229 | 10.1126/science.272.5266.1325 | SJP | 2022-04-20 18:14 | FALSE | FALSE | 20
230 | 10.1063/1.2920210 | SJP | 2022-04-20 19:12 | TRUE | TRUE | 20
231 | 10.1021/ja111199y | SJP | 2022-04-20 19:29 | TRUE | TRUE | 20
232 | 10.1063/1.1852072 | SJP | 2022-04-21 11:59 | TRUE | TRUE | 21
233 | 10.1021/cm200560s | SJP | 2022-04-21 14:30 | TRUE | TRUE | 21
234 | 10.1023/A:1012473428845 | SJP | 2022-04-21 20:03 | TRUE | TRUE | 21
235 | 10.1063/1.1888048 | SJP | 2022-04-21 21:36 | FALSE | FALSE | 21
236 | 10.1007/s11664-014-3016-6 | SJP | 2022-04-22 17:57 | TRUE | TRUE | 22
237 | 10.1016/j.jallcom.2007.12.065 | SJP | 2022-04-22 19:18 | TRUE | TRUE | 22
238 | 10.1016/j.jallcom.2007.02.111 | SJP | 2022-04-22 19:54 | TRUE | FALSE | 22
239 | 10.1016/j.actamat.2011.10.059 | SJP | 2022-04-25 19:38 | TRUE | TRUE | 25
240 | 10.1143/JJAP.47.7470 | SJP | 2022-04-25 19:47 | FALSE | FALSE | 25
241 | 10.1021/ja8089334 | SJP | 2022-04-25 20:51 | TRUE | TRUE | 25
242 | 10.1016/j.intermet.2012.08.005 | SJP | 2022-04-26 12:41 | TRUE | TRUE | 26
243 | 10.1016/j.spmi.2016.09.034 | SJP | 2022-04-26 15:39 | FALSE | FALSE | 26
244 | 10.1063/1.4965865 | SJP | 2022-04-26 18:38 | TRUE | TRUE | 26
245 | 10.1038/ncomms13828 | SJP | 2022-05-03 15:35 | TRUE | TRUE | 3
246 | 10.1016/j.scriptamat.2016.05.016 | SJP | 2022-05-03 17:43 | TRUE | TRUE | 3
247 | 10.1016/j.jallcom.2016.08.033 | SJP | 2022-05-03 19:27 | TRUE | TRUE | 3
248 | 10.3938/jkps.69.1314 | SJP | 2022-05-03 20:20 | TRUE | TRUE | 3
249 | 10.1063/1.4941757 | SJP | 2022-05-03 12:18 | TRUE | TRUE | 3
250 | 10.1039/c6ra24107g | SJP | 2022-05-03 19:27 | TRUE | TRUE | 3
251 | 10.1039/c2jm31919e |  |  |  | FALSE | 0
252 | 10.1016/j.actamat.2016.11.049 |  |  |  | FALSE | 0
253 | 10.1039/C6TA09189J |  |  |  | FALSE | 0
254 | 10.1038/ncomms13901 |  |  |  | FALSE | 0
255 | 10.1002/adma.201605140 |  |  |  | FALSE | 0
256 | 10.1007/s11664-016-4953-z |  |  |  | FALSE | 0
257 | 10.1039/c6ee02674e |  |  |  | FALSE | 0
258 | 10.1016/j.jallcom.2017.02.181 |  |  |  | FALSE | 0
259 | 10.1021/jacs.6b09568 |  |  |  | FALSE | 0
260 | 10.1021/jacs.6b09222 |  |  |  | FALSE | 0
261 | 10.3938/jkps.69.811 |  |  |  | FALSE | 0
262 | 10.1016/j.physb.2005.03.022 |  |  |  | FALSE | 0
263 | 10.1007/s11664-009-1037-3 |  |  |  | FALSE | 0
264 | 10.1109/ICT.2007.4569410 |  |  |  | FALSE | 0
265 | 10.1109/ICT.1997.667089 |  |  |  | FALSE | 0
266 | 10.1109/ICT.1997.667089 |  |  |  | FALSE | 0
267 | 10.1016/S0925-8388(02)01114-3 |  |  |  | FALSE | 0
268 | 10.1088/0957-4484/19/24/245707 |  |  |  | FALSE | 0
269 | 10.1007/s11664-009-0993-y |  |  |  | FALSE | 0
270 | 10.1007/s11664-009-0779-2 |  |  |  | FALSE | 0
271 | 10.1021/ja7110652 | BR | 2022-04-13 11:39 | TRUE | FALSE | 13
272 | 10.1109/ICT.2003.1287500 | BR | 2022-04-13 11:39 | TRUE | TRUE | 13
273 | 10.1016/j.jssc.2009.05.024 | BR | 2022-04-13 | TRUE | TRUE | 13
274 | 10.1021/ja0647811 | BR | 2022-04-13 12:01 | FALSE | FALSE | 13
275 | 10.1002/adfm.201001307 | BR | 2022-04-13 11:03 | TRUE | TRUE | 13
276 | 10.1016/j.jallcom.2004.01.018 | BR | 2022-04-13 10:56 | TRUE | TRUE | 13
277 | 10.1016/j.physb.2007.02.067 | BR | 2022-04-13 10:39 | empty | FALSE | 13
278 | 10.1016/S0925-8388(02)00917-9 | BR | 2022-04-13 12:34 | TRUE | TRUE | 13
279 | 10.1016/j.jallcom.2007.01.015 | BR | 2022-04-13 00:18 | TRUE | TRUE | 13
280 | 10.1063/1.2172705 | BR | 2022-04-13 00:14 | TRUE | TRUE | 13
281 | 10.1016/j.actamat.2009.02.026 | BR | 2022-04-13 00:10 | TRUE | TRUE | 13
282 | 10.1016/j.actamat.2010.03.025 | BR | 2022-04-12 11:44 | TRUE | TRUE | 12
283 | 10.1063/1.3027060 | BR | 2022-04-12 11:05 | TRUE | TRUE | 12
284 | 10.1002/adfm.200800298 | BR | 2022-04-12 11:33 | TRUE | TRUE | 12
285 | 10.1126/science.287.5455.1024 | BR | 2022-04-12 09:05 | TRUE | FALSE | 12
286 | 10.1063/1.2951888 | BR | 2022-04-12 09:18 | TRUE | TRUE | 12
287 | 10.1063/1.2803847 | BR | 2022-04-12 09:23 | TRUE | FALSE | 12
288 | 10.1021/cm802367f | BR | 2022-04-12 09:39 | TRUE | TRUE | 12
289 | 10.1063/1.2936277 |  | 2022-04-12 09:42 | TRUE | TRUE | 12
290 | 10.1002/anie.200803934 | BR | 2022-04-12 02:30 | FALSE | FALSE | 12
291 | 10.1063/1.2180432 | BR | 2022-04-12 02:30 | TRUE | TRUE | 12
292 | 10.1063/1.4896520 | BR | 2022-04-12 02:15 | TRUE | TRUE | 12
293 | 10.1016/j.nanoen.2012.02.010 | BR | 2022-04-12 01:54 | TRUE | FALSE | 12
294 | 10.1002/adma.201302660 | BR | 2022-04-12 01:38 | TRUE | TRUE | 12
295 | 10.1038/NMAT3273 | BR | 2022-04-12 01:25 | TRUE | TRUE | 12
296 | 10.1038/am.2015.91 | BR | 2022-04-12 01:33 | TRUE | TRUE | 12
297 | 10.1016/j.nanoen.2015.02.008 | BR | 2022-04-12 10:17 | TRUE | TRUE | 12
298 | 10.1007/s40243-014-0026-5 | BR | 2022-04-12 12:15 | TRUE | TRUE | 12
299 | 10.1039/c3ta12508d | BR | 2022-04-12 10:49 | TRUE | TRUE | 12
300 | 10.1039/c6ta06445k | BR | 2022-04-12 11:46 | TRUE | TRUE | 12
301 | 10.1002/adma.201605887 | BR | 2022-04-10 10:28 | TRUE | TRUE | 10
302 | 10.1016/j.jallcom.2017.02.295 | BR | 2022-04-10 10:36 | TRUE | TRUE | 10
303 | 10.1126/science.aax5123 |  | 2022-04-10 10:31 | empty | FALSE | 10
304 | 10.1016/j.nanoen.2019.02.045 |  | 2022-04-12 02:19 | empty | FALSE | 12
305 | 10.1021/jacs.8b09147 |  | 2022-04-12 02:19 | empty | FALSE | 12
306 | 10.1002/adfm.202008851 |  | 2022-04-12 02:19 | empty | FALSE | 12
307 | 10.1002/aenm.201902435 |  | 2022-04-12 02:19 | empty | FALSE | 12
308 | 10.1002/aenm.202100544 |  | 2022-04-12 02:19 | empty | FALSE | 12
309 | 10.1002/adfm.202009681 |  | 2022-04-12 02:19 | empty | FALSE | 12
310 | 10.1002/adma.202008773 |  | 2022-04-12 02:19 | empty | FALSE | 12
311 | 10.1002/aenm.202100190 |  | 2022-04-12 02:19 | empty | FALSE | 12
312 |  |  |  |  | FALSE | 0
313 |  |  |  |  | FALSE | 0
314 |  |  |  |  | FALSE | 0
315 |  |  |  |  | FALSE | 0
316 |  |  |  |  | FALSE | 0
317 |  |  |  |  | FALSE | 0
318 |  |  |  |  | FALSE | 0
319 |  |  |  |  | FALSE | 0
320 |  |  |  |  | FALSE | 0
321 |  |  |  |  | FALSE | 0
322 |  |  |  |  | FALSE | 0
323 |  |  |  |  | FALSE | 0
324 |  |  |  |  | FALSE | 0
325 |  |  |  |  | FALSE | 0
326 |  |  |  |  | FALSE | 0
327 |  |  |  |  | FALSE | 0
328 |  |  |  |  | FALSE | 0
329 |  |  |  |  | FALSE | 0
330 | 10.1038/s41563-021-01064-6 | BR | 2022-04-10 10:39 | TRUE | TRUE | 10
331 | 10.1126/science.aaq1479 | BR | 2022-04-10 10:51 | TRUE | TRUE | 10
332 | 10.1016/j.joule.2019.01.001 | BR | 2022-04-10 11:00 | TRUE | TRUE | 10
333 |  |  |  |  | FALSE | 0
334 |  |  |  |  | FALSE | 0
335 |  |  |  |  | FALSE | 0
336 |  |  |  |  | FALSE | 0
337 |  |  |  |  | FALSE | 0
338 |  |  |  |  | FALSE | 0
339 |  |  |  |  | FALSE | 0
340 |  |  |  |  | FALSE | 0
341 |  |  |  |  | FALSE | 0
342 |  |  |  |  | FALSE | 0
343 |  |  |  |  | FALSE | 0
344 |  |  |  |  | FALSE | 0
345 |  |  |  |  | FALSE | 0
346 |  |  |  |  | FALSE | 0
347 |  |  |  |  | FALSE | 0
348 |  |  |  |  | FALSE | 0
349 |  |  |  |  | FALSE | 0
350 |  |  |  |  | FALSE | 0
351 | 10.1038/s41467-021-21391-1 | BR | 2022-04-13 12:11 | TRUE | TRUE | 13
352 | 10.1038/s41467-021-21391-1 | BR | 2022-04-13 12:11 | TRUE | TRUE | 13
353 | 10.1038/s41467-018-04958-3 | BR | 2022-04-13 12:28 | TRUE | TRUE | 13
354 | 10.1038/nnano.2016.182 | BR | 2022-04-13 12:30 | TRUE | TRUE | 13
355 | 10.1038/ncomms12167 | BR | 2022-04-13 12:35 | TRUE | FALSE | 13
356 | 10.1038/s41467-019-10476-7 | BR | 2022-04-13 12:37 | TRUE | TRUE | 13
357 | 10.1126/sciadv.abf2738 | BR | 2022-04-13 01:26 | TRUE | TRUE | 13
358 | 10.1126/science.abb3517 | BR | 2022-04-13 01:28 | TRUE | TRUE | 13
359 | 10.1126/science.aax5123 | BR | 2022-04-13 01:30 | TRUE | TRUE | 13
360 | 10.1126/science.abe1292 | BR | 2022-04-13 01:38 | TRUE | TRUE | 13
361 | 10.1126/science.aax7792 | BR | 2022-04-13 01:41 | TRUE | TRUE | 13
362 | 10.1039/d0ee02638g | BR | 2022-04-13 01:50 | TRUE | TRUE | 13
363 | 10.1039/d0ee03459b | BR | 2022-04-13 02:01 | TRUE | TRUE | 13
364 | 10.1039/d0ee02791j | BR | 2022-04-13 02:04 | TRUE | TRUE | 13
365 | 10.1039/d0ee01349h | BR | 2022-04-13 02:07 | TRUE | TRUE | 13
366 | 10.1039/c9ee01137d | BR | 2022-04-13 03:17 | TRUE | TRUE | 13
367 | 10.1039/c9ee03087e | BR | 2022-04-13 03:25 | TRUE | TRUE | 13
368 | 10.1039/c9ee03897c | BR | 2022-04-13 04:18 | TRUE | TRUE | 13
369 | 10.1039/c8ee03386b | BR | 2022-04-13 04:35 | TRUE | TRUE | 13
370 | 10.1039/c9ee02044f | BR | 2022-04-13 04:43 | TRUE | TRUE | 13
371 | 10.1039/c6ee00322b | BR | 2022-04-13 04:48 | FALSE | FALSE | 13
372 | 10.1039/c6ee02017h | BR | 2022-04-13 05:00 | TRUE | TRUE | 13
373 | 10.1039/c7ee00098g | BR | 2022-04-13 06:07 | TRUE | TRUE | 13
374 | 10.1039/c7ee01193h | BR | 2022-04-13 06:10 | TRUE | TRUE | 13
375 | 10.1039/c7ee01871a | BR | 2022-04-13 06:16 | TRUE | TRUE | 13
376 | 10.1039/c7ee02530k | BR | 2022-04-13 06:18 | TRUE | TRUE | 13
377 | 10.1039/c7ee02677c | BR | 2022-04-13 06:24 | TRUE | TRUE | 13
378 | 10.1039/c8ee00112j | BR | 2022-04-13 06:27 | TRUE | TRUE | 13
379 | 10.1039/c8ee00290h | BR | 2022-04-13 06:42 | TRUE | FALSE | 13
380 | 10.1039/c8ee01151f | BR | 2022-04-13 06:49 | TRUE | TRUE | 13
381 | 10.1039/c8ee01755g | BR | 2022-04-13 06:57 | TRUE | FALSE | 13
382 | 10.1039/c8ee03162b | BR | 2022-04-13 09:12 | TRUE | TRUE | 13
383 | 10.1039/c9ee00317g | BR | 2022-04-13 09:14 | TRUE | TRUE | 13
384 | 10.1039/c5ee03366g | BR | 2022-04-13 09:47 | TRUE | TRUE | 13
385 | 10.1039/c5ee02600h | BR | 2022-04-13 09:55 | TRUE | TRUE | 13
386 | 10.1039/c5ee02423d | BR | 2022-04-13 10:01 | TRUE | TRUE | 13
387 | 10.1039/c4ee01463d | BR | 2022-04-13 10:03 | TRUE | TRUE | 13
388 | 10.1039/c3ee41935e | BR | 2022-04-13 10:06 | TRUE | TRUE | 13
389 | 10.1016/j.joule.2019.10.010 | BR | 2022-04-13 10:11 | TRUE | TRUE | 13
390 | 10.1002/adfm.201906143 | BR | 2022-04-13 10:14 | TRUE | TRUE | 13
391 | 10.1002/aenm.201800659 | BR | 2022-04-13 10:33 | TRUE | TRUE | 13
392 | 10.1002/adfm.202005202 | BR | 2022-04-13 10:36 | TRUE | TRUE | 13
393 | 10.1002/adfm.201910059 | BR | 2022-04-13 10:38 | TRUE | TRUE | 13
394 | 10.1002/adma.201905210 | BR | 2022-04-13 10:52 | TRUE | TRUE | 13
395 | 10.1002/aenm.201502269 | BR | 2022-04-13 10:55 | TRUE | TRUE | 13
396 | 10.1002/aenm.202003304 | BR | 2022-04-13 10:58 | TRUE | TRUE | 13
397 | 10.1002/aenm.201900354 | BR | 2022-04-13 11:01 | TRUE | TRUE | 13
398 | 10.1002/aenm.202002588 | BR | 2022-04-13 11:03 | TRUE | TRUE | 13
399 | 10.1002/adfm.201801617 | BR | 2022-04-13 11:06 | TRUE | TRUE | 13
400 | 10.1002/aenm.201803072 | BR | 2022-04-13 11:10 | TRUE | TRUE | 13
401 | 10.1002/adfm.202007340 | BR | 2022-04-13 11:15 | TRUE | TRUE | 13
402 | 10.1002/aenm.201902986 | BR | 2022-04-13 11:40 | TRUE | TRUE | 13
403 | 10.1002/adfm.202005479 | BR | 2022-04-13 11:43 | TRUE | TRUE | 13
404 | 10.1002/adma.202003730 | BR | 2022-04-13 11:50 | TRUE | TRUE | 13
405 | 10.1002/aenm.201803249 | BR | 2022-04-13 11:53 | TRUE | TRUE | 13
406 | 10.1002/adfm.201803617 | BR | 2022-04-13 11:56 | TRUE | TRUE | 13
407 | 10.1002/adma.201703148 | BR | 2022-04-13 11:59 | TRUE | TRUE | 13
408 | 10.1002/aenm.201602582 | BR | 2022-04-14 00:06 | TRUE | TRUE | 14
409 | 10.1002/adma.202005612 | BR | 2022-04-14 00:09 | TRUE | TRUE | 14
410 | 10.1002/adfm.201806613 | BR | 2022-04-14 00:17 | TRUE | TRUE | 14
411 | 10.1002/adfm.201807235 | BR | 2022-04-14 00:19 | TRUE | TRUE | 14
412 | 10.1002/adfm.201903157 | BR | 2022-04-14 00:24 | TRUE | TRUE | 14
413 | 10.1002/adma.201705942 | BR | 2022-04-14 00:29 | TRUE | TRUE | 14
414 | 10.1002/adma.201903387 | BR | 2022-04-14 00:37 | TRUE | TRUE | 14
415 | 10.1002/aenm.201601450 | BR | 2022-04-12 11:08 | TRUE | FALSE | 12
416 | 10.1002/aenm.201700446 | BR | 2022-04-14 00:59 | TRUE | TRUE | 14
417 | 10.1002/aenm.201800087 | BR | 2022-04-14 01:01 | TRUE | TRUE | 14
418 | 10.1002/aenm.201802116 | BR | 2022-04-14 01:22 | TRUE | TRUE | 14
419 | 10.1002/aenm.201803242 | BR | 2022-04-14 01:24 | TRUE | TRUE | 14
420 | 10.1002/aenm.201901334 | BR | 2022-04-14 01:26 | TRUE | TRUE | 14
421 | 10.1002/aenm.202000757 | BR | 2022-04-14 01:39 | TRUE | TRUE | 14
422 | 10.1038/s41467-018-08223-5 | BR | 2022-04-13 12:10 | TRUE | TRUE | 13
423 | 10.1039/c9ee03897c | BR | 2022-04-13 04:20 | TRUE | TRUE | 13
424 | 10.1038/nature23667 |  | 2022-04-15 02:54 | TRUE | TRUE | 15
0
Note on H1: Byungki Ryu: 데이터에 열전 물성이 모두 있는가 여부
Note on D25: Byungki Ryu: 계산논문
Note on D27: Byungki Ryu: 전도도가 이상함. PF와 ZT로부터 전도도가 안노옴이상함.
Note on C77: byungkiryu: baddata near zero conductivity
Note on D152: byungkiryu: 온도를 잘못해서 다시적음. 그런데 논문 안의 ZT값이 너무 높은데 (20200910)

## contribution stat
[5 empty] | 입력인 | user_edting
[5 empty] | 손지희 | BR
[5 empty] | 손지희 | BR
[5 empty] | 손지희 | BR
|  | 지휘 | 데이터 | 클린징 | 손지희 | BR
류병기 | BR |  | 1 | 178 | 손지희 | BR
손지희 |  |  | 176 | 0 | 손지희 | BR
박수지 |  |  | 62 | 0 | 손지희 | BR
임혜진 |  |  | 63 | 0 | 손지희 | BR
정재환 |  |  | 0 | 0 | 손지희 | BR
박성진 | SJP |  | 72 | 0 | 손지희 | BR
전체 |  |  | 374 |  | 손지희 | BR
[5 empty] | 손지희 | BR
[5 empty] | 손지희 | BR
[5 empty] | 손지희 | BR
[5 empty] | 손지희 | BR
[5 empty] | 손지희 | BR
[5 empty] | 손지희 | BR
[5 empty] | 손지희 | BR
[5 empty] | 손지희 | BR
[5 empty] | 손지희 | BR
[5 empty] | 손지희 | BR
[5 empty] | 손지희 | BR
[5 empty] | 손지희 | BR
[5 empty] | 손지희 | BR
[5 empty] | 손지희 | BR
[5 empty] | 손지희 | BR
[5 empty] | 손지희 | BR
[5 empty] | 손지희 | BR
[5 empty] | 손지희 | BR
[5 empty] | 손지희 | BR
[5 empty] | 손지희 | BR
[5 empty] | 손지희 | BR
[5 empty] | 손지희 | BR
[5 empty] | 손지희 | BR
[5 empty] | 손지희 | BR
[5 empty] | 손지희 | BR
[5 empty] | 손지희 | BR
[5 empty] | 손지희 | BR
[5 empty] | 손지희 | BR
[5 empty] | 손지희 | BR
[5 empty] | 손지희 | BR
[5 empty] | 손지희 | BR
[5 empty] | 손지희 | BR
[5 empty] | 손지희 | BR
[5 empty] | 손지희 | BR
[5 empty] | 손지희 | BR
[5 empty] | 손지희 | BR
[5 empty] | 손지희 | BR
[5 empty] | 손지희 | BR
[5 empty] | 손지희 | BR
[5 empty] | 손지희 | BR
[5 empty] | 손지희 | BR
[5 empty] | 손지희 | BR
[5 empty] | 손지희 | BR
[5 empty] | 손지희 | BR
[5 empty] | 손지희 | BR
[5 empty] | 손지희 | BR
[5 empty] | 손지희 | BR
[5 empty] | 손지희 | BR
[5 empty] | 손지희 | BR
[5 empty] | 손지희 | BR
[5 empty] | 손지희 | BR
[5 empty] | 손지희 | BR
[5 empty] | 손지희 | BR
[5 empty] | 손지희 | BR
[5 empty] | 손지희 | BR
[5 empty] | 손지희 | BR
[5 empty] | 손지희 | BR
[5 empty] | 손지희 | BR
[5 empty] | 손지희 | BR
[5 empty] | 손지희 | BR
[5 empty] | 손지희 | BR
[5 empty] | 손지희 | BR
[5 empty] | 손지희 | BR
[5 empty] | 손지희 | BR
[5 empty] | 손지희 | BR
[5 empty] | 손지희 | BR
[5 empty] | 손지희 | BR
[5 empty] | 손지희 | BR
[5 empty] | 손지희 | BR
[5 empty] | 손지희 | BR
[5 empty] | 손지희 | BR
[5 empty] | 손지희 | BR
[5 empty] | 손지희 | BR
[5 empty] | 손지희 | BR
[5 empty] | 손지희 | BR
[5 empty] | 손지희 | BR
[5 empty] | 손지희 | BR
[5 empty] | 손지희 | BR
[5 empty] | 손지희 | BR
[5 empty] | 손지희 | BR
[5 empty] | 손지희 | BR
[5 empty] | 손지희 | BR
[5 empty] | 손지희 | BR
[5 empty] | 손지희 | BR
[5 empty] | 손지희 | BR
[5 empty] | 손지희 | BR
[5 empty] | 손지희 | BR
[5 empty] | 손지희 | BR
[5 empty] | 손지희 | BR
[5 empty] | 손지희 | BR
[5 empty] | 손지희 | BR
[5 empty] | 손지희 | BR
[5 empty] | 손지희 | BR
[5 empty] | 손지희 | BR
[5 empty] | 손지희 | BR
[5 empty] | 손지희 | BR
[5 empty] | 손지희 | BR
[5 empty] | 손지희 | BR
[5 empty] | 손지희 | BR
[5 empty] | 손지희 | BR
[5 empty] | 손지희 | BR
[5 empty] | 손지희 | BR
[5 empty] | 손지희 | BR
[5 empty] | 손지희 | BR
[5 empty] | 손지희 | BR
[5 empty] | 손지희 | BR
[5 empty] | 손지희 | BR
[5 empty] | 손지희 | BR
[5 empty] | 손지희 | BR
[5 empty] | 손지희 | BR
[5 empty] | 손지희 | BR
[5 empty] | 손지희 | BR
[5 empty] | 손지희 | BR
[5 empty] | 손지희 | BR
[5 empty] | 손지희 | BR
[5 empty] | 손지희 | BR
[5 empty] | 손지희 | BR
[5 empty] | 손지희 | BR
[5 empty] | 손지희 | BR
[5 empty] | 손지희 | BR
[5 empty] | 손지희 | BR
[5 empty] | 손지희 | BR
[5 empty] | 손지희 | BR
[5 empty] | 손지희 | BR
[5 empty] | 손지희 | BR
[5 empty] | 손지희 | BR
[5 empty] | 손지희 | BR
[5 empty] | 손지희 | BR
[5 empty] | 손지희 | BR
[5 empty] | 손지희 | BR
[5 empty] | 손지희 | BR
[5 empty] | 손지희 | BR
[5 empty] | 손지희 | BR
[5 empty] | 손지희 | BR
[5 empty] | 손지희 | BR
[5 empty] | 손지희 | BR
[5 empty] | 손지희 | BR
[5 empty] | 손지희 | BR
[5 empty] | 손지희 | BR
손지희
손지희
손지희
손지희
손지희
손지희
손지희
손지희
손지희
손지희
손지희
손지희
손지희
손지희
손지희
손지희
손지희
손지희
손지희
손지희
손지희
손지희
손지희
손지희
손지희
손지희
박수지
박수지
박수지
박수지
박수지
박수지
박수지
박수지
임혜진
임혜진
임혜진
임혜진
임혜진
임혜진
임혜진
박수지
박수지
박수지
박수지
박수지
박수지
박수지
박수지
박수지
박수지
박수지
박수지
박수지
박수지
박수지
박수지
박수지
박수지
박수지
박수지
박수지
박수지
박수지
박수지
박수지
박수지
박수지
박수지
박수지
임혜진
임혜진
임혜진
임혜진
임혜진
임혜진
임혜진
박수지
박수지
박수지
박수지
박수지
박수지
박수지
박수지
박수지
박수지
박수지
박수지
박수지
박수지
박수지
박수지
박수지
박수지
박수지
박수지
박수지
박수지
박수지
임혜진
임혜진
임혜진
임혜진
임혜진
임혜진
임혜진
임혜진
임혜진
임혜진
임혜진
임혜진
임혜진
임혜진
임혜진
임혜진
임혜진
임혜진
임혜진
임혜진
임혜진
임혜진
임혜진
임혜진
임혜진
임혜진
임혜진
[5 empty] | 임혜진 | BR
[5 empty] | 임혜진 | BR
[5 empty] | 임혜진 | BR
[5 empty] | 임혜진 | BR
[5 empty] | 임혜진 | BR
[5 empty] | 임혜진 | BR
[5 empty] | 임혜진 | BR
[5 empty] | 임혜진 | BR
[5 empty] | 임혜진 | BR
[5 empty] | 임혜진 | BR
[5 empty] | 임혜진 | BR
임혜진
[5 empty] | 임혜진 | BR
[5 empty] | 임혜진 | BR
[5 empty] | 임헤진 | BR
[5 empty] | 임혜진 | BR
[5 empty] | 임혜진 | BR
[5 empty] | 임혜진 | BR
[5 empty] | 임혜진 | BR
[5 empty] | 임혜진 | BR
[5 empty] | 임혜진 | BR
[5 empty] | 임혜진 | BR
[5 empty] | 임혜진 | BR
[5 empty] | 박수지 | BR
[5 empty] | 박수지 | BR
류병기
BR
BR
BR
박성진
박성진
박성진
박성진
박성진
박성진
박성진
박성진
박성진
박성진
박성진
박성진
박성진
박성진
박성진
박성진
박성진
박성진
박성진
박성진
박성진
박성진
박성진
박성진
박성진
박성진
박성진
박성진
박성진
박성진
박성진
박성진
박성진
박성진
박성진
박성진
박성진
박성진
박성진
박성진
박성진
박성진
박성진
박성진
박성진
박성진
박성진
박성진
박성진
박성진
박성진
박성진
박성진
박성진
박성진
박성진
박성진
박성진
박성진
박성진
박성진
박성진
박성진
박성진
박성진
[5 empty] | 박성진 | BR
박성진
박성진
박성진
박성진
박성진
박성진

## list
sampleid | DOI | JOURNAL | YEAR | 논문ZT(max) | Graph_ZT(max) | TEP_ZT(max) | at T [K] | user_edting | nickname_of_paper | Corresponding_author_main | Corresponding_author_institute | Corresponding_author_email | figure_number_of_targetZT | label_of_targetZT_in_figure | figure_label_description | note | error_correction_note | date_updated | date_confirmed | confirm_method | confirmed | complete | notDuplicated | Reproducible_ZT | notError | notCalc | cri1 | cri2 | cri3 | cri4 | cri5 | cri6 | allfilter | pass | avg ZT | eng ZT | Tc [K] for avg ZT | Th [K] for avg ZT | ΔT [K] for avg ZT | ηmax [%] | η 방법 | Tc [K] for etaMax | Th [K] for etaMax | ΔT [K] for etaMax | module_type | label | 대표스펙 타입 | DATA | 소재타입 | 소재 | 소자 | 시스템 | GROUP | BASEMAT | Composition_by_element | Composition_detailed | mat_dimension(bulk, film, 1D, 2D) | SC/PC | Reaction | Milling | SINTERING | PostProcessing | 실험방법 (to be convered to json type) | 측정기기 | Cp (J/g K) | 측정방향 | 입력인 | date_make | 특이사항 | 기타
1 | 10.1038/NCHEM.955 |  | 2011 | 1.7 |  | 1.67 | 800 | BR | K Biswas | MG Kanatzidis |  | m-kanatzidis@northwestern.edu | Figure 4 | 2% SrTe | PbTe-1%SrTe-2%SrTe | poor resolution for hi-T sigma | error: T error updated, digitizatoin error also corrected | 2023-03-27 03:59 | 2023-04-11 | redigitize again | TRUE | TRUE |  |  |  |  | TRUE | TRUE | TRUE | TRUE | TRUE | TRUE | TRUE | 1 | [12 empty] | P | TEP | P | O | X | X | Chalcogenide | PbTe | PbTe SrTe NaTe | (PbTe)0.97(SrTe)0.02(Na2Te)0.01 | Bulk | PC | Melt-Cooling | na | na | na | Ingot = mix(Pb,Te,Na2Te,SrTe under Ar, 10g, nomial (PbTe)0.97(SrTe)0.02(Na2Te)0.01), meltCooling(ingot, P=10^-4 torr, T1=1323K, time1=15hour, T2 873K, cooling=11K/h, T3=RT, time=15hour) |  |  |  | 손지희 | 2016-08-26
2 | 10.1038/nature11439 |  | 2012 | 2.2 |  | 2.213 | 915 | BR | K Biswas | MG Kanatzidis | Northwestern University | m-kanatzidis@northwestern.edu | Figure 1(b) | 4 mol% SrTe, 2 mol% Na: SPS |  |  |  |  | 2022-03-31 00:06 | edgecheck | TRUE | TRUE |  |  |  |  | TRUE | TRUE | TRUE | TRUE | TRUE | TRUE | TRUE | 1 | [12 empty] | P | TEP | P | O | X | X | Chalcogenide | PbTe | PbTe SrTe Na | (PbTe)0.96(SrTe)0.04Na0.02 | Bulk | PC | Melt-Quenching | RetschRM200 | SPS | na | melting + BM + SPS |  |  |  | 손지희 | 2016-08-26
3 | 10.1038/nature06458 |  | 2008 | 1 |  |  | 200 | BR | [7 empty] | not complete |  |  | 2022-03-31 00:12 |  | TRUE | FALSE |  |  |  |  | TRUE | FALSE | TRUE | TRUE | TRUE | TRUE | FALSE | 0 | [12 empty] | P | TEP | P | O | O | X | Si | Si | Si | 20nm Si nanowires | 1D | SC |  |  |  |  | SNAP process |  |  |  | 손지희 | 2016-08-26
4 | 10.1038/ncomms9144 |  | 2015 | 1.46 |  | 1.45 | 1200 | BR |  | Tiejun Zhu |  | zhutj@zju.edu.cn | Figure 2(a) | x = 0.12 | FeNb1-x Hfx Sb |  |  |  | 2022-03-31 00:19 | edgecheck | TRUE | TRUE |  |  |  |  | TRUE | TRUE | TRUE | TRUE | TRUE | TRUE | TRUE | 1 | [12 empty] | P | TEP | P | O | O | X | HH | HH | FeNbHfSb | FeNb0.88Hf0.12Sb | Bulk | PC | Melt-Cooling | Mixer-Mill | SPS | annealing | SPS |  |  |  | 손지희 | 2016-08-26 | levitation melting
5 | 10.1002/aenm.201200970 |  | 2013 | 2.28 |  | 2.29 | 673 | BR |  | Y Gelbstein |  | yanivge@bgu.ac.il | Figure 4 | SPS 823K/60min | Ge0.87Pb0.13Te |  |  |  | 2022-03-31 00:26 | edgecheck | TRUE | TRUE |  |  |  |  | TRUE | TRUE | TRUE | TRUE | TRUE | TRUE | TRUE | 1 | [12 empty] | P | TEP | P | O | O | X | Chalcogenide | GeTe | GePbTe | Ge0.87Pb0.13Te | Bulk | PC | Melt-Quenching | Hand-Mill | SPS | annealing | SPS |  |  |  | 손지희 | 2016-08-26
6 | 10.1002/adma.201501030 |  | 2015 | 2.1 |  | 2.14 | 1000 | BR |  | Xun Shi |  | xshi@mail.sic.ac.cn | Figure 1(b) | Cu2S0.52Te0.48 |  |  |  |  | 2022-03-31 00:32 | edgecheck | TRUE | TRUE |  |  |  |  | TRUE | TRUE | TRUE | TRUE | TRUE | TRUE | TRUE | 1 | [12 empty] | P | TEP | P | O | X | X | Chalcogenide | M2Q | CuSTe | Cu2S0.52Te0.48 | Bulk | PC | Melt-Quenching |  | SPS | na | SPS |  |  |  | 손지희 | 2016-08-26
7 | 10.1126/science.1159725 |  | 2008 | 1.5 |  | 1.47 | 773 | BR |  | JP Heremans |  | heremans.1@osu.edu | Figure 1(b) | 2% Tl | Tl0.02Pb0.98Te |  |  |  | 2022-03-31 00:36 | edgecheck | TRUE | TRUE |  |  |  |  | TRUE | TRUE | TRUE | TRUE | TRUE | TRUE | TRUE | 1 | [12 empty] | P | TEP | P | O | X | X | Chalcogenide | PbTe | TlPbTe | Tl0.02Pb0.98Te | Bulk | PC | Melt-Cooling | Crushed | HP | na | HP |  |  |  | 손지희 | 2016-08-26
8 | 10.1126/science.1092963 |  | 2004 | 2.2 |  | 2.1 | 800 | BR |  | MG Kanatzidis |  | kanatzid@cem.msu.edu | Figure 3(c) | AgPb18SbTe20 |  | LAST known not reproducible |  |  | 2022-03-31 00:51 | edgecheck | TRUE | TRUE |  |  |  |  | TRUE | TRUE | TRUE | TRUE | TRUE | TRUE | TRUE | 1 | [12 empty] | N | TEP | N | O | X | X | Chalcogenide | PbTe | AgPbSbTe | AgPb18SbTe20 | Bulk | PC | Melt-Cooling | na | na | na | heating |  |  |  | 손지희 | 2016-08-26
9 | 10.1038/am.2013.86 |  | 2014 | 1.3 |  | 1.25 | 380 | BR |  | Xin-Bing Zhao |  | zhaoxb@zju.edu.cn |  | HD-Sb1.7 |  |  |  |  | 2022-03-31 00:56 | edgecheck | TRUE | TRUE |  |  |  |  | TRUE | TRUE | TRUE | TRUE | TRUE | TRUE | TRUE | 1 | [12 empty] | P | TEP | P | O | X | X | Chalcogenide | Bi2Te3 | BiSbTe | Bi0.3Sb1.7Te3 | Bulk | PC | Melt-Cooling | Ball-Mill | HP | Hot-deformation | HP(repress) |  |  |  | 손지희 | 2016-08-26
10 | 10.1039/c5ee02979a |  | 2016 | 1.8 |  | 1.75 | 810 | BR | AIST | Michihiro Ohta |  | ohta.michihiro@aist.go.jp | Figure 7 | p-type PbTe | PbTe-2%MgTe-4%Na |  |  |  | 2022-03-31 00:56 | edgecheck | TRUE | TRUE | FALSE |  |  |  | TRUE | TRUE | FALSE | TRUE | TRUE | TRUE | FALSE | 0 | [12 empty] | P | TEP | P | O | O | X | Chalcogenide | PbTe | PbTe MgTe Na | (PbTe)0.96(MgTe)0.02Na0.04 | Bulk | PC | Melt-Cooling | Hand-Mill | SPS | na | SPS |  |  |  | 손지희 | 2016-08-26
11 | 10.1039/c5ee02979a |  | 2016 | 1.4 |  | 1.39 | 750 | BR | [10 empty] | 2022-03-31 01:02 | edgecheck | TRUE | TRUE | TRUE |  |  |  | TRUE | TRUE | TRUE | TRUE | TRUE | TRUE | TRUE | 1 | [12 empty] | N | TEP | N | O | O | X | Chalcogenide | PbTe | PbTe PbI | (PbTe)0.998(PbI2)0.002 | Bulk | PC | Melt-Cooling | Hand-Mill | SPS | na | SPS |  |  |  | 손지희 | 2016-08-26
12 | 10.1126/science.aaa4166 |  | 2015 | 1.86 |  | 1.86 | 320 | BR | Science-dense-dislocation | [5 empty] | Te-MS,red |  |  |  | 2022-03-31 09:07 | redigitize | TRUE | TRUE |  |  |  |  | TRUE | TRUE | TRUE | TRUE | TRUE | TRUE | TRUE | 1 | [12 empty] | P | TEP | P | O | O | X | Chalcogenide | Bi2Te3 | BiSbTe | Bi0.5Sb1.5Te3 + 25wt% Te | Bulk | PC | Melt-Spinning | na | SPS | na | MS + SPS |  |  |  | 손지희 | 2016-08-26
13 | 10.1038/ncomms10287 |  | 2016 | 1 |  | 1 | 700 | BR | [6 empty] | 2.65x10^19 |  | error: T of ZT error updated | 2022-03-31 09:18 | 2022-03-31 09:18 | redigitize | TRUE | TRUE |  |  |  |  | TRUE | TRUE | TRUE | TRUE | TRUE | TRUE | TRUE | 1 | [12 empty] | P | TEP | P | O | X | X | Te | Te | Te As | Te + As-doping | Bulk | PC | Melt-Quenching | Grinding | HP | na | HP |  |  |  | 손지희 | 2016-08-26
14 | 10.1002/aenm.201100149 |  | 2011 | 1.06 |  | 0.98 | 398 | BR | [6 empty] | re-pressed Cu0.01Bi2Te2.7Se0.3 |  |  |  | 2022-03-31 11:58 | edgecheck | TRUE | TRUE |  |  |  |  | TRUE | TRUE | TRUE | TRUE | TRUE | TRUE | TRUE | 1 | [12 empty] | N | TEP | N | O | X | X | Chalcogenide | Bi2Te3 | CuBiTeSe | Cu0.01Bi2Te2.7Se0.3 | Bulk | PC | Mechanical-alloying | na | SPS | repress | SPS(re-press) |  |  | IP | 손지희 | 2016-08-26
15 | 10.1103/PhysRevLett.108.166601 |  | 2012 | 1.3 |  | 1.33 | 700 | BR | [6 empty] | x=0.7 |  | error: SI data copy error, updated | 2022-03-31 12:02 | 2022-03-31 12:02 | edgecheck | TRUE | TRUE |  |  |  |  | TRUE | TRUE | TRUE | TRUE | TRUE | TRUE | TRUE | 1 | [12 empty] | N | TEP | N | O | X | X | Silicide | Mg2Si | MgSiSb | Mg2Si0.3Sb0.7 | Bulk | PC | Solid-state-reaction | Grinding | SPS | na | 2-step solid state reaction + SPS |  |  |  | 손지희 | 2016-08-26
16 | 10.1038/am.2016.67 |  | 2016 | 1.1 |  | 1.1 | 473 | BR | [6 empty] | TP 460-3 |  |  |  | 2022-03-31 12:07 | edgecheck | TRUE | TRUE |  |  |  |  | TRUE | TRUE | TRUE | TRUE | TRUE | TRUE | TRUE | 1 | [12 empty] | N | TEP | N | O | X | X | Chalcogenide | Bi2Te3 | BiTeSe | Bi2Te2.2Se0.8 | Bulk | PC | Mechanical-alloying | na | SPS | SPS | MA+SPS(re-press) |  |  | IP | 손지희 | 2016-08-26
17 | 10.1038/nature09996 |  | 2011 | 1.8 |  | 1.75 | 850 | BR | [6 empty] | x = 0.15 |  |  |  | 2022-03-31 12:10 | edgecheck | TRUE | TRUE |  |  |  |  | TRUE | TRUE | TRUE | TRUE | TRUE | TRUE | TRUE | 1 | [12 empty] | P | TEP | P | O | X | X | Chalcogenide | PbTe | PbTeSe | PbTe0.85Se0.15 | Bulk | PC | Melt-Quenching | grinding | HP | na | HP |  |  |  | 손지희 | 2016-08-26
18 | 10.1039/c0ee00456a |  | 2011 | 1.4 |  | 1.55 | 750 | BR | [6 empty] | 9.0x10^19 |  |  |  | 2022-03-31 12:14 | edgecheck | TRUE | TRUE |  |  |  |  | TRUE | TRUE | TRUE | TRUE | TRUE | TRUE | TRUE | 1 | [12 empty] | P | TEP | P | O | X | X | Chalcogenide | PbTe | PbTeNa | NaxPb1 xTe (0.5% < x < 2%) | Bulk | PC | Melt-Quenching | grinding | HP | na | melting+annealing + HP |  |  |  | 손지희 | 2016-08-26
19 | 10.1126/science.1156446 |  | 2008 | 1.4 |  | 1.44 | 373 | BR | [6 empty] | Nano |  |  |  | 2022-03-31 12:17 | edgecheck | TRUE | TRUE |  |  |  |  | TRUE | TRUE | TRUE | TRUE | TRUE | TRUE | TRUE | 1 | [12 empty] | P | TEP | P | O | O | X | Chalcogenide | Bi2Te3 | BiSbTe | BiSbTe alloy | Bulk | PC | Ball-milling | na | HP | na | BM + HP |  |  | OP | 손지희 | 2016-08-26
20 | 10.1038/nature08088 |  | 2009 | 1.48 |  | 1.463 | 705 | BR | JSRhyee | Sang Mock Lee | SAIT |  |  |  | b-c plane (anneal) | redigitizing for higher resolution |  | 2022-03-31 13:38 | 2022-03-31 01:38 | redigitize | TRUE | TRUE |  |  |  |  | TRUE | TRUE | TRUE | TRUE | TRUE | TRUE | TRUE | 1 | [12 empty] | N | TEP | N | O | X | X | Chalcogenide | In4Se3 | InSe | In4Se2.35 | Bulk | SC | Bridgman | na | na | na | Bridgman |  |  | b–c plane | 손지희 | 2016-08-26
21 | 10.1038/nmat1154 |  | 2004 |  |  |  |  | BR | [7 empty] | not complete |  |  | 2022-03-31 01:38 |  | TRUE | FALSE |  |  |  |  | TRUE | FALSE | TRUE | TRUE | TRUE | TRUE | FALSE | 0 | [12 empty] | - | missing | - | O | X | X | Zintl | Zn4Sb3 | ZnSb | Zn57.5Sb42.5 | Bulk | SC | Bridgman |  |  |  | Bridgman |  |  |  | 손지희 | 2016-08-26 | structural analysis(XRD) | data 없음
22 | 10.1038/35098012 |  | 2001 | 2.4 |  |  | 300 | BR | [7 empty] | not complete |  |  | 2022-03-31 01:38 |  | TRUE | FALSE |  |  |  |  | TRUE | FALSE | TRUE | TRUE | TRUE | TRUE | FALSE | 0 | [12 empty] | P | missing | P | X | O | X | Chalcogenide | Bi2Te3 | BiTe/SbTe, BiTeSe | Bi2Te3/Sb2Te3 SLs(P), Bi2Te3/Bi2Te2.83Se0.17SLs(N) | 2D | - |  |  | HP |  | low-temperature growth process |  |  |  | 손지희 | 2016-08-26 |  | data 없음
23 | 10.1073/pnas.1403601111 |  | 2014 | 2 |  | 1.98 | 773 | BR | [6 empty] | QH |  |  |  | 2022-03-31 01:38 | edgecheck | TRUE | TRUE |  |  |  |  | TRUE | TRUE | TRUE | TRUE | TRUE | TRUE | TRUE | 1 | [12 empty] | P | TEP | P | O | X | X | Chalcogenide | PbTe | PbNaTe | Pb0.98Na0.02Te | Bulk | PC | Melt-Quenching | grinding | HP | na | melting + HP |  |  |  | 손지희 | 2016-08-26
24 | 10.1038/ncomms10892 |  | 2016 |  |  |  | 700 | BR | [6 empty] | YbCd1.6Zn0.4Sb2 | computation |  |  | 2022-03-31 01:38 |  | TRUE | FALSE |  |  |  |  | TRUE | FALSE | TRUE | TRUE | TRUE | TRUE | FALSE | 0 | [12 empty] | - | ZT | - | O | X | X | Zintl | Zintl | YbCdZnSb | CaAl2Si2-type Zintl CPs, YbCd1.6Zn0.4Sb2 | Bulk | - |  |  |  |  | - |  |  |  | 손지희 | 2016-08-26 | 논문 DATA 수집 & screening design of new TE materials | data (reference 따온 data)
25 | 10.1021/ja306527n |  | 2012 | 1.3 |  | 1.27 | 923 | BR | [6 empty] | Pb0.975Na0.025S+3%CdS | poor resolution |  | 2022-03-31 15:39 | 2022-03-31 03:39 | redigitize | TRUE | TRUE |  |  |  |  | TRUE | TRUE | TRUE | TRUE | TRUE | TRUE | TRUE | 1 | [12 empty] | P | TEP | P | O | X | X | Chalcogenide | PbS | PbNaS CdS | Pb0.975Na0.025S+3mol% CdS | Bulk | PC | Melt-Quenching | crushed | SPS | na | SPS |  |  |  | 손지희 | 2016-08-26
26 | 10.1021/ja301772w | Journal of the American Chemical Society | 2012 | 1.22 |  | 1.04 | 923 | BR |  | MG Kanatzidis | Northwestern University | m-kanatzidis@northwestern.edu | Figure 11(f) | Pb0.975Na0.025S+3%SrS (A) | Pb0.975Na0.025S+3%SrS (A) | poor resolution | 데이터로부터 PF와 ZT가 안나옴 | 2022-03-31 16:25 | 2022-03-31 04:25 | redigitize | TRUE | TRUE |  | FALSE | FALSE |  | TRUE | TRUE | TRUE | FALSE | FALSE | TRUE | FALSE | 0 | [12 empty] | P | TEP | P | O | X | X | Chalcogenide | PbS | PbNaS SrS | Pb0.975Na0.025S with 3.0 at. % SrS (A) | Bulk | PC | Melt-Quenching | crushed | SPS | annealing | SPS |  |  |  | 손지희 | 2016-08-26
27 | 10.1038/nature13184 |  | 2014 | 2.6 |  | 2.67 | 923 | BR | [6 empty] | b axis |  |  |  | 2022-03-31 04:30 | edgecheck | TRUE | TRUE |  |  |  |  | TRUE | TRUE | TRUE | TRUE | TRUE | TRUE | TRUE | 1 | [12 empty] | P | TEP | P | O | X | X | Chalcogenide | SnSe | SnSe | SnSe | Bulk | SC | Bridgman | na | na | na | Bridgman |  |  | b axis | 손지희 | 2016-08-26
28 | 10.1126/science.aad3749 | Science | 2015 | 2 |  | 2 | 773 | BR |  | MG Kanatzidis | Northwestern University | m-kanatzidis@northwestern.edu | Figure 1(a) | Hole doped SnSe (b-axis) | hole doped b axis | poor resolution | 재추출후 정확해짐 | 2023-04-11 23:57 | 2023-04-11 23:57 | redigitize | TRUE | TRUE |  |  |  |  | TRUE | TRUE | TRUE | TRUE | TRUE | TRUE | TRUE | 1 | [12 empty] | P | TEP | P | O | X | X | Chalcogenide | SnSe | SnNaSe | Sn0.985Na0.015Se | Bulk | SC | Bridgman | na | na | na | Bridgman |  |  | b axis | 손지희 | 2016-08-26
29 | 10.1063/1.4807771 |  | 2013 | 0.92 |  |  | 373 | BR | [7 empty] | not complete |  |  | 2022-03-31 06:36 |  | TRUE | FALSE |  |  |  |  | TRUE | FALSE | TRUE | TRUE | TRUE | TRUE | FALSE | 0 | [12 empty] | N | κ, ZT | N | O | X | X | Chalcogenide | Bi2Te3 | BiTeSe | BiTe2.7Se0.3 | Bulk | PC |  |  | SPS | repress | SPS(re-press) |  |  | ab direction | 손지희 | 2016-09-07
30 | 10.1063/1.4807771 |  | 2013 | 1.04 |  |  | 298 | BR | [7 empty] | not complete |  |  | 2022-03-31 06:36 |  | TRUE | FALSE |  |  |  |  | TRUE | FALSE | TRUE | TRUE | TRUE | TRUE | FALSE | 0 | [12 empty] | P | κ, ZT | P | O | X | X | Chalcogenide | Bi2Te3 | BiSbTe | Bi0.5Sb1.5Te3 | Bulk | PC |  |  | SPS | repress | SPS(re-press) |  |  | ab direction | 손지희 | 2016-09-07
31 | 10.1016/j.jssc.2006.12.010 |  | 2007 | 0.86 |  | 0.856 | 505 | BR | [6 empty] | x = 0.4 |  | 전도도의 x가 1000/T에 대한 환산 오류 | 2021-03-31 18:36 | 2022-03-31 06:36 | redigitize | TRUE | TRUE |  |  |  |  | TRUE | TRUE | TRUE | TRUE | TRUE | TRUE | TRUE | 1 | [12 empty] | N | TEP | N | O | X | X | Chalcogenide | Bi2Te3 | BiAgTeSe | Bi1.96Ag0.04Te2.7Se0.3 | Bulk | PC |  |  | SPS |  | SPS |  |  |  | 손지희 | 2016-09-07
32 | 10.1016/j.jallcom.2007.05.063 |  | 2008 | 0.86 |  | 0.855 | 419 | BR | [6 empty] | x = 0.1 |  | 전도도의 x가 1000/T에 대한 환산 오류 | 2021-03-31 22:33 | 2022-03-31 10:33 | redigitize | TRUE | TRUE |  |  |  |  | TRUE | TRUE | TRUE | TRUE | TRUE | TRUE | TRUE | 1 | [12 empty] | P | TEP | P | O | X | X | Chalcogenide | Bi2Te3 | BiSbTeAl | Al0.2Bi0.45Sb1.3Te3 | Bulk | PC |  |  | SPS |  | SPS |  |  |  | 손지희 | 2016-09-07
33 | 10.3938/jkps.66.1726 |  | 2015 | 0.72 |  | 0.743 | 473 | BR | [6 empty] | MA-HP673K |  |  |  | 2022-03-31 10:37 | edgecheck | TRUE | TRUE |  |  |  |  | TRUE | TRUE | TRUE | TRUE | TRUE | TRUE | TRUE | 1 | [12 empty] | N | TEP | N | O | X | X | Chalcogenide | Bi2Te3 | BiTeSe | Bi2Te2.7Se0.3 | Bulk | PC | Ball-milling |  |  |  | MA + HP |  |  |  | 손지희 | 2016-09-08
34 | 10.1063/1.3427427 |  | 2010 | 1.8 |  | 1.79 | 316 | BR | [6 empty] | 40wt% NC |  |  |  | 2022-03-31 10:41 | edgecheck | TRUE | TRUE |  |  |  |  | TRUE | TRUE | TRUE | TRUE | TRUE | TRUE | TRUE | 1 | [12 empty] | P | TEP | P | O | X | X | Chalcogenide | Bi2Te3 | BiSbTe | Bi0.4Sb1.6Te3 | Bulk | PC | Melt-Spinning |  | HP |  | solid-state synthesis(ingot+MS)+HP |  |  |  | 손지희 | 2016-09-08
35 | 10.1039/c3ra23197f |  | 2013 | 0.48 |  | 0.5 | 500 | BR | [6 empty] | Inorganic ligand capped Bi2Te3 |  |  |  | 2022-03-31 10:46 | edgecheck | TRUE | TRUE |  |  |  |  | TRUE | TRUE | TRUE | TRUE | TRUE | TRUE | TRUE | 1 | [12 empty] | N | TEP | N | O | X | X | Chalcogenide | Bi2Te3 | BiTe | inorganic ligand capped Bi2Te3 | Bulk | PC |  |  | SPS |  | SPS |  |  |  | 손지희 | 2016-09-08
36 | Enhancing Figure of Merit of Bi0.5Sb1.5Te3 Through Nano-composite Approach |  | 2014 | 1.42 |  | 1.41 | 380 | BR | [6 empty] | BiSbTe after annealing process |  |  |  | 2022-03-31 10:52 | edgecheck | TRUE | TRUE |  |  |  |  | TRUE | TRUE | TRUE | TRUE | TRUE | TRUE | TRUE | 1 | [12 empty] | P | TEP | P | O | X | X | Chalcogenide | Bi2Te3 | BiSbTe | micro-grain and nano-grain Bi0.5Sb1.5Te3 | Bulk | PC | Melt-Spinning |  | HP | annealing | (ZM+MS-HP)+annealing |  |  |  | 손지희 | 2016-09-08
37 | 10.1002/aenm.201401391 |  | 2014 | 1.22 |  | 1.23 | 340 | BR | [6 empty] | MS10 |  |  |  | 2022-04-01 03:45 | edgecheck | TRUE | TRUE |  |  |  |  | TRUE | TRUE | TRUE | TRUE | TRUE | TRUE | TRUE | 1 | [12 empty] | P | TEP | P | O | X | X | Chalcogenide | Bi2Te3 | BiSbTe | Bi0.5Sb1.5Te3 | Bulk | PC | Melt-Spinning |  | PAS |  | MS + PAS |  |  |  | 손지희 | 2016-09-08
38 | 10.1002/aenm.201500411 |  | 2015 | 1.2 |  | 1.19 | 357 | BR | [6 empty] | ZM-HD2, inplane |  |  |  | 2022-04-01 03:52 | edgecheck | TRUE | TRUE |  |  |  |  | TRUE | TRUE | TRUE | TRUE | TRUE | TRUE | TRUE | 1 | [12 empty] | N | TEP | N | O | X | X | Chalcogenide | Bi2Te3 | BiTeSe | Bi2Te2.79Se0.21 | Bulk | ? |  |  | HP | repress | ZM + HP + Hot Deformation(repress) |  |  | IP | 손지희 | 2016-09-08
39 | 10.1007/s11664-012-2280-6 |  | 2013 | 1.4 |  | 1.46 | 300 | BR | [6 empty] | Mn 0.2wt% |  |  |  | 2022-04-01 03:57 | edgecheck | TRUE | TRUE |  |  |  |  | TRUE | TRUE | TRUE | TRUE | TRUE | TRUE | TRUE | 1 | [12 empty] | P | TEP | P | O | X | X | Chalcogenide | Bi2Te3 | BiSbTe | Bi0.5Sb1.5Te3 + 0.2wt% Mn-decorated | Bulk | PC |  |  | SPS |  | SPS |  |  |  | 손지희 | 2016-09-08
40 | 10.1039/c3ta12623d |  | 2013 | 0.8 |  | 0.8 | 400 | BR | [6 empty] | Ultrasonicated |  |  |  | 2022-04-01 03:59 | edgecheck | TRUE | TRUE |  |  |  |  | TRUE | TRUE | TRUE | TRUE | TRUE | TRUE | TRUE | 1 | [12 empty] | N | TEP | N | O | X | X | Chalcogenide | Bi2Te3 | BiTeSe | Bi2Te2.7Se0.3 | Bulk | PC |  |  | SPS |  | chemical exfoliation + SPS |  |  |  | 손지희 | 2016-09-08
41 | 10.1002/adfm.201402663 |  | 2015 | 0.77 |  | 0.76 | 475 | BR | [6 empty] | x = 2.0vol% Bi2Te3 bulk |  |  |  | 2022-04-01 04:03 | edgecheck | TRUE | TRUE |  |  |  |  | TRUE | TRUE | TRUE | TRUE | TRUE | TRUE | TRUE | 1 | [12 empty] | N | TEP | N | O | X | X | Chalcogenide | Bi2Te3 | BiTeAg | Bi2Te3 + 2.0vol% Ag NPs | Bulk | PC | hydrothermal |  | SPS |  | hydrothermal method + SPS |  |  |  | 손지희 | 2016-09-09
42 | 10.1063/1.1863440 |  | 2005 | 1 |  | 1.01 | 450 | BR | [6 empty] | NC2 |  |  |  | 2022-04-01 04:14 | edgecheck | TRUE | TRUE |  |  |  |  | TRUE | TRUE | TRUE | TRUE | TRUE | TRUE | TRUE | 1 | [12 empty] | N | TEP | N | O | X | X | Chalcogenide | Bi2Te3 | BiTe | Bi2Te3(ZM) 85wt% + Bi2Te3 nanotube 15wt% | Bulk | PC |  |  | HP |  | mix : hydrothermal synthesis(nano tube) + ZM, -HP |  |  |  | 손지희 | 2016-09-09
43 | 10.3365/eml.2010.12.201 |  | 2010 | 1.2 |  | 1.2 | 373 | BR | KERI | [5 empty] | 0.05 wt% | 이재기 BST0.5, Ag |  |  | 2022-04-01 04:19 | edgecheck | TRUE | TRUE |  |  |  |  | TRUE | TRUE | TRUE | TRUE | TRUE | TRUE | TRUE | 1 | [12 empty] | P | TEP | P | O | X | X | Chalcogenide | Bi2Te3 | BiSbTeAg | Bi0.5Sb1.5Te3 + 0.05wt% Ag | Bulk | PC | Melt |  | HP |  | melting and hot pressing |  |  | IP | 손지희 | 2016-09-09
44 | 10.1007/s11664-012-2356-3 |  | 2012 | 1.2 |  | 1.23 | 320 | BR | [6 empty] | Bi0.4Sb1.6-xInxTe3 x=0.01 |  |  |  | 2022-04-01 04:22 | edgecheck | TRUE | TRUE |  |  |  |  | TRUE | TRUE | TRUE | TRUE | TRUE | TRUE | TRUE | 1 | [12 empty] | P | TEP | P | O | X | X | Chalcogenide | Bi2Te3 | BiSbInTe | Bi0.4Sb1.59In0.01Te3 | Bulk | PC | Melt |  | SPS |  | melting and SPS |  |  |  | 손지희 | 2016-09-09
45 | 10.1039/c3ce40643a |  | 2013 | 0.24 |  | 0.24 | 400 | BR | [6 empty] | Bi2Te3/MnTe2 |  |  |  | 2022-04-01 04:25 | edgecheck | TRUE | TRUE |  |  |  |  | TRUE | TRUE | TRUE | TRUE | TRUE | TRUE | TRUE | 1 | [12 empty] | N | TEP | N | O | X | X | Chalcogenide | Bi2Te3 | BiTeMnTe | nanostructured Bi2Te3/MnTe2 composite | Bulk | PC |  |  | SPS |  | ball milling and SPS |  |  |  | 손지희 | 2016-09-09
46 | 10.1021/nl101156v |  | 2010 | 1.04 |  | 1.04 | 398 | BR | [6 empty] | press perpendicular |  |  |  | 2022-04-01 04:29 | edgecheck | TRUE | TRUE |  |  |  |  | TRUE | TRUE | TRUE | TRUE | TRUE | TRUE | TRUE | 1 | [12 empty] | N | TEP | N | O | X | X | Chalcogenide | Bi2Te3 | BiTeSe | Bi2Te2.7Se0.3 | Bulk | PC | Ball-milling |  | HP | HP | ball milling and hot pressing(repress) |  |  | IP | 손지희 | 2016-09-12
47 | 10.1007/s11664-013-2822-6 |  | 2013 | 0.9 |  | 0.9 | 423 | BR | [6 empty] | Bi2Te2.85Se0.15:I0.005 |  |  |  | 2022-04-01 10:59 | edgecheck | TRUE | TRUE |  |  |  |  | TRUE | TRUE | TRUE | TRUE | TRUE | TRUE | TRUE | 1 | [12 empty] | N | TEP | N | O | X | X | Chalcogenide | Bi2Te3 | BiTeSeI | Bi2Te2.85Se0.15 : I 0.005 | Bulk | PC | Melt |  | HP |  | encapsulated melting and hot pressing |  |  |  | 손지희 | 2016-09-12
48 | 10.3938/jkps.64.1416 |  | 2014 | 0.6 |  | 0.6 | 423 | BR | [6 empty] | Bi2Te2.4Se0.6 |  |  |  | 2022-04-01 11:05 | edgecheck | TRUE | TRUE |  |  |  |  | TRUE | TRUE | TRUE | TRUE | TRUE | TRUE | TRUE | 1 | [12 empty] | N | TEP | N | O | X | X | Chalcogenide | Bi2Te3 | BiTeSe | Bi2Te2.4Se0.6 | Bulk | PC | Melt |  | HP |  | encapsulated melting and hot pressing |  |  |  | 손지희 | 2016-09-12
49 | 10.3938/jkps.65.696 |  | 2014 | 1.13 |  | 1.18 | 423 | BR | [6 empty] | Bi2Te2.7Se0.3I0.0075 | 그래프가 겹쳐 열전도도 보기 어려움 |  |  | 2022-04-01 11:09 | edgecheck | TRUE | TRUE |  |  |  |  | TRUE | TRUE | TRUE | TRUE | TRUE | TRUE | TRUE | 1 | [12 empty] | N | TEP | N | O | X | X | Chalcogenide | Bi2Te3 | BiTeSeI | Bi2Te2.7Se0.3 : I 0.0075 | Bulk | PC | Melt |  | HP |  | encapsulated melting and hot pressing |  |  |  | 손지희 | 2016-09-12
50 | 10.1007/s11664-014-3485-7 |  | 2014 | 1.13 |  | 1.17 | 423 | BR | [6 empty] | Bi2Te2.7Se0.3I0.0075 | id=49와 동일한 데이터 |  |  | 2022-04-01 11:15 | edgecheck | TRUE | TRUE | FALSE |  |  |  | TRUE | TRUE | FALSE | TRUE | TRUE | TRUE | FALSE | 0 | [12 empty] | N | TEP | N | O | X | X | Chalcogenide | Bi2Te3 | BiTeSeI | Bi2Te2.7Se0.3 : I 0.0075 | Bulk | PC | Melt |  | HP |  | encapsulated melting and hot pressing |  |  |  | 손지희 | 2016-09-12
51 | 10.3938/jkps.64.1692 |  | 2014 | 0.9 |  | 0.9 | 423 | BR | [6 empty] | Bi2Te2.85Se0.15I0.005 |  |  |  | 2022-04-01 11:21 | edgecheck | TRUE | TRUE |  |  |  |  | TRUE | TRUE | TRUE | TRUE | TRUE | TRUE | TRUE | 1 | [12 empty] | N | TEP | N | O | X | X | Chalcogenide | Bi2Te3 | BiTeSeI | Bi2Te2.85Se0.15 : I0.005 | Bulk | PC | Melt |  | HP |  | encapsulated melting and hot pressing |  |  |  | 손지희 | 2016-09-12
52 | 10.1002/aenm.201100338 |  | 2011 | 0.45 |  | 0.45 | 373 | BR | [6 empty] | 5% Bi/Bi2Te3-II |  |  |  | 2022-04-01 11:27 | edgecheck | TRUE | TRUE |  |  |  |  | TRUE | TRUE | TRUE | TRUE | TRUE | TRUE | TRUE | 1 | [12 empty] | N | TEP | N | O | X | X | Chalcogenide | Bi2Te3 | Bi/BiTe | Bi2Te3 + 5.0vol% Bi NPs | Bulk | PC |  |  | HP |  | low temperature solvothermal method and ball milling and hot pressing |  |  |  | 손지희 | 2016-09-13
53 | 10.1063/1.4749806 |  | 2012 | 0.87 |  | 0.9 | 375 | BR | [6 empty] | Cu0.01Bi2Te2.7Se0.3 |  |  |  | 2022-04-01 11:38 | edgecheck | TRUE | TRUE |  |  |  |  | TRUE | TRUE | TRUE | TRUE | TRUE | TRUE | TRUE | 1 | [12 empty] | N | TEP | N | O | O | X | Chalcogenide | Bi2Te3 | CuBiTeSe | Cu0.01Bi2Te2.7Se0.3 | Bulk | PC |  |  | HP |  | ball milling and hot pressing |  |  |  | 손지희 | 2016-09-13 | 소자측정x, diffusion barrier 적합한지 여부
54 | 10.1002/adma.201203764 |  | 2013 | 0.71 |  | 0.7 | 400 | BR | [6 empty] | BT85BS15 |  |  |  | 2022-04-01 11:41 | edgecheck | TRUE | TRUE |  |  |  |  | TRUE | TRUE | TRUE | TRUE | TRUE | TRUE | TRUE | 1 | [12 empty] | N | TEP | N | O | X | X | Chalcogenide | Bi2Te3 | BiTeSe | (Bi2Te3)85(Bi2Se3)15 nanoflakes | Bulk | PC |  |  | SPS |  | chemical synthesis + SPS |  |  | IP | 손지희 | 2016-09-13
55 | 10.3390/ma8030959 |  | 2015 | 1.09 |  | 1.09 | 300 | BR | [6 empty] | 1.0 at.% Fe-BST |  |  |  | 2022-04-01 11:44 | edgecheck | TRUE | TRUE |  |  |  |  | TRUE | TRUE | TRUE | TRUE | TRUE | TRUE | TRUE | 1 | [12 empty] | P | TEP | P | O | X | X | Chalcogenide | Bi2Te3 | BiSeTeFe | Bi0.48Sb1.52Te3 + 1 at% Fe | Bulk | PC |  |  | SPS |  | melting and SPS |  |  |  | 손지희 | 2016-09-13
56 | 10.1063/1.4916947 |  | 2015 | 0.95 |  | 0.96 | 323 | BR | [6 empty] | y = 0.27 |  |  |  | 2022-04-02 11:42 | edgecheck | TRUE | TRUE |  |  |  |  | TRUE | TRUE | TRUE | TRUE | TRUE | TRUE | TRUE | 1 | [12 empty] | N | TEP | N | O | X | X | Chalcogenide | Bi2Te3 | BiTeSe | Bi2Te2.73Se0.27 | Bulk | SC |  |  |  |  | vertical zone-leveling method |  |  |  | 손지희 | 2016-09-13
57 | 10.1063/1.4916947 |  | 2015 | 1 |  | 1.03 | 323 | BR | [6 empty] | x = 0.6 |  |  |  | 2022-04-02 11:44 | edgecheck | TRUE | TRUE |  |  |  |  | TRUE | TRUE | TRUE | TRUE | TRUE | TRUE | TRUE | 1 | [12 empty] | P | TEP | P | O | X | X | Chalcogenide | Bi2Te3 | BiSbTe | Bi0.6Sb1.4Te3 | Bulk | SC |  |  |  |  | vertical zone-leveling method |  |  |  | 손지희 | 2016-09-13
58 | 10.1039/c5tc02219c |  | 2015 | 0.82 |  |  | 473 | BR | [7 empty] | 데이터가 f(T)가 아니라, f(조성)형태임. 확보 보류. |  |  | 2022-04-02 04:03 |  | TRUE | FALSE |  |  |  |  | TRUE | FALSE | TRUE | TRUE | TRUE | TRUE | FALSE | 0 | [12 empty] | N | σ, ZT | N | O | X | X | Chalcogenide | Bi2Te3 | BiTeSe | Bi2Te2.7Se0.3 | Bulk | PC |  |  | SPS |  | MA + SPS |  |  |  | 손지희 | 2016-09-13
59 | 10.1038/srep03212 |  | 2013 | 0.95 |  | 0.84 | 423 | BR | [6 empty] | exf8h-SPS | poor resolution, 데이터를 다시 땄으나, TEP와 ZT간 관계가 이상함 | 열전도도 2K (~0)데이터 삭제 |  | 2022-04-02 04:29 | redigitize | TRUE | TRUE |  | FALSE |  |  | TRUE | TRUE | TRUE | FALSE | TRUE | TRUE | FALSE | 0 | [12 empty] | N | TEP | N | O | X | X | Chalcogenide | Bi2Te3 | BiTeSe | Bi2Te2.7Se0.3 | Bulk | PC |  |  | SPS |  | chemical-exfoliation spark-plasma-sintering (CE-SPS) |  |  | IP | 손지희 | 2016-09-13
60 | 10.1039/c4nr00191e |  | 2014 | 0.31 |  | 0.31 | 300 | BR | [6 empty] | TCHT |  |  |  | 2022-04-02 04:32 | edgecheck | TRUE | TRUE |  |  |  |  | TRUE | TRUE | TRUE | TRUE | TRUE | TRUE | TRUE | 1 | [12 empty] | N | TEP | N | O | X | X | Chalcogenide | Bi2Te3 | BiTe | Bi2Te3 nanowires (heat-treated twin-containing NWs) | 1D | [5 empty] | RF sputtering deposition + heat-treated |  |  |  | 손지희 | 2016-09-13
61 | 10.1109/ICT.2003.1287440 |  | 2003 | 0.94 |  |  | 324 | BR | [10 empty] | 2022-04-02 04:33 |  | TRUE | FALSE |  |  |  |  | TRUE | FALSE | TRUE | TRUE | TRUE | TRUE | FALSE | 0 | [12 empty] | N | ZT | N | O | X | X | Chalcogenide | Bi2Te3 | BiTeSe CBr | Bi2Te2.82Se0.18 + 0.049% mass C6Br6 | Bulk | SC |  |  |  |  | vertical zone-melting |  |  | parallel to the growth direction of ingots | 손지희 | 2016-09-19
62 | 10.1021/nl203389x |  | 2012 | 0.62 |  | 0.64 | 400 | BR | [6 empty] | 250oC (red circle) |  |  |  | 2022-04-02 04:36 | edgecheck | TRUE | TRUE |  |  |  |  | TRUE | TRUE | TRUE | TRUE | TRUE | TRUE | TRUE | 1 | [12 empty] | N | TEP | N | O | X | X | Chalcogenide | Bi2Te3 | BiTe | Bi2Te3 | Bulk |  |  |  | SPS |  | chmical synthesis + SPS |  |  |  | 손지희 | 2016-09-19
63 | 10.1016/j.jallcom.2013.03.062 |  | 2013 | 1.14 |  | 1.15 | 323 | BR | [6 empty] | 10hr |  |  |  | 2022-04-02 04:41 | edgecheck | TRUE | TRUE |  |  |  |  | TRUE | TRUE | TRUE | TRUE | TRUE | TRUE | TRUE | 1 | [12 empty] | P | TEP | P | O | X | X | Chalcogenide | Bi2Te3 | BiSbTeSe | Bi 0.42Sb1.51Te3.05Se0.02 | Bulk | PC |  |  | SPS |  | BM + SPS |  |  |  | 손지희 | 2016-09-19
64 | 10.1021/nl2034859 |  | 2012 | 0.54 |  | 0.43 | 300 | BR | [6 empty] | Bi2Te2.7Se0.3 |  |  |  | 2022-04-02 04:50 | edgecheck | TRUE | TRUE |  | FALSE |  |  | TRUE | TRUE | TRUE | FALSE | TRUE | TRUE | FALSE | 0 | [12 empty] | N | TEP | N | O | X | X | Chalcogenide | Bi2Te3 | BiTeSe | Bi2Te2.7Se0.3 | Bulk | PC |  |  | SPS |  | polyol synthesis + SPS |  |  | IP | 손지희 | 2016-09-20
65 | 10.1039/c4ta01554a |  | 2014 | 1.27 |  | 1.28 | 360 | BR | [6 empty] | BiSbTe + 4.0 mol% WSe2 addition |  |  |  | 2022-04-02 04:55 | edgecheck | TRUE | TRUE |  |  |  |  | TRUE | TRUE | TRUE | TRUE | TRUE | TRUE | TRUE | 1 | [12 empty] | P | TEP | P | O | X | X | Chalcogenide | Bi2Te3 | BiSbTe Wse | Bi0.48Sb1.52Te3 + 4mol% WSe2 | Bulk | SC |  |  |  |  | zone melting method |  |  | growth direction | 손지희 | 2016-09-20
66 | 10.1063/1.2425007 |  | 2007 | 1.35 |  | 1.37 | 300 | BR | [6 empty] | SPS-40 | 논문에서 k_el 환산식과 k_ph있음을 확인, ZT오류도 없음 |  |  | 2022-04-02 04:59 | edgecheck | TRUE | TRUE |  |  |  |  | TRUE | TRUE | TRUE | TRUE | TRUE | TRUE | TRUE | 1 | [12 empty] | P | TEP | P | O | X | X | Chalcogenide | Bi2Te3 | BiTe | Bi2Te3 ingots | Bulk | PC |  |  | SPS |  | MS + SPS |  |  |  | 손지희 | 2016-09-20
67 | 10.1088/0957-4484/24/28/285702 |  | 2013 | 1.15 |  | 1.16 | 340 | BR | [6 empty] | 1%at Cu, Bi2Te2.7Se0.3 |  |  |  | 2022-04-02 05:03 | edgecheck | TRUE | TRUE |  |  |  |  | TRUE | TRUE | TRUE | TRUE | TRUE | TRUE | TRUE | 1 | [12 empty] | N | TEP | N | O | X | X | Chalcogenide | Bi2Te3 | BiTeSe Cu | Cu0.01Bi2Te2.7Se0.3 | Bulk | SC |  |  |  |  | large-scale zone melting technique |  |  |  | 손지희 | 2016-09-20
68 | 10.1002/pssa.201228589 |  | 2013 | 0.85 |  | 0.85 | 413 | BR | [6 empty] | Ce0.2Bi1.8Se0.3Te2.7 |  |  |  | 2022-04-02 09:55 | edgecheck | TRUE | TRUE |  |  |  |  | TRUE | TRUE | TRUE | TRUE | TRUE | TRUE | TRUE | 1 | [12 empty] | N | TEP | N | O | X | X | Chalcogenide | Bi2Te3 | BiTeSeCe | Ce0.2Bi1.8Se0.3Te2.7 | Bulk | PC |  |  | HP |  | hydrothermal method + HP |  |  |  | 손지희 | 2016-09-21
69 | 10.1103/PhysRevB.90.085118 |  | 2014 | 0.46 |  | 0.46 | 250 | BR | [6 empty] | Experiment | 계산논문인데 실험논문[43] (KIST현도빈박사)을 cite함. Prb에는 전도도가 테이블에 있고, 제벡계수와 ZT는 그림으로 있음. 사이트한 논문에서 열전도도 가져옴 |  |  | 2022-04-02 10:13 | redigitize | TRUE | TRUE |  |  |  |  | TRUE | TRUE | TRUE | TRUE | TRUE | TRUE | TRUE | 1 | [12 empty] | P | α, ZT | P | O | X | X | Chalcogenide | Bi2Te3 | BiTe SbTe SbSe | Bi2Te3-Sb2Te3-5%Sb2Se3 | Bulk | SC |  |  |  |  | Bridgman method |  |  |  | 손지희 | 2016-09-21 | 이론, 실험결과(ref. 43) 비교
70 | 10.1103/PhysRevB.85.125207 |  | 2012 | 0.55 |  | 0.53 | 500 | BR | [6 empty] | Experiment, Bi2(Te0.85Se0.15)3 single crystal doped with 0.1 wt % CuBr. | poor resolution, ZT불일치 |  |  | 2022-04-02 10:27 |  | TRUE | TRUE |  | FALSE |  |  | TRUE | TRUE | TRUE | FALSE | TRUE | TRUE | FALSE | 0 | [12 empty] | N | TEP | N | O | X | X | Chalcogenide | Bi2Te3 | BiTeSe CuBr | Bi2Te2.55Se0.45 + 0.1wt% CuBr | Bulk | SC |  |  |  |  | - |  |  |  | 손지희 | 2016-09-21 | 이론, 실험결과(ref. 19) 비교
71 | 10.1021/nl202935k |  | 2012 | 0.96 |  | 0.96 | 380 | BR | [10 empty] | 2022-04-02 10:27 | edgecheck | TRUE | TRUE |  |  |  |  | TRUE | TRUE | TRUE | TRUE | TRUE | TRUE | TRUE | 1 | [12 empty] | N | TEP | N | O | X | X | Chalcogenide | Bi2Te3 | BiTe | Bi2Te3 nanowires | Bulk |  |  |  | SPS |  | two-step solution phase reaction + SPS |  |  |  | 손지희 | 2016-09-22
72 | 10.1002/adfm.201600718 |  | 2016 | 0.3 |  | 0.3 | 425 | BR | [6 empty] | in-plane, Bi14Rh3I9 |  |  |  | 2022-04-02 10:32 | edgecheck | TRUE | TRUE |  |  |  |  | TRUE | TRUE | TRUE | TRUE | TRUE | TRUE | TRUE | 1 | [12 empty] | N | TEP | N | O | X | X | etc | BiMI | BiRhI | Bi14Rh3I9 | Bulk | PC |  |  | SPS |  | melting + ground + SPS |  |  | IP | 손지희 | 2016-09-22
73 | 10.1111/j.1551-2916.2012.05284.x |  | 2012 | 0.4 |  | 0.38 | 1050 | BR | [6 empty] | 50nm |  |  |  | 2022-04-02 10:35 | edgecheck | TRUE | TRUE |  |  |  |  | TRUE | TRUE | TRUE | TRUE | TRUE | TRUE | TRUE | 1 | [12 empty] | N | TEP | N | O | X | X | Oxide | In2O3 | InZnCeO | In1.92(ZnCe)0.08O3 | Bulk | PC |  |  | SPS |  | co-precipitation and Spark plasma sintering |  |  |  | 손지희 | 2016-09-22
74 | 10.1016/j.jallcom.2013.03.167 |  | 2013 | 0.47 |  | 0.48 | 430 | BR | [6 empty] | BTA nanorods after sintered by HPHT (black square) |  |  |  | 2022-04-02 10:38 | edgecheck | TRUE | TRUE |  |  |  |  | TRUE | TRUE | TRUE | TRUE | TRUE | TRUE | TRUE | 1 | [12 empty] | N | TEP | N | O | X | X | Chalcogenide | Bi2Te3 | BiTe | Bi2Te2.4 nanorods | Bulk |  |  |  | HP |  | hydrothermal synthesis + HP |  |  |  | 손지희 | 2016-09-23
75 | 10.1063/1.4893236 |  | 2014 | 0.75 |  | 0.76 | 710 | BR | [6 empty] | In-10 |  |  |  | 2022-04-02 10:41 | edgecheck | TRUE | TRUE |  |  |  |  | TRUE | TRUE | TRUE | TRUE | TRUE | TRUE | TRUE | 1 | [12 empty] | P | TEP | P | O | X | X | Chalcogenide | Bi2Te3 | GeSbTe | GeIn0.6Sb5.4Te10 | Bulk | PC |  |  |  |  | melting + annealing |  |  |  | 손지희 | 2016-09-23
76 | 10.1021/nn2017183 |  | 2011 | 0.36 |  | 0.35 | 585 | BR | [6 empty] | first measurement (squares) | nearly zero conductivity at 300 K, poor resolution // (ZT=0) |  |  | 2022-04-02 10:48 | edgecheck | TRUE | TRUE |  | FALSE |  |  | TRUE | TRUE | TRUE | FALSE | TRUE | TRUE | FALSE | 0 | [12 empty] | N | TEP | PN | O | X | X | Chalcogenide | PbTe | PbTe PbSe | (PbTe)(PbSe) nanostars | Bulk | PC |  |  | SPS |  | colloidal core-shell nanoparticles + SPS | LFA-457(NETZSCH), ZEM-3(ULVAC-RIKO) |  |  | 손지희 | 2016-10-04
77 | 10.1021/cm803437x |  | 2009 | 1.2 |  | 1.32 | 700 | BR | [6 empty] | AgyPb0.99La0.01Te y=0.05 | poor resolution |  |  | 2022-04-02 10:53 | edgecheck | TRUE | TRUE |  | FALSE |  |  | TRUE | TRUE | TRUE | FALSE | TRUE | TRUE | FALSE | 0 | [12 empty] | N | TEP | N | O | X | X | Chalcogenide | PbTe | AgPbLaTe | Ag0.05Pb0.99La0.01Te | Bulk | PC | Melt-Cooling |  |  |  | heating | LFA-457(NETZSCH), ZEM-3(ULVAC-RIKO) |  |  | 손지희 | 2016-10-04
78 | 10.1021/ja910762q |  | 2010 | 1.2 |  | 1.11 | 720 | BR | [6 empty] | y=0.055%, PbTe-1% CdTe-y% PbI2 |  |  |  | 2022-04-02 10:41 | edgecheck | TRUE | TRUE |  |  |  |  | TRUE | TRUE | TRUE | TRUE | TRUE | TRUE | TRUE | 1 | [12 empty] | N | TEP | N | O | X | X | Chalcogenide | PbTe | PbTe CdTe PbI | (PbTe)98.99945(CdTe)0.01(PbI2)0.00055 | Bulk | PC | Melt-Cooling |  |  |  | heating | LFA-457(NETZSCH), ZEM-3(ULVAC-RIKO) |  |  | 손지희 | 2016-10-04
79 | 10.1039/c3ee40482j |  | 2013 | 1.64 |  | 1.62 | 770 | BR | [6 empty] | SPS(x = 2) (Fig4,5) |  |  |  | 2022-04-02 11:10 | edgecheck | TRUE | TRUE |  |  |  |  | TRUE | TRUE | TRUE | TRUE | TRUE | TRUE | TRUE | 1 | [12 empty] | P | TEP | P | O | X | X | Chalcogenide | PbTe | PbTe HgTe NaTe | (PbTe)0.97(HgTe)0.02(Na2Te)0.01 | Bulk | PC |  |  | SPS |  | SPS | LFA-457(NETZSCH), ZEM-3(ULVAC-RIKO) |  |  | 손지희 | 2016-10-05
80 | 10.1103/PhysRevB.82.115209 |  | 2010 | 1.3 |  | 1.3 | 700 | BR | [6 empty] | PbTe:K 1.25%:Na 0.6% |  |  |  | 2022-04-02 11:18 | edgecheck | TRUE | TRUE |  |  |  |  | TRUE | TRUE | TRUE | TRUE | TRUE | TRUE | TRUE | 1 | [12 empty] | P | TEP | P | O | X | X | Chalcogenide | PbTe | PbTeKNa | Pb0.9815K0.0125Na0.006Te | Bulk | PC | Melt-Cooling |  |  |  | heating | LFA-457(NETZSCH), ZEM-3(ULVAC-RIKO) |  |  | 손지희 | 2016-10-05
81 | 10.1103/PhysRevB.83.195209 |  | 2011 | 0.9 |  | 1.19 | 900 | BR | [6 empty] | PbSe:Ga, 2.7x10^19 | poor resolution, ZT불일치. 그런데 명목ZT가 더작고, TEP ZT가 더큼 |  |  | 2023-04-11 19:15 | redigitize | TRUE | TRUE |  | FALSE |  |  | TRUE | TRUE | TRUE | FALSE | TRUE | TRUE | FALSE | 0 | [12 empty] | N | TEP | N | O | X | X | Chalcogenide | PbSe | PbGaSe | Pb0.995Ga0.005Se | Bulk | PC | Melt-Cooling |  |  |  | heating | LFA-457(NETZSCH), ZEM-3(ULVAC-RIKO) | 0.171 + (2.65 × 10−5)T |  | 손지희 | 2016-10-05
82 | 10.1007/s11664-013-2500-8 |  | 2013 | 0.42 |  |  | 617 | BR | [10 empty] | 2022-04-03 00:01 |  | TRUE | FALSE |  |  |  |  | TRUE | FALSE | TRUE | TRUE | TRUE | TRUE | FALSE | 0 | [12 empty] | P | σ, ZT | P | O | X | X | Chalcogenide | PbTe | (Pb,Sn)Te | (Pb,Sn)Te | Bulk | PC |  |  |  |  | microwave sintering | Harman method |  |  | 손지희 | 2016-10-06
83 | 10.1007/s11664-013-2819-1 |  | 2013 | 0.78 |  | 0.8 | 723 | BR | [6 empty] | S5 |  |  |  | 2022-04-03 06:13 | edgecheck | TRUE | TRUE |  |  |  |  | TRUE | TRUE | TRUE | TRUE | TRUE | TRUE | TRUE | 1 | [12 empty] | N | TEP | N | O | X | X | Chalcogenide | PbTe | PbTe In | PbTe +3at% In | Bulk | PC |  |  | HP |  | two-step matrix encapsulation technique + hot press | ZEM-3(ULVAC-RIKO), Flashline 3000(ANTER) |  |  | 손지희 | 2016-10-06
84 | 10.1063/1.4890320 |  | 2014 | 0.66 |  | 0.63 | 800 | BR | [6 empty] | Pb0.999In0.001Te0.70Se0.30 | 제벡계수의 경우 고온데이터 없음 |  |  | 2022-04-03 06:32 | edgecheck | TRUE | TRUE |  |  |  |  | TRUE | TRUE | TRUE | TRUE | TRUE | TRUE | TRUE | 1 | [12 empty] | N | TEP | N | O | X | X | Chalcogenide | PbTe | PbInTeSe | Pb0.999In0.001Te0.70Se0.30 | Bulk | PC |  |  | HP |  | heating + HP | LFA-457(NETZSCH), uniaxial 4-point contact geometry(α, ref.16), Van der Pauw method(ρ) | Cp/kB=3.07+4.7x10-4(T/K -300) |  | 손지희 | 2016-10-06
85 | 10.1039/c5ee01147g |  | 2015 | 2.3 |  | 2.25 | 923 | BR | [6 empty] | x=30%, PbTe+3Na+xPbS | poor resolution for hi-T sigma |  |  | 2022-04-03 06:36 | edgecheck | TRUE | TRUE |  |  |  |  | TRUE | TRUE | TRUE | TRUE | TRUE | TRUE | TRUE | 1 | [12 empty] | P | TEP | P | O | X | X | Chalcogenide | PbTe | PbTe PbS Na | (PbTe)0.8(PbS)0.2 + 3at% Na | Bulk | PC |  |  | SPS |  | SPS | ZEM-3(ULVAC-RIKO), LFA457(NETZSCH) |  |  | 손지희 | 2016-10-07
86 | 10.1016/j.jssc.2009.07.004 |  | 2009 | 0.27 |  | 0.268 | 300 | BR | [6 empty] | Br(1.0) | k_L, L=2.45만 나옴. 환산해서 k_tot얻음. T 5K단위로 강제할당 |  |  | 2022-04-03 07:01 | redigitize | TRUE | TRUE |  |  |  |  | TRUE | TRUE | TRUE | TRUE | TRUE | TRUE | TRUE | 1 | [12 empty] | N | TEP | N | O | X | X | Chalcogenide | PbTe | PbTeBr | PbTe(1-x)Brx | Bulk | PC |  |  |  |  | high-pressure andhigh-temperature(HPHT) | home built apparatus(ref.26) |  |  | 손지희 | 2016-10-07 | 열전도도값 역산해서 추정
87 | 10.1063/1.3517088 |  | 2010 | 0.62 |  | 0.61 | 723 | BR | KERI | [5 empty] | Sb0.10 |  |  |  | 2022-04-03 07:05 | edgecheck | TRUE | TRUE |  |  |  |  | TRUE | TRUE | TRUE | TRUE | TRUE | TRUE | TRUE | 1 | [12 empty] | N | TEP | N | O | X | X | Chalcogenide | PbTe | PbSbTe | Pb0.9Sb0.1Te | Bulk | PC |  |  |  |  | melting process | ZEM-3(ULVAC-RIKO), LFA457(NETZSCH), DSC 404C(NETZSCH) | 0.15-0.17 |  | 손지희 | 2016-10-07
88 | 10.1007/s11664-013-2832-4 |  | 2013 | 1.1 |  | 1.01 | 773 | BR | [6 empty] | 5 at.-% Bi, Bix(PbTe)1-x |  |  |  | 2022-04-03 09:42 | edgecheck | TRUE | TRUE |  |  |  |  | TRUE | TRUE | TRUE | TRUE | TRUE | TRUE | TRUE | 1 | [12 empty] | N | TEP | N | O | X | X | Chalcogenide | PbTe | PbTeBi | PbTe + 5 at% Bi | Bulk | PC |  |  | HP |  | co-ball-milling + HP | XFA500(LINSEIS), LSR-3(LINSEIS) |  |  | 손지희 | 2016-10-10
89 | 10.1016/j.jallcom.2015.03.117 |  | 2015 | 1.03 |  | 1.03 | 600 | BR | [6 empty] | x = 0.03 |  |  |  | 2022-04-03 09:45 | edgecheck | TRUE | TRUE |  |  |  |  | TRUE | TRUE | TRUE | TRUE | TRUE | TRUE | TRUE | 1 | [12 empty] | P | TEP | P | O | X | X | Chalcogenide | PbSe | AgSbPbSe | (AgSb)0.03Pb0.94Se | Bulk | PC |  |  | HP |  | high pressure method | LRS-3, LFA457(NETZSCH) |  |  | 손지희 | 2016-10-10
90 | 10.1021/nl400319u |  | 2013 | 1.2 |  | 1.2 | 620 | BR | [6 empty] | PbTe/Bi2Te3 = 27:1 |  |  |  | 2022-04-03 09:48 | edgecheck | TRUE | TRUE |  |  |  |  | TRUE | TRUE | TRUE | TRUE | TRUE | TRUE | TRUE | 1 | [12 empty] | N | TEP | N | O | X | X | Chalcogenide | PbTe | PbTe BiTe | PbTe:Bi2Te3=27:1 barbell nanowire | Bulk | PC |  |  | HP | annealing | three-step solution-phase reaction + HP + annealing | standard fourprobe method, bridging the sample between a heater and heat sink and testing the voltage difference between the hot and the cold sides |  |  | 손지희 | 2016-10-10
91 | 10.1103/PhysRevB.87.045203 |  | 2013 | 1.55 |  | 1.57 | 773 | BR | [6 empty] | x = 0.08 (FIG 6) |  |  |  | 2022-04-03 10:02 | redigitize | TRUE | TRUE |  |  |  |  | TRUE | TRUE | TRUE | TRUE | TRUE | TRUE | TRUE | 1 | [12 empty] | P | TEP | P | O | X | X | Chalcogenide | PbTe | PbNaTeS | Pb0.99Na0.01Te0.92S0.08 | Bulk | PC |  |  |  |  | heating + annealing | PPMS, Flashline 3000 (Anter Corporation), DSC 404-C(NETZSCH), ZEM-2(ULVAC) |  |  | 손지희 | 2016-10-11
92 | 10.1039/c5tc03068d |  | 2015 | 1.8 |  | 1.55 | 850 | BR |  | Yanzhong Pei |  | yanzhong@tongji.edu.cn | Figure 6 |  | 1.1e20 |  | ZT와 TEP ZT가 고온부에서 불일치 |  | 2022-04-03 10:10 | edgecheck | TRUE | TRUE |  | FALSE |  |  | TRUE | TRUE | TRUE | FALSE | TRUE | TRUE | FALSE | 0 | [12 empty] | P | TEP | P | O | X | X | Chalcogenide | PbTe | YbPbTeNa | Yb0.01Pb0.99Te:Na | Bulk | PC |  |  | HP |  | melting + annealing + HP | van der Pauw technique, LFA457(NETZSCH) | Cp(kB/atom) = 3.07 + 0.00047(T/K - 300) |  | 손지희 | 2016-10-11
93 | 10.1103/PhysRevB.87.144104 |  | 2013 | 1.15 |  |  | 650 | BR | [8 empty] | 열전도도 없음 |  | 2022-04-03 10:13 |  | TRUE | FALSE |  |  |  |  | TRUE | FALSE | TRUE | TRUE | TRUE | TRUE | FALSE | 0 | [12 empty] | P | ρ, α, ZT | P | O | X | X | Chalcogenide | PbTe | PbTeTl | Pb0.98Tl0.02Te | Bulk | PC |  |  | HP |  | melting + annealing + HP | ZEM-3(ULVAC), FL-5000(Antler) |  |  | 손지희 | 2016-10-11 | 열전도도값 역산해서 추정
94 | 10.1021/acsnano.6b03696 |  | 2016 | 1.85 |  | 1.9 | 623 | BR | [6 empty] | PbSeTe 2nd |  |  |  | 2024-04-03 11:06 | redigitize | TRUE | TRUE |  |  |  |  | TRUE | TRUE | TRUE | TRUE | TRUE | TRUE | TRUE | 1 | [12 empty] | N | TEP | N | O | X | X | Chalcogenide | PbTe | PbTeSe | PbSe0.5Te0.5 | Bulk | PC |  |  | SPS |  | chemical synthesis(NP) + SPS | ZEM-3(ULVAC), LFA457(NETZSCH) | 0.185 |  | 손지희 | 2016-10-12
95 | 10.1007/s13391-012-2207-7 | Electronic Materials Letters | 2012 | 1.33 |  | 1.1 | 723 | BR | JKLee_LAST | MW Oh | KERI | minwookoh@keri.re.kr | Figure 5 | 0.2 (red) | x=0.2, KERI AgPb18Sb1+xTe20 |  | 열전도도 표와 그림 불일치, ZT, TEP-ZT 불일치 |  | 2023-04-12 15:53 | edgecheck | TRUE | TRUE |  | FALSE |  |  | TRUE | TRUE | TRUE | FALSE | TRUE | TRUE | FALSE | 0 | [12 empty] | N | TEP | N | O | X | X | Chalcogenide | PbTe | AgPbSbTe | AgPb18Sb1.2Te20 | Bulk | PC |  |  |  |  | heating | ZEM-3(ULVAC-RIKO), LFA457(NETZSCH) |  |  | 손지희 | 2016-10-12
96 | 10.1038/ncomms4640 |  | 2014 | 1.5 |  | 1.4 | 800 | BR | [6 empty] | Pb1-xSbxTe x=0.25% |  |  |  | 2022-04-03 11:18 | edgecheck | TRUE | TRUE |  |  |  |  | TRUE | TRUE | TRUE | TRUE | TRUE | TRUE | TRUE | 1 | [12 empty] | N | TEP | N | O | X | X | Chalcogenide | PbSe | PbSbSe | Pb0.9975Sb0.0025Se | Bulk | PC |  |  |  |  | heating + sintering | ZEM-3(ULVAC-RIKO), LFA457(NETZSCH) | 0.17-0.18 |  | 손지희 | 2016-10-12 | Table 1 ¦ Thermoelectric properties of Pb1 x(Sb/Bi)xSe samples.
97 | 10.1016/j.jallcom.2012.08.041 |  | 2013 | 1.2 |  | 1.17 | 573 | BR | [6 empty] | x = 0.001 |  |  |  | 2022-04-03 11:20 | edgecheck | TRUE | TRUE |  |  |  |  | TRUE | TRUE | TRUE | TRUE | TRUE | TRUE | TRUE | 1 | [12 empty] | N | TEP | N | O | X | X | Chalcogenide | PbTe | BiPbTe PbS | (Bi0.001Pb0.999Te)0.88(PbS)0.12 | Bulk | PC |  |  | SPS |  | melting + ball milling + SPS | ZEM-2(ULVAC), TC-9000(ULVAC-RIKO) |  |  | 손지희 | 2016-10-13
98 | 10.1063/1.4869220 |  | 2014 | 1.54 |  | 1.64 | 723 | BR | [6 empty] | SiC-1% |  | ZT, TEP-ZT 차이 큼 |  | 2022-04-03 11:11 | edgecheck | TRUE | TRUE |  | FALSE |  |  | TRUE | TRUE | TRUE | FALSE | TRUE | TRUE | FALSE | 0 | [12 empty] | N | TEP | N | O | X | X | Chalcogenide | PbTe | AgPbSbTe SiC | AgPb20SbTe20 + 1 vol% SiC | Bulk | PC |  |  | SPS |  | MA+ SPS | ZEM-2(ULVAC), TC-9000(ULVAC-RIKO) |  |  | 손지희 | 2016-10-13
99 | 10.1016/j.intermet.2013.04.018 |  | 2013 | 0.48 |  | 0.48 | 550 | BR | [6 empty] | annealed for 20h |  |  |  | 2022-04-03 11:27 | edgecheck | TRUE | TRUE |  |  |  |  | TRUE | TRUE | TRUE | TRUE | TRUE | TRUE | TRUE | 1 | [12 empty] | P | TEP | P | O | X | X | Chalcogenide | PbTe | PbTe SbTe | PbTe-Sb2Te3 alloy (Pb2Sb6Te11) | Bulk | PC |  |  |  |  | melting + annealing | ZEM-3(ULVAC-RIKO), LFA457*NETZSCH), DSC-60 |  |  | 손지희 | 2016-10-13
100 | 10.1002/adfm.201201221 |  | 2012 | 1.3 |  | 1.25 | 750 | BR | [6 empty] | PbTe-BaTe(3%) | poor resolution |  |  | 2022-04-01 11:32 | edgecheck | TRUE | TRUE |  |  |  |  | TRUE | TRUE | TRUE | TRUE | TRUE | TRUE | TRUE | 1 | [12 empty] | P | TEP | P | O | X | X | Chalcogenide | PbTe | PbTe BaTe Na2Te | PbTe + 3mol% BaTe +1mol% Na2Te | Bulk | PC |  |  |  |  | heating | ZEM(ULVAC), LFA457(NETZSCH) |  |  | 손지희 | 2016-10-13
101 | 10.1016/j.jallcom.2013.01.038 |  | 2013 | 0.95 |  | 0.94 | 773 | BR | [6 empty] | y = 0.4 |  |  |  | 2022-04-03 11:52 | edgecheck | TRUE | TRUE |  |  |  |  | TRUE | TRUE | TRUE | TRUE | TRUE | TRUE | TRUE | 1 | [12 empty] | N | TEP | N | O | X | X | Chalcogenide | PbTe | PbTe LaCeFeCoSb | (La0.3Ce0.37Fe3CoSb12)0.6(PbTe)0.4 | Bulk | PC |  |  | HP |  | hydro/solvo thermal route (synthesis) + HP | custom designed apparatus(four-probe technique and a temperature-differential method), Flashline™ 3000(Anter Corporation) |  |  | 손지희 | 2016-10-14
102 | 10.1039/c1ee01928g |  | 2011 | 1.5 |  | 1.4 | 700 | BR | YJPei | [5 empty] | 3.7e19 | poor resolution |  |  | 2022-04-05 00:04 | edgecheck | TRUE | TRUE |  | FALSE |  |  | TRUE | TRUE | TRUE | FALSE | TRUE | TRUE | FALSE | 0 | [12 empty] | P | TEP | P | O | X | X | Chalcogenide | PbTe | NaPbTe AgTe | (Na0.03PbTe1.03)0.945(Ag2Te)0.055 | Bulk | PC |  |  | HP |  | melting + annealing + HP |  |  |  | 손지희 | 2016-10-14
103 | 10.1039/c0ee00456a |  | 2011 | 1.4 |  | 1.48 | 750 | BR | YJPei | [5 empty] | 9e19 | poor resolution |  |  | 2022-04-05 00:10 | edgecheck | TRUE | TRUE |  |  |  |  | TRUE | TRUE | TRUE | TRUE | TRUE | TRUE | TRUE | 1 | [12 empty] | P | TEP | P | O | X | X | Chalcogenide | PbTe | NaPbTe | NaxPb1-xTe (0.5% < x < 2%) | Bulk | PC |  |  | HP |  | melting + annealing + HP | LFA457(NETZSCH), ZEM-3(ULVAC-RIKO) |  |  | 손지희 | 2016-10-14
104 | 10.1002/adfm.201000878 |  | 2011 | 1.5 |  | 1.64 | 775 | BR | YJPei | [5 empty] | La3 |  |  |  | 2022-04-05 00:15 | edgecheck | TRUE | TRUE |  |  |  |  | TRUE | TRUE | TRUE | TRUE | TRUE | TRUE | TRUE | 1 | [12 empty] | N | TEP | N | O | X | X | Chalcogenide | PbTe | PbTeLa AgTe | (La0.028Pb0.972Te)0.947(Ag2Te)0.053 | Bulk | PC |  |  | HP |  | heating + annealing + re-annealing + HP | LFA457(NETZSCH), ZEM-3(ULVAC) | 0.15 |  | 손지희 | 2016-10-17
105 | 10.1002/aenm.201000072 |  | 2011 | 1.3 |  |  | 750 | BR | YJPei | [5 empty] | x=3.0%, (AgxPbTe)0.945(Ag2Te)0.055 |  | sigma value correction |  | 2022-04-05 08:55 | redigitize | TRUE | TRUE |  |  |  |  | TRUE | TRUE | TRUE | TRUE | TRUE | TRUE | TRUE | 1 | [12 empty] | N | TEP | N | O | X | X | Chalcogenide | PbTe | AgPbTe AgTe | (Ag0.03PbTe)0.945(Ag2Te)0.055 | Bulk | PC |  |  | HP |  | heating + annealing + re-annealing + HP | LFA457(NETZSCH), ZEM-3(ULVAC) | 3.07+4.7×10−4×(T/K-300) |  | 손지희 | 2016-10-17
106 | 10.1002/adma.201103153 |  | 2011 | 1.74 |  |  | 720 | BR | YJPei | [5 empty] | 9.0e19 |  |  |  | 2022-04-05 09:00 | edgecheck | TRUE | TRUE |  |  |  |  | TRUE | TRUE | TRUE | TRUE | TRUE | TRUE | TRUE | 1 | [12 empty] | P | TEP | P | O | X | X | Chalcogenide | PbTe | NaMgPbTe | Na0.02Mg0.03Pb0.95Te | Bulk | PC |  |  | HP |  | melting + quenching + annealing + hot pressing | - | 3.07+4.7×10−4×(T/K-300) |  | 손지희 | 2016-10-17
107 | 10.1039/c2ee21536e |  | 2012 | 1.4 |  |  | 750 | BR | YJPei | GJ Snyder |  | jsnyder@caltech.edu |  |  | 1.8e19 | Temp ragnge diff |  |  | 2022-04-05 09:10 | edgecheck | TRUE | FALSE |  |  |  |  | TRUE | FALSE | TRUE | TRUE | TRUE | TRUE | FALSE | 0 | [12 empty] | N | TEP | N | O | X | X | Chalcogenide | PbTe | PbTeI | PbTe1-xIx (0<x<0.01) | Bulk | PC |  |  | HP |  | melting + quenching + annealing + hot pressing | LFA457(NETZSCH) | 0.155-0.165 |  | 손지희 | 2016-10-18
108 | 10.1038/am.2012.52 |  | 2012 | 1.6 |  |  | 700 | BR | YJPei | Yanzhong Pei |  | peiyanzhong@gmail.com |  |  | x = 0.04 (Figure 4) |  |  |  | 2022-04-05 01:01 | edgecheck | TRUE | TRUE |  |  |  |  | TRUE | TRUE | TRUE | TRUE | TRUE | TRUE | TRUE | 1 | [12 empty] | P | TEP | P | O | X | X | Chalcogenide | PbTe | PbMnTe | Pb0.96Mn0.04Te : Na | Bulk | PC |  |  | HP |  | melting + quenching + annealing + hot pressing | LFA457(NETZSCH), ZEM-3(ULVAC-RIKO) | 3.07+0.00047×(T/K-300) |  | 손지희 | 2016-10-18
109 | 10.1002/aenm.201400486 |  | 2014 | 1.1 |  |  | 750 | BR | YJPei | GJ Snyder |  |  | Figure 3(d) | 2.3e19 |  | poor resolution of ZT at lower T range |  |  | 2022-04-06 11:37 | edgecheck | TRUE | TRUE |  |  |  |  | TRUE | TRUE | TRUE | TRUE | TRUE | TRUE | TRUE | 1 | [12 empty] | N | TEP | N | O | X | X | Chalcogenide | PbTe | PbLaTe | Pb1-xLaxTe (0<x<0.01) | Bulk | PC |  |  | HP |  | melting + quenching + annealing + hot pressing | - | 3.07+0.00047×(T/K-300) |  | 손지희 | 2016-10-18
110 | 10.1002/anie.200600865 |  | 2006 | 1.7 |  |  | 650 | BR | Na-Pb-Sb-Te | MG Kanatzidis |  | kanatzid@cem.msu.edu | Figure 2(d) | Na0.95Pb20SbTe22 |  | poor resolution |  |  | 2023-03-27 03:54 | edgecheck | TRUE | TRUE |  | FALSE |  |  | TRUE | TRUE | TRUE | FALSE | TRUE | TRUE | FALSE | 0 | [12 empty] | P | TEP | P | O | X | X | Chalcogenide | PbTe | NaPbSbTe | Na0.95Pb20SbTe22 | [10 empty] | 손지희 | 2016-10-19 | [28] Supporting Information available: synthesis procedures, measurement details, thermal-diffusivity, density, and specific-heat data, TEM sample-preparation procedure
111 | 10.1088/0957-4484/24/21/215401 |  | 2013 | 1.5 |  |  | 625 | BR |  | P Baneriji |  | pallab@matsc.iitkgp.ernet.in | Figure 14 | x=0.05 mol% Pbi2 | PbSe0.6Te0.5:x(PbI2) |  |  |  | 2022-04-06 01:33 | edgecheck | TRUE | TRUE |  |  |  |  | TRUE | TRUE | TRUE | TRUE | TRUE | TRUE | TRUE | 1 | [12 empty] | N | TEP | N | O | X | X | Chalcogenide | PbTe | PbSeTe PbI | PbSe0:5Te0:5 + 0.05mol% PbI2 | Bulk | PC |  |  |  |  | melt growth process | van der Pauw technique, differential steady state method, LFA427(NETZSCH), DSC 200-F3(NETZSCH) |  |  | 손지희 | 2016-10-19
112 | 10.1039/c3ta11825h |  | 2013 | 1.74 |  | 1.72 | 774 | BR |  | Woochul Kim |  | woochul@ yonsei.ac.kr | Figure 7(g) | 100MPa-1.5h | Pb0.98Na0.02Te | graph overlap 문제 |  |  | 2022-04-06 10:08 | redigitize | TRUE | TRUE |  |  |  |  | TRUE | TRUE | TRUE | TRUE | TRUE | TRUE | TRUE | 1 | [12 empty] | P | TEP | P | O | X | X | Chalcogenide | PbTe | PbNaTe | Pb0.98Na0.02Te | Bulk | PC |  |  | HP |  | melting, quenching, annealing and hot-pressing | ZEM-3(ULVAC), LFA457(NETZSCH) | 3.07+4.7×10−4×(T/K-300) |  | 손지희 | 2016-10-20
113 | 10.1039/c3ee43438a |  | 2014 | 1.5 |  |  | 900 | BR |  | GJ Snyder |  | jsnyder@caltech.edu | Figure 4 | 8%Sr 2.5E20 |  | zigzag data: double measure. ZT was from interpolated curve |  |  | 2022-04-06 08:15 | edgecheck | TRUE | TRUE |  | FALSE |  |  | TRUE | TRUE | TRUE | FALSE | TRUE | TRUE | FALSE | 0 | [12 empty] | P | TEP | P | O | X | X | Chalcogenide | PbSe | PbSrSe | Pb0.92Sr0.08Se | Bulk | PC |  |  |  |  | melting and pressing | Van der Pauw method, LFA457(NETZSCH) | 3.07+4.7×10−4×(T/K-300) |  | 손지희 | 2016-10-20
114 | 10.1021/cm5042138 |  | 2015 | 2 |  |  | 773 | BR |  | Woochul Kim |  | woochul@yonsei.ac.kr | Figure 4(a) | ISW |  |  | 전도도 제벡계수 데이터 없음 |  | 2022-04-06 10:23 |  | TRUE | FALSE |  |  |  |  | TRUE | FALSE | TRUE | TRUE | TRUE | TRUE | FALSE | 0 | [12 empty] | P | κ, ZT | P | O | X | X | Chalcogenide | PbTe | PbNaTe | Pb0.98Na0.02Te | Bulk | PC |  |  | HP |  | melting, quenching(Iced Salt Water, Cold Water), and hot pressing | ZEM-3(ULVAC) , LFA457(NETZSCH) | 3.07+4.7×10−4×(T/K-300) |  | 손지희 | 2016-10-21
115 | 10.1038/ncomms5515 |  | 2014 | 2.2 |  | 2.19 | 923 | BR |  | Jiaqing He |  | he.jq@sustc.edu.cn | Figure 2 | 2.5% K-doped PbTe0.7Se0.3 | 2.5% K-doped PbTe0.7S0.3 |  |  |  | 2022-04-06 10:27 | edgecheck | TRUE | TRUE |  |  |  |  | TRUE | TRUE | TRUE | TRUE | TRUE | TRUE | TRUE | 1 | [12 empty] | P | TEP | P | O | X | X | Chalcogenide | PbTe | PbTeS K | PbTe0.7S0.3 + 2.5mol% K | Bulk | PC |  |  | SPS |  | melting, crushing, SPS | ZEM-3(ULVAC-RIKO), LFA457(NETZSCH) |  |  | 손지희 | 2016-10-21
116 | 10.1038/am.2014.39 |  | 2014 | 0.5 |  |  | 923 | BR |  | Jiaqing He |  | he.jq@sustc.edu.cn | Figure 3(c) | nano-PbS-2 |  |  |  |  | 2022-04-06 10:32 | edgecheck | TRUE | TRUE |  |  |  |  | TRUE | TRUE | TRUE | TRUE | TRUE | TRUE | TRUE | 1 | [12 empty] | N | TEP | PN | O | X | X | Chalcogenide | PbS | PbS | nano PbS | Bulk | PC |  |  | SPS |  | solvothermal method + SPS | ZEM-3(ULVAC), LFA457(NETZSCH) |  |  | 손지희 | 2016-10-21
117 | 10.1002/aenm.201501047 |  | 2015 | 2 |  |  | 850 | BR |  | S Aminorroaya Yamini |  | Sima@uow.edu.au | Figure 2(a) | F | x=0.03, Pb(1-x) NaxTe 0.65S0.25Se0.1 | TEP보다 ZT 데이터 수가 더많다??? |  |  | 2022-04-06 11:22 | edgecheck | TRUE | TRUE |  |  |  |  | TRUE | TRUE | TRUE | TRUE | TRUE | TRUE | TRUE | 1 | [12 empty] | P | TEP | P | O | X | X | Chalcogenide | PbTe | PbTe PbSe PbS Na | Pb0.97Na0.03Te0.65S0.25Se0.1 | Bulk | PC |  |  | SPS |  | heating, quenching, annealing, SPS | LSR-3(Linseis), LFA 1000(Linseis) | 3.07+4.7×10−4×(T/K-300) |  | 손지희 | 2016-10-21
118 | 10.1021/nl504624r |  | 2015 | 0.66 |  |  | 390 | BR |  | Yue Wu |  | yuewu@iastate.edu. | Figure 4 | PbTe-Ag2Te |  |  |  |  | 2022-04-06 11:27 | edgecheck | TRUE | TRUE |  |  |  |  | TRUE | TRUE | TRUE | TRUE | TRUE | TRUE | TRUE | 1 | [12 empty] | P | TEP | P | O | X | X | Chalcogenide | PbTe | PbTe AgTe | PbTe−Ag2Te nanocomposites, | Bulk | PC |  |  | HP |  | chemical synthesis(nanowire) + HP | home-built Seebeck measurement system, custom-built Hall apparatus using van der Pauw geometry, laser flash method |  |  | 손지희 | 2016-10-24
119 | 10.1021/nl201206d |  | 2011 | 0.92 |  |  | 1160 | BR |  | Gang Chen |  | gchen2@mit.edu | Figure 1(f) | modulation | twophase nanocomposite sample (Si80Ge20)70(Si100B5)30 |  |  |  | 2022-04-06 11:34 | edgecheck | TRUE | TRUE |  |  |  |  | TRUE | TRUE | TRUE | TRUE | TRUE | TRUE | TRUE | 1 | [12 empty] | P | TEP | P | O | X | X | Si | SiGe | SiGeB | (Si80Ge20)70(Si100B5)30 | Bulk | [5 empty] | - | ZEM-3(ULVAC), LFA457(NETZSCH), DSC | 0.55-0.74 |  | 손지희 | 2016-10-24 | modulation doping
120 | 10.1021/nl201206d |  | 2011 | 1.14 |  |  | 1170 | BR |  | Gang Chen |  | gchen2@mit.edu | Figure 2(f) | modulation | twophase nanocomposite sample (Si80Ge20)80(Si100P3)20 |  |  |  | 2022-04-06 11:34 | edgecheck | TRUE | TRUE |  |  |  |  | TRUE | TRUE | TRUE | TRUE | TRUE | TRUE | TRUE | 1 | [12 empty] | N | TEP | N | O | X | X | Si | SiGe | SiGeP | (Si80Ge20)80(Si100P3)20 | Bulk | [5 empty] | - | ZEM-3(ULVAC), LFA457(NETZSCH), DSC | 0.65-0.73 |  | 손지희 | 2016-10-24 | modulation doping
121 | 10.1039/c1ee02465e |  | 2012 | 1.3 |  |  | 850 | BR |  | Zhifeng Ren |  | renzh@bc.edu | Figure 4(c) | x=0.01 | x=0.01, PbSe:Alx |  |  |  | 2022-04-06 11:46 | edgecheck | TRUE | TRUE |  |  |  |  | TRUE | TRUE | TRUE | TRUE | TRUE | TRUE | TRUE | 1 | [12 empty] | N | TEP | N | O | X | X | Chalcogenide | PbSe | PbSe Al | PbSe:Al0.01 | Bulk | PC |  |  | HP |  | ball milling + hot pressing | ZEM-3(ULVAC), LFA457(NETZSCH), DSC 200-F3(NETZSCH) | 0.18-0.19 |  | 손지희 | 2016-10-24
122 | 10.1021/ja301245b |  | 2012 | 1.7 |  |  | 873 | BR |  | Zhifeng Ren |  | renzh@bc.edu | Figure 10 | y=0.85 | K0.02Pb0.98Te1-ySey |  |  |  | 2022-04-06 11:55 | edgecheck | TRUE | TRUE |  |  |  |  | TRUE | TRUE | TRUE | TRUE | TRUE | TRUE | TRUE | 1 | [12 empty] | P | TEP | P | O | X | X | Chalcogenide | PbSe | KPbTeSe | K0.02Pb0.98Te0.15Se0.85 | Bulk | PC |  |  |  |  | hot pressing, annealing | ZEM-3(ULVAC), LFA447(NETZSCH), DSC 200-F3(NETZSCH) | 0.18 |  | 손지희 | 2016-10-24
123 | 10.1088/0957-4484/24/34/345705 |  | 2013 | 1.2 |  |  | 770 | BR |  | Zhifeng Ren |  | zren2@central.uh.edu | Figure 5 | Al0.03PbTe | Al0.03PbTe |  |  |  | 2022-04-07 00:04 | edgecheck | TRUE | TRUE |  |  |  |  | TRUE | TRUE | TRUE | TRUE | TRUE | TRUE | TRUE | 1 | [12 empty] | N | TEP | N | O | X | X | Chalcogenide | PbTe | AlPbTe | Al0:03PbTe | Bulk | PC |  |  | HP |  | mechanical alloying + hot pressing | ZEM-3(ULVAC), LFA457(NETZSCH), DSC 404 C(NETZSCH) | 0.15-0.165 |  | 손지희 | 2016-10-24
124 | 10.1002/aenm.201401977 |  | 2015 | 1 |  |  | 673 | BR |  | Zhifeng Ren |  | zren@uh.edu | Figure 6 | x = 0.005, A: Cr | Pb1-xAxSe (A: Ti, V, Cr, Nb, and Mo) (x = 0.005 or 0.01) | 열전도도 읽기 어려움. 가려져 있음. |  |  | 2022-04-07 00:15 | edgecheck | TRUE | TRUE |  |  |  |  | TRUE | TRUE | TRUE | TRUE | TRUE | TRUE | TRUE | 1 | [12 empty] | N | TEP | N | O | O | X | Chalcogenide | PbSe | PbCrSe | Pb0.995Cr0.005Se | Bulk | PC |  |  | HP |  | melting, hand milling, and hot pressing | ZEM-3(ULVAC), LFA457(NETZSCH), DSC 404 C(NETZSCH) | 0.18-0.199 |  | 손지희 | 2016-10-24 | Table 2. Comparison of room temperature properties for optimally doped n-type PbSe by Ti, V, Cr, Nb, and Mo; B, Al , Ga, In, Cl, Br
125 | 10.1021/acs.chemmater.5b04365 |  | 2015 | 1.35 |  |  | 873 | BR |  | RARA Orabi |  | alrah2r@cmich.edu | Figure 11(a) | Sn0.94Ca0.09Te |  | 데이터 재추출 했으나 이전과 다르지 않음 | ZT, TEP-ZT 차이 큼 |  | 2023-04-12 15:11 | redigitize | TRUE | TRUE |  | FALSE |  |  | TRUE | TRUE | TRUE | FALSE | TRUE | TRUE | FALSE | 0 | [12 empty] | P | TEP | P | O | X | X | Chalcogenide | SnTe | SnCaTe | Sn0.94Ca0.09Te | Bulk | PC |  |  |  |  | heating + hot uniaxial pressing (HUP) | ZEM-3(ULVAC-RIKO), LFA457(NETZSCH) |  |  | 손지희 | 2016-11-02 | Figure 11. Comparison of ZT
126 | 10.1021/cm504112m |  | 2015 | 1.2 |  |  | 860 | BR |  | K Biswas |  | kanishka@jncasr.ac.in | Figure 8 | Sn0.94Mg0.09Te |  |  |  |  | 2022-04-07 00:30 | edgecheck | TRUE | TRUE |  |  |  |  | TRUE | TRUE | TRUE | TRUE | TRUE | TRUE | TRUE | 1 | [12 empty] | P | TEP | P | O | X | X | Chalcogenide | SnTe | SnMgTe | Sn0.94Mg0.09Te | Bulk | PC |  |  |  |  | heating | ZEM-3(ULVAC-RIKO), LFA457(NETZSCH) |  |  | 손지희 | 2016-11-02
127 | 10.1021/jacs.6b08382 |  | 2016 | 1 |  |  | 856 | BR |  | K Biswas |  | kanishka@jncasr.ac.in | Figure 7 | SnAg0.025In0.025Te1.05 |  |  |  |  | 2022-04-07 06:07 | edgecheck | TRUE | TRUE |  |  |  |  | TRUE | TRUE | TRUE | TRUE | TRUE | TRUE | TRUE | 1 | [12 empty] | P | TEP | P | O | X | X | Chalcogenide | SnTe | SnAgInTe | SnAg0.025In0.025Te1.05 | Bulk | PC |  |  |  |  | heating | ZEM-3(ULVAC-RIKO), LFA457(NETZSCH) |  |  | 손지희 | 2016-11-02
128 | 10.1016/j.jssc.2016.02.012 |  | 2015 | 1.05 |  |  | 860 | BR |  | K Biswas |  | kanishka@jncasr.ac.in | Figure 7 | Sn0.95Ag0.05Te0.95I0.05 |  | 특정 샘플만 높은 온도 측정. 조작 가능성 매우 높음 |  |  | 2022-04-07 06:10 | edgecheck | Abort | TRUE |  |  |  |  | FALSE | TRUE | TRUE | TRUE | TRUE | TRUE | FALSE | 0 | [12 empty] | P | TEP | P | O | X | X | Chalcogenide | SnTe | SnAgTeI | Sn0.95Ag0.05Te0.95I0.05 | Bulk | PC |  |  |  |  | heating | ZEM-3(ULVAC-RIKO), LFA457(NETZSCH) | 0.204-0.21 |  | 손지희 | 2016-11-03
129 | 10.1039/c4ta01643b |  | 2014 | 0.6 |  |  | 750 | BR |  | GJ Snyder |  | jsnyder@caltech.edu | Figure 5 | press direction |  | cooling/heating 반복 측정 |  |  | 2022-04-07 06:16 |  | Abort | [5 empty] | FALSE | FALSE | TRUE | TRUE | TRUE | TRUE | FALSE | 0 | [12 empty] | P | TEP | P | O | X | X | Chalcogenide | SnSe | AgSnSe | Ag0.01Sn0.99Se | Bulk | PC |  |  | HP |  | heating + annealing + hot press | LFA457(NETZSCH), scanning Seebeck coefficient measurement system, Van der Pauw method |  | IP | 손지희 | 2016-11-03
130 | 10.1002/adfm.201602652 |  | 2016 | 1.1 |  |  | 773 | BR |  | Jiaqing He |  | hejq@sustc.edu.cn | Figure 5(d) | 1%K_8h |  |  | ZT, TEP-ZT 불일치, 그런데 undervalue? |  | 2022-04-07 06:27 |  | TRUE | TRUE |  | FALSE |  |  | TRUE | TRUE | TRUE | FALSE | TRUE | TRUE | FALSE | 0 | [12 empty] | P | TEP | P | O | X | X | Chalcogenide | SnSe | KSnSe | K0.01Sn0.99Se | Bulk | PC |  |  | SPS |  | MA + SPS | ZEM-3(ULVAC-RIKO), LFA457(NETZSCH) |  | IP | 손지희 | 2016-11-03
131 | 10.1039/c5ra19469e |  | 2016 | 0.78 |  | 0.74 | 823 | BR |  | Min Zhou |  | mzhou@ mail.ipc.ac.cn | Figure 5(c) | x = 0.01, pepemdicular to sintering pressure | Na0.01Sn0.99Se, pepemdicular to sintering pressure | kappa redigitize |  |  | 2022-04-07 06:36 | redigitize | TRUE | TRUE |  |  |  |  | TRUE | TRUE | TRUE | TRUE | TRUE | TRUE | TRUE | 1 | [12 empty] | P | TEP | P | O | X | X | Chalcogenide | SnSe | NaSnSe | Na0.01Sn0.99Se | Bulk | PC |  |  | SPS |  | heating + annealing +SPS | LSR-3(Linseis), LFA 457(NETZSCH) |  | perpendicular to sintering pressure | 손지희 | 2016-11-07
132 | 10.1002/aelm.201600019 |  | 2016 | 1 |  | 1.06 | 850 | BR |  | Yanzhong Pei |  | yanzhong@tongji.edu.cn | Figure 7 | x = 0.06 | (SnTe)(1-x)(Cu2Te)(x) | poor resolution |  |  | 2022-04-07 06:44 | edgecheck | TRUE | TRUE |  |  |  |  | TRUE | TRUE | TRUE | TRUE | TRUE | TRUE | TRUE | 1 | [12 empty] | P | TEP | P | O | X | X | Chalcogenide | SnTe | SnCuTe | Sn0.94Cu0.12Te | Bulk | PC |  |  | HP |  | melting + annealing + HP | van der Pauw technique, LFA457(NETZSCH) | 0.205-0.22 |  | 손지희 | 2016-11-07
133 | 10.1021/ja500860m |  | 2014 | 1.3 |  | 1.28 | 873 | BR |  | MG Kanatzidis |  | m-kanatzidis@northwestern.edu | Figure 13(f) | Sn1-xCdxTe-2%CdS | SnCd0.03Te + 2% CdS | very poor resolution |  |  | 2022-04-07 06:48 | edgecheck | TRUE | TRUE |  |  |  |  | TRUE | TRUE | TRUE | TRUE | TRUE | TRUE | TRUE | 1 | [12 empty] | P | TEP | P | O | X | X | Chalcogenide | SnTe | SnCdTe CdS | SnCd0.03Te + 2% CdS | Bulk | PC |  |  | SPS |  | melting + SPS | ZEM-3(ULVAC-RIKO), LFA457(NETZSCH) |  |  | 손지희 | 2016-11-07 | Figure 16. Comparison of ZT values among some best lead-free ptype thermoelectric materials
134 | 10.1021/jacs.5b00837 |  | 2015 | 1.4 |  | 1.45 | 923 | BR |  | MG Kanatzidis |  | m-kanatzidis@northwestern.edu | Figure 8 | x = 3 | Sn0.97In0.015Cd0.015Te-x%CdS |  |  |  | 2022-04-07 06:55 | edgecheck | TRUE | TRUE |  |  |  |  | TRUE | TRUE | TRUE | TRUE | TRUE | TRUE | TRUE | 1 | [12 empty] | P | TEP | P | O | X | X | Chalcogenide | SnTe | SnInCdTe CdS | Sn0.97In0.015Cd0.015Te + 3% CdS | Bulk | PC |  |  | SPS |  | melting + SPS | ZEM-3(ULVAC-RIKO), LFA457(NETZSCH) |  |  | 손지희 | 2016-11-07
135 | 10.1021/jacs.5b07284 |  | 2015 | 1.3 |  |  | 900 | BR |  | MG Kanatzidis |  | m-kanatzidis@northwestern.edu | Figure 5(a) | x = 0.12 | Sn1-xMnxTe | very poor resolution, 그래프 겹침 |  |  | 2022-04-10 05:25 | edgecheck | TRUE | TRUE |  | FALSE |  |  | TRUE | TRUE | TRUE | FALSE | TRUE | TRUE | FALSE | 0 | [12 empty] | P | TEP | P | O | X | X | Chalcogenide | SnTe | SnMnTe | Sn0.88Mn0.12Te | Bulk | PC |  |  | SPS |  | heating + annealing + SPS | ZEM-3(ULVAC-RIKO), LFA457(NETZSCH) |  |  | 손지희 | 2016-11-07
136 | 10.1021/jacs.6b07010 |  | 2016 | 1.7 |  | 1.65 | 873 | BR |  | Guodong Tang |  | tangguodong@njust.edu.cn | Figure 7(d) | along the pressing direction (//) | SnSe+1%PbSe |  |  |  | 2022-04-10 05:30 | edgecheck | TRUE | TRUE |  |  |  |  | TRUE | TRUE | TRUE | TRUE | TRUE | TRUE | TRUE | 1 | [12 empty] | P | TEP | P | O | X | X | Chalcogenide | SnSe | SnSe PbSe | SnSe + 1% PbSe | Bulk | PC |  |  | SPS |  | hydrothermal methods + SPS | ZEM-3(ULVAC-RIKO), LFA457(NETZSCH) |  | pressing direction (//) | 손지희 | 2016-11-07
137 | 10.1016/S1002-0721(14)60543-3 |  | 2015 | 0.63 |  | 0.62 | 786 | BR |  | GUO Kai |  | kai.guo@shu.edu.cn | Figure 3(d) | Sn50Te50 |  |  |  |  | 2022-04-10 05:37 | edgecheck | TRUE | TRUE |  |  |  |  | TRUE | TRUE | TRUE | TRUE | TRUE | TRUE | TRUE | 1 | [12 empty] | P | TEP | P | O | X | X | Chalcogenide | SnTe | SnTe | SnTe | Bulk | PC |  |  | SPS |  | heating + SPS | ZEM-3(ULVAC-RIKO), LFA457(NETZSCH) |  |  | 손지희 | 2016-11-07
138 | 10.1073/pnas.1305735110 |  | 2013 | 1.1 |  | 1.14 | 873 | BR |  | Zhifeng Ren |  | zren@uh.edu | Figure 8 | x = 0.0025 |  |  |  |  | 2022-04-10 05:41 | edgecheck | TRUE | TRUE |  |  |  |  | TRUE | TRUE | TRUE | TRUE | TRUE | TRUE | TRUE | 1 | [12 empty] | P | TEP | P | O | X | X | Chalcogenide | SnTe | InSnTe | In0.0025Sn0.9975Te | Bulk | PC |  |  | HP |  | ball milling + HP | ZEM-3(ULVAC), LFA457(NETZSCH), DSC 404 C(NETZSCH) | 0.2 |  | 손지희 | 2016-11-07
139 | 10.1039/c4cp02091j |  | 2014 | 0.6 |  |  | 700 | BR |  | Laifeng Li |  | laifengli@mail.ipc.ac.cn | Figure 4(a) | 4E19 (1.5% I) |  | data too scattered |  |  | 2022-04-10 05:47 |  | TRUE | TRUE |  | FALSE |  |  | TRUE | TRUE | TRUE | FALSE | TRUE | TRUE | FALSE | 0 | [12 empty] | P | TEP | P | O | X | X | Chalcogenide | SnTe | SnTeI | SnTe0.985I0.015 | Bulk | PC |  |  | HP |  | melt alloying + hot pressing | van der Pauw method, LFA457(NETZSCH) |  |  | 손지희 | 2016-11-07
140 | 10.1016/j.jallcom.2015.04.073 |  | 2015 | 1.87 |  |  | 800 | BR | [7 empty] | computation |  |  | 2022-04-10 07:50 |  | TRUE | TRUE |  |  |  | FALSE | TRUE | TRUE | TRUE | TRUE | TRUE | FALSE | FALSE | 0 | [12 empty] | P | α, ZT | P | O | X | X | Chalcogenide | SnSe | SnSe | SnSe | [9 empty] | yy direction | 손지희 | 2016-11-07 | 계산된 TEP
141 | 10.1039/c5cp05151g |  | 2015 | 1.75 |  |  | 750 | BR | [7 empty] | computation, k_la from expt |  |  | 2022-04-10 07:50 |  | TRUE | FALSE |  |  |  | FALSE | TRUE | FALSE | TRUE | TRUE | TRUE | FALSE | FALSE | 0 | [12 empty] | P | ρ, α, ZT | P | O | X | X | Chalcogenide | SnSe | AgSnSe | Ag0.016Sn0.984Se | [9 empty] | b-axis | 손지희 | 2016-11-07 | 계산된 TEP
142 | 10.1021/jacs.5b07856 |  | 2015 | 1.9 |  |  | 723 | BR |  | Oliver Oeckler |  | oliver.oeckler@gmx.de | Figure 3, middle column | with precipitates, cooling | (CoGe2)0.2(GeTe)17Sb2Te3 |  |  |  | 2022-04-10 08:59 | edgecheck | TRUE | TRUE |  |  |  |  | TRUE | TRUE | TRUE | TRUE | TRUE | TRUE | TRUE | 1 | [12 empty] | P | TEP | P | O | X | X | Chalcogenide | GeTe | CoGe GeTe SbTe | (CoGe2)0.2(GeTe)17Sb2Te3 | Bulk | PC |  |  |  |  | heating + annealing | LFA 1000(Linseis), LSR-3(Linseis) |  |  | 손지희 | 2016-11-14
143 | 10.1016/j.physb.2007.02.067 |  | 2007 | 0.5 |  | 0.52 | 725 | BR |  | Y Gelbstein |  | yanivge@bgu.ac.il | Figure 11 | 0.03%In | after 250 h annealing at 600 1CatAr atmosphere, for Pb0.5Sn0.5Te doped with 0.03at% indium |  |  |  | 2022-04-10 09:04 | edgecheck | TRUE | TRUE |  |  |  |  | TRUE | TRUE | TRUE | TRUE | TRUE | TRUE | TRUE | 1 | [12 empty] | P | TEP | P | O | X | X | Chalcogenide | PbTe | PbSnTe In | Pb0.5Sn0.5Te + 0.03at% In | Bulk | PC |  |  |  |  | melting + sintering + annealing |  |  |  | 손지희 | 2016-11-14
144 | 10.1016/j.physb.2006.10.001 |  | 2007 | 0.52 |  | 0.48 | 720 | BR |  | Y Gelbstein |  | yanivge@bgu.ac.il | Figure 16 | x=0.5*** |  | good data, but poor resolution |  |  | 2022-04-10 09:15 | edgecheck | TRUE | TRUE |  | FALSE |  |  | TRUE | TRUE | TRUE | FALSE | TRUE | TRUE | FALSE | 0 | [12 empty] | P | TEP | P | O | X | X | Chalcogenide | PbTe | PbSnTe | Pb0.5Sn0.5Te + Te | Bulk | PC |  |  |  |  | Bridgman crystal growth method (updated 2022-4-10, by BR) |  |  |  | 손지희 | 2016-11-14
145 | 10.1021/jp103697s |  | 2010 | 0.78 |  | 0.79 | 720 | BR |  | Y Gelbstein |  | yanivge@bgu.ac.il | Figure 11 | solution treated (ST) |  |  |  |  | 2022-04-10 09:21 | edgecheck | TRUE | TRUE |  |  |  |  | TRUE | TRUE | TRUE | TRUE | TRUE | TRUE | TRUE | 1 | [12 empty] | P | TEP | P | O | X | X | Chalcogenide | GeTe | GeSnPbTe | Ge0.6Sn0.1Pb0.3Te | Bulk | PC |  |  | SPS |  | melting + SPS + annealing | self-made apparatus, LFA457(NETZSCH), STA 449(NETZSCH) |  |  | 손지희 | 2016-11-14
146 | 10.1002/aelm.201500228 |  | 2015 | 1.65 |  | 1.61 | 623 | BR |  | Y Gelbstein |  | yanivge@bgu.ac.il | Figure 3(d) | ii |  |  |  |  | 2022-04-10 09:26 | edgecheck | TRUE | TRUE |  |  |  |  | TRUE | TRUE | TRUE | TRUE | TRUE | TRUE | TRUE | 1 | [12 empty] | P | TEP | P | O | X | X | Chalcogenide | GeTe | GeTe BiTe Cu | (GeTe)0.95(BiTe)0.05 + 0.67at% Cu | Bulk | PC |  |  | HP |  | melting + HP | LSR-3(Linseis), LFA457(NETZSCH), STA 449(NETZSCH) |  |  | 손지희 | 2016-11-15
147 | 10.1007/s11664-015-4251-1 |  | 2016 | 1 |  | 0.9 | 613 | BR |  | B BOCHENTYN |  | bbochentyn@mif.pg.gda.pl | Figure 9 | TAGS-R400h10+10 |  | kappa from ZT and TEP |  |  | 2022-04-10 09:31 | edgecheck | TRUE | TRUE |  |  |  |  | TRUE | TRUE | TRUE | TRUE | TRUE | TRUE | TRUE | 1 | [12 empty] | P | ρ, α, ZT | P | O | X | X | Chalcogenide | GeTe | GeAgSbTe | Ge0.77Ag0.1Sb0.13Te1 | Bulk | PC |  |  | HP |  | melting + reduced in H2 + sintering(HP) | - |  |  | 손지희 | 2016-11-16
148 | 10.1007/s13391-014-4149-8 |  | 2014 | 1.3 |  |  | 773 | BR | KERI | MW Oh |  | minwookoh@keri.re.kr | Figure 8 | x=0.05 | Ge0.95Mn0.05Te |  |  |  | 2022-04-10 09:38 | edgecheck | TRUE | TRUE |  |  |  |  | TRUE | TRUE | TRUE | TRUE | TRUE | TRUE | TRUE | 1 | [12 empty] | P | TEP | P | O | X | X | Chalcogenide | GeTe | GeMnTe | Ge0.95Mn0.05Te | Bulk | PC |  |  | SPS |  | melting +quenching + SPS | ZEM-3(ULVAC-RIKO), LFA457(NETZSCH), DSC 404C(NETZSCH), DSC 404C(NETZSCH) |  |  | 손지희 | 2016-11-16
149 | 10.1021/ic5010243 |  | 2014 | 1.6 |  | 1.75 | 633 | BR |  | Oliver Oeckler |  | oliver.oeckler@gmx.de | Figure 5(left) | second heating cycle | Ge0.53Ag0.13Sb0.27□0.07Te1 |  |  |  | 2022-04-10 09:50 | redigitize | TRUE | TRUE |  |  |  |  | TRUE | TRUE | TRUE | TRUE | TRUE | TRUE | TRUE | 1 | [12 empty] | P | TEP | P | O | X | X | Chalcogenide | GeTe | GeAgSbTe | Ge0.53Ag0.13Sb0.27□0.07Te1, Ge4AgSb2Te7.5 | Bulk | PC |  |  |  |  | melting + annealing | LFA457(NETZSCH), van der Pauw method, | 0.226 |  | 손지희 | 2016-11-18
150 | 10.1039/c4ta00072b |  | 2014 | 0.75 |  | 0.8 | 573 | BR |  | Oliver Oeckler |  | oliver.oeckler@gmx.de | Figure 8 | heating curves | (GeTe)5.5AgIn0.5Sb0.5Te2 |  |  |  | 2022-04-10 09:56 | edgecheck | TRUE | TRUE |  |  |  |  | TRUE | TRUE | TRUE | TRUE | TRUE | TRUE | TRUE | 1 | [12 empty] | P | TEP | P | O | X | X | Chalcogenide | GeTe | GeTe AgInSbTe | (GeTe)5.5AgIn0.5Sb0.5Te2 | Bulk | PC |  |  |  |  | melting + annealing + high pressure synthesis | LFA457(NETZSCH), van der Pauw method, |  |  | 손지희 | 2016-11-18
151 | 10.1557/jmr.2015.124 |  | 2015 | 1.5 |  |  | 823 | JC |  | Donald T Morelli |  | dmorelli@egr.msu.edu | Figure 9 | sample 2 | sample 2 |  |  |  | 2022-04-13 16:17 | edgecheck | TRUE | TRUE |  |  |  |  | TRUE | TRUE | TRUE | TRUE | TRUE | TRUE | TRUE | 1 | [12 empty] | P | TEP | P | O | X | X | Chalcogenide | GeTe | GeSbTe | Ge4SbTe5 | Bulk | PC |  |  |  |  | heating+ ball mill + pulsed-electric-current sintering method | ZEM-3(ULVAC), LFA457(NETZSCH), DSC-200 F3(Pegasus Maia) |  |  | 손지희 | 2016-11-18
152 | 10.1021/ja504896a |  | 2014 | 1.9 |  |  | 773 | JC |  | Jiaqing He |  | he.jq@sustc.edu.cn | Figure 2 | Ge0.87Pb0.13Te+3%Bi2Te3 | Ge0.87Pb0.13Te+3%Bi2Te3 |  |  |  | 2022-04-13 16:33 | edgecheck | TRUE | TRUE |  |  |  |  | TRUE | TRUE | TRUE | TRUE | TRUE | TRUE | TRUE | 1 | [12 empty] | P | TEP | P | O | X | X | Chalcogenide | GeTe | GePbTe BiTe | Ge0.87Pb0.13Te + 3 mol% Bi2Te3 | Bulk | PC |  |  | HP |  | melting + HP | ZEM-3(ULVAC-RIKO), LFA427(NETZSCH), DSC 404C(NETZSCH) |  |  | 손지희 | 2016-11-18
153 | 10.1557/PROC-1267-DD04-11 |  | 2010 | 1 |  |  | 650 | JC |  | Shinsuke Yamanaka |  | yamanaka@see.eng.osaka-u.ac.jp | Figure 6 | x=0.05 | x=0.05 |  |  |  | 2022-04-13 16:47 | edgecheck | TRUE | TRUE |  |  |  |  | TRUE | TRUE | TRUE | TRUE | TRUE | TRUE | TRUE | 1 | [12 empty] | P | TEP | P | O | X | X | Chalcogenide | ABQ2 | AgSbTe PbGeTe | (Ag0.5Sb0.5Te)0.95(Pb0.16Ge0.84Te)0.05 | Bulk | PC |  |  |  |  | HP | ZEM-1(ULVAC), TC-7000(ULVAC) |  |  | 손지희 | 2016-11-21
154 | 10.1088/0022-3727/45/11/115302 |  | 2012 | 0.43 |  |  | 600 | JC |  | X B Zhao |  | zhaoxb@zju.edu.cn | Figure 5 | 2% GeTe | 2% GeTe |  |  |  | 2022-04-13 17:24 | edgecheck | TRUE | TRUE |  |  |  |  | TRUE | TRUE | TRUE | TRUE | TRUE | TRUE | TRUE | 1 | [12 empty] | P | TEP | P | O | X | X | Chalcogenide | ABQ2 | AgSbTe GeTe | (Ag0.366Sb0.558Te)0.98(GeTe)0.02 | Bulk | PC |  |  |  |  | melting + annealing | homemade instrument using a dc four-probe method and differential voltage/temperature technique, LFA457(NETZSCH) |  |  | 손지희 | 2016-11-21
155 | 10.1063/1.3138803 |  | 2009 | 0.8 |  |  | 773 | JC | KERI | MW Oh |  | minwookoh@keri.re.kr | Figure 6 | LAST-18 | LAST-18 |  |  |  | 2022-04-13 17:43 | edgecheck | TRUE | TRUE |  |  |  |  | TRUE | TRUE | TRUE | TRUE | TRUE | TRUE | TRUE | 1 | [12 empty] | N | TEP | N | O | X | X | Chalcogenide | PbTe | AgPbSbTe | AgPb18SbTe20 | Bulk | PC |  |  |  |  | melting | ZEM-3(ULVAC-RIKO), LFA457(NETZSCH) |  |  | 손지희 | 2016-11-21
156 | 10.1063/1.4824353 |  | 2013 | 1 |  |  | 520 | JC | GJ Snyder | Fivos Drymiotis |  | fivos@caltech.edu | Figure 4 | Sample 1 (this paper) Cycle 3 Heating | Sample 1 (this paper) Cycle 3 Heating | poor resolution of TEP |  |  | 2022-04-13 18:09 | edgecheck | TRUE | TRUE |  |  |  |  | TRUE | TRUE | TRUE | TRUE | TRUE | TRUE | TRUE | 1 | [12 empty] | N | TEP | N | O | X | X | Chalcogenide | M2Q | AgSeTe | Ag2Se0.5Te0.5 | Bulk | PC |  |  |  |  | heating | LFA457(NETZSCH), equipment designed for this purpose at the California Institute of Technology |  |  | 손지희 | 2016-11-21
157 | 10.1007/s11664-014-3076-7 |  | 2014 | 1.4 |  |  | 550 | JC |  | X TANG |  | tangxf@whut.edu.cn | Figure 6 | x=0.000 | x=0.000 |  |  |  | 2022-04-14 09:03 | edgecheck | TRUE | TRUE |  |  |  |  | TRUE | TRUE | TRUE | TRUE | TRUE | TRUE | TRUE | 1 | [12 empty] | P | TEP | P | O | X | X | Chalcogenide | ABQ2 | AgSbTe | AgSbTe2.01 | Bulk | PC |  |  | SPS |  | melt-quench SPS method | ZEM-1(Sinkuriko), LFA457(NETZSCH), DSC(Q20; TA) |  |  | 손지희 | 2016-11-22
158 | 10.1016/j.jallcom.2004.10.002 |  | 2005 | 0.27 |  |  | 370 | JC |  | Ken Kurosaki |  | kurosaki@nucl.eng.osaka-u.ac.jp | Figure 4 | Ag2Te (present study) | Ag2Te (present study) | log scale |  |  | 2022-04-14 09:13 |  | TRUE | FALSE |  |  |  |  | TRUE | FALSE | TRUE | TRUE | TRUE | TRUE | FALSE | 0 | [13 empty] | κ, ZT |  | O | X | X | Chalcogenide | M2Q | AgTe | α-Ag2Te | Bulk | PC |  |  |  |  | heating | TC-7000(ULVAC) |  |  | 손지희 | 2016-11-22
159 | 10.1039/C5TC01429H |  | 2015 | 1 |  |  | 610 | JC |  | K Biswas |  | kanishka@jncasr.ac.in | Figure 4 | AgSb0.99Se2 | AgSb0.99Se2 |  |  |  | 2022-04-14 09:25 | edgecheck | TRUE | TRUE |  |  |  |  | TRUE | TRUE | TRUE | TRUE | TRUE | TRUE | TRUE | 1 | [12 empty] | P | TEP | P | O | X | X | Chalcogenide | ABQ2 | AgSbSe | AgSb0.99Se2 | Bulk | PC |  |  |  |  | heating + annealing | ZEM-3(ULVAC-RIKO), LFA457(NETZSCH) |  |  | 손지희 | 2016-11-22
160 | 10.1002/aenm.201100613 |  | 2012 | 1 |  |  | 710 | JC |  | MG Kanatzidis |  | m-kanatzidis@northwestern.edu | Figure 6 | m=4 | m=4 |  |  |  | 2022-04-14 09:34 | edgecheck | TRUE | TRUE |  |  |  |  | TRUE | TRUE | TRUE | TRUE | TRUE | TRUE | TRUE | 1 | [12 empty] | P | TEP | P | O | X | X | Chalcogenide | ABQ2 | AgSnSbTe | AgSn4SbTe6 | Bulk | PC |  |  |  |  | heating + annealing | LFA457(NETZSCH), ZEM-3(ULVAC-RIKO) | 0.19-0.22 |  | 손지희 | 2016-11-22
161 | 10.1088/1674-1056/21/10/106101 |  | 2012 | 1.2 |  |  | 573 | JC |  | Luo Jun |  | jluo@aphy.iphy.ac.cn | Figure 5 | x=0.10 | x=0.10 |  |  |  | 2022-04-14 09:44 | edgecheck | TRUE | TRUE |  |  |  |  | TRUE | TRUE | TRUE | TRUE | TRUE | TRUE | TRUE | 1 | [12 empty] | P | TEP | P | O | X | X | Chalcogenide | ABQ2 | AgSbMnTe | Ag0.9Sb1.0Mn0.1Te2.05 | Bulk | PC |  |  | SPS |  | heating + annealing + SPS | ZEM-3(ULVAC), MDSC(TA-Q200), LFA427(NETZSCH) |  |  | 손지희 | 2016-11-22
162 | 10.1016/j.ssi.2014.03.025 |  | 2014 | 0.95 |  |  | 623 | JC | Zhifeng Ren | J-M Liu |  | liujm@nju.edu.cn | Figure 6 | [5 empty] | 2022-04-14 09:55 | edgecheck | TRUE | TRUE |  |  |  |  | TRUE | TRUE | TRUE | TRUE | TRUE | TRUE | TRUE | 1 | [12 empty] | P | TEP | NP | O | X | X | Chalcogenide | M2Q | CuAgSe | β-CuAgSe | Bulk | PC |  |  | HP |  | heating + HP | ZEM-3(ULVAC), LFA457(NETZSCH) | 0.34-0.35 |  | 손지희 | 2016-11-22
163 | 10.1063/1.4963779 |  | 2016 | 0.7 |  |  | 773 | JC |  | Xin Liang |  | liangxin@cczu.edu.cn | Figure 6 | x=0.015 | x=0.015 |  |  |  | 2022-04-14 11:02 | edgecheck | TRUE | TRUE |  |  |  |  | TRUE | TRUE | TRUE | TRUE | TRUE | TRUE | TRUE | 1 | [12 empty] | N | TEP | N | O | X | X | Chalcogenide | ABQ2 | AgBiSe In | Ag0.985In0.015BiSe2 | Bulk | PC |  |  |  |  | SPS | LFA457(NETZSCH), SBA 458 System(NETZSCH) |  |  | 손지희 | 2016-11-22
164 | 10.1063/1.4896435 |  | 2014 | 1.1 |  |  | 600 | JC |  | Rajeshkumar Mohanraman |  | rajeshx@phys.sinica.edu.tw | Figure 5 | x=0.03 | x=0.03 | Fig 5의 ZT(=1.12)가 예상(=1.19)보다 작다 |  |  | 2022-04-14 11:33 | redigitize | TRUE | TRUE |  |  |  |  | TRUE | TRUE | TRUE | TRUE | TRUE | TRUE | TRUE | 1 | [12 empty] | P | TEP | P | O | X | X | Chalcogenide | ABQ2 | AgSbSbTe | AgSb0.97Sn0.03Te2 | Bulk | SC |  |  |  |  | vertical Bridgman method | LFA457(NETZSCH), ZEM-3(ULVAC-RIKO), STA 449(NETZSCH) |  |  | 손지희 | 2016-11-22
165 | 10.1039/c1jm13888j |  | 2011 | 1 |  |  | 550 | JC | Yanzhong Pei | GJ Snyder |  | jsnyder@caltech.edu | Figure 5 | x=0.10-Ag | x=0.10-Ag |  |  |  | 2022-04-14 11:47 | edgecheck | TRUE | TRUE |  |  |  |  | TRUE | TRUE | TRUE | TRUE | TRUE | TRUE | TRUE | 1 | [12 empty] | N | TEP | N | O | X | X | Chalcogenide | M2Q | AgTe PbTe | (PbTe)0.10(Ag2Te)0.90 | Bulk | PC |  |  | HP |  | melting + quenching + annealing + hot pressing | LFA457(NETZSCH), Van der Pauw technique |  |  | 손지희 | 2016-11-23
166 | 10.1063/1.3029774 |  | 2008 | 1.59 |  |  | 673 | JC |  | Jing-Feng Li |  | jingfeng@mail.tsinghua.edu.cn | Figure 4(b) | AST5050 | AST5050 |  |  |  | 2022-04-14 11:55 | ZT, TEP-ZT 비교 | TRUE | TRUE |  |  |  |  | TRUE | TRUE | TRUE | TRUE | TRUE | TRUE | TRUE | 1 | [12 empty] | P | TEP | P | O | X | X | Chalcogenide | ABQ2 | AgSbTe | AgSbTe2 | Bulk | PC |  |  | SPS |  | MA + SPS | ZEM-2(ULVAC-RIKO), flash diffusivity method |  |  | 손지희 | 2016-11-23
167 | 10.1016/j.actamat.2015.04.011 |  | 2015 | 1.4 |  |  | 680 | JC | GJ Snyder | Sinn-wen Chen |  |  | Figure 1 | 40Te (S) | 40Te (S) | kappa is inset; poor resolution and hidden |  |  | 2022-04-14 00:20 | edgecheck | TRUE | TRUE |  |  |  |  | TRUE | TRUE | TRUE | TRUE | TRUE | TRUE | TRUE | 1 | [12 empty] | P | TEP | P | O | X | X | Chalcogenide | ABQ2 | AgSbSeTe | Ag25Sb25Se10Te40 | Bulk | SC |  |  |  |  | modified Bridgman method | ZEM-3(ULVAC-RIKO), LFA457(NETZSCH) |  |  | 손지희 | 2016-11-23
168 | 10.1016/j.jallcom.2010.03.170 |  | 2010 | 1.53 |  |  | 500 | JC |  | TJ Zhu |  | zhutj@zju.edu.cn | Figure 7(a) | x=0.84 | x=0.84 |  |  |  | 2022-04-14 00:26 | ZT, TEP-ZT 비교 | TRUE | TRUE |  |  |  |  | TRUE | TRUE | TRUE | TRUE | TRUE | TRUE | TRUE | 1 | [12 empty] | P | TEP | P | O | X | X | Chalcogenide | ABQ2 | AgSbTe | Ag0.84Sb1.16Te2.16 | Bulk | PC |  |  | HP |  | melting + quenching + crushing + hot pressing | LFA457(NETZSCH), DC four-probe method |  |  | 손지희 | 2016-11-23
169 | 10.2320/matertrans.47.1058 |  | 2006 | 0.13 |  |  | 650 | JC |  | Tatsuhiko Aizawa |  | aizawa@asiaseed.org | Figure 12 | x=0.6 | x=0.6 |  |  |  | 2022-04-14 00:40 | edgecheck | TRUE | TRUE |  |  |  |  | TRUE | TRUE | TRUE | TRUE | TRUE | TRUE | TRUE | 1 | [12 empty] | P | TEP | P | O | X | X | Silicide | Mg2Si | MgSiSn | Mg2Si0.4Sn0.6 | Bulk | PC |  |  | HP |  | bulk mechanical alloying + hot pressing | four-probe dc method, TC-7000(ULVAC) |  |  | 손지희 | 2016-11-30
170 | 10.1016/j.tsf.2007.02.053 |  | 2007 | 0.67 |  |  | 750 | JC |  | Masayasu Akasaka |  | m_akasak@rs.noda.tus.ac.jp | Figure 7 | Mg2Si0.6Ge0.4 | Mg2Si0.6Ge0.4 | lattice kappa only |  |  | 2022-04-14 14:31 |  | TRUE | FALSE |  |  |  |  | TRUE | FALSE | TRUE | TRUE | TRUE | TRUE | FALSE | 0 | [12 empty] | N | TEP | N | O | X | X | Silicide | Mg2Si | MgSiGe | Mg2Si0.4Ge0.6 | Bulk | PC |  |  | SPS |  | heating + ground + SPS | ZEM-2(ULVAC-RIKO), TC-7000HS(ULVAC-RIKO) |  |  | 손지희 | 2016-11-30
171 | 10.1016/j.jcrysgro.2006.10.270 |  | 2007 | 0.17 |  |  | 656 | JC |  | Masayasu Akasaka |  | iida_tsu@rs.noda.tus.ac.jp | Figure 9 | BN coated | BN coated |  |  |  | 2022-04-14 14:49 | edgecheck | TRUE | TRUE |  |  |  |  | TRUE | TRUE | TRUE | TRUE | TRUE | TRUE | TRUE | 1 | [12 empty] | N | TEP | N | O | X | X | Silicide | Mg2Si | MgSi | Mg2Si | Bulk | SC |  |  |  |  | vertical Bridgman method | ZEM-2(ULVAC-RIKO), TC-7000H(ULVAC-RIKO) |  |  | 손지희 | 2016-11-30
172 | 10.1007/s11837-016-2060-5 |  | 2016 | 1.6 |  |  | 615 | JC |  | H KLEINKE |  | kleinke@uwaterloo.ca | Figure 3(b) | Porous Mg2Si0.5Sn0.5:xSb | Porous Mg2Si0.5Sn0.5:xSb |  |  |  | 2022-04-14 15:32 | edgecheck | TRUE | TRUE |  |  |  |  | TRUE | TRUE | TRUE | TRUE | TRUE | TRUE | TRUE | 1 | [12 empty] | N | TEP | N | O | X | X | Silicide | Mg2Si | MgSiSn Sb | Sb-doped Mg2Si0.5Sn0.5 | Bulk | PC |  |  | SPS |  | pressureless SPS | - |  |  | 손지희 | 2016-11-30
173 | 10.1007/s11664-016-5088-y |  | 2016 | 0.16 |  |  | 837 | JC |  | XINGKAI DUAN |  | duanxingkai@163.com | Figure 6 | x=0.04 | x=0.04 |  |  |  | 2022-04-14 18:21 | ZT, TEP-ZT 비교 | TRUE | TRUE |  |  |  |  | TRUE | TRUE | TRUE | TRUE | TRUE | TRUE | TRUE | 1 | [12 empty] | P | TEP | P | O | X | X | Silicide | Ca2Si | CaAgSi | Ca1.96Ag0.04Si | Bulk | PC |  |  | HP |  | melting + hot pressing | van der Pauw technique, LFA457(NETZSCH) |  | IP | 손지희 | 2016-12-01
174 | 10.1109/ICT.2007.4569472 |  | 2006 | 0.87 |  |  | 630 | JC |  | Y Isoda |  | ISODA.Yukihiro@nims.go.jp | Figure 9 | 5000ppm | 5000ppm | high rel. error in ZT |  |  | 2022-04-16 20:11 | redigitize | TRUE | TRUE |  |  |  |  | TRUE | TRUE | TRUE | TRUE | TRUE | TRUE | TRUE | 1 | [12 empty] | N | TEP | N | O | X | X | Silicide | Mg2Si | MgSiSn Bi | Mg2Si0.5Sn0.5 + 5000ppm-Bi doping | Bulk | PC |  |  | HP |  | Liquid-Solid reaction + Hot-pressing | Laser-flash method, four-terminal method |  |  | 손지희 | 2016-12-01
175 | 10.1109/ICT.1998.740395 |  | 1998 | 0.67 |  |  | 773 | JC |  | Takenobu Kajikawa |  | kajikawa@elec.shonan-it.ac.jp | Figure 9 | 1213K | 1213K | 열전도도 그래프 해석불가 (라벨 없음) |  |  | 2022-04-16 21:36 | redigitize | TRUE | TRUE |  | FALSE |  |  | TRUE | TRUE | TRUE | FALSE | TRUE | TRUE | FALSE | 0 | [12 empty] | N | TEP | N | O | X | X | Silicide | Mg2Si | MgSi Sb | Mg2Si + 0.6at% Sb | Bulk | PC |  |  | SPS |  | SPS | laser flash measurement method, measurement apparatus developed by Sinku Riko Co.Ltd. and modlfied by SIT |  |  | 손지희 | 2016-12-01
176 | 10.1073/pnas.1424388112 |  | 2015 | 1.4 |  |  | 723 | JC |  | Zhifeng Ren |  | zren@uh.edu | Figure 4(D) | Mg2Sn0.75Ge0.25 | Mg2Sn0.75Ge0.25 |  |  |  | 2022-04-17 15:01 | ZT, TEP-ZT 비교 | TRUE | TRUE |  |  |  |  | TRUE | TRUE | TRUE | TRUE | TRUE | TRUE | TRUE | 1 | [12 empty] | N | TEP | N | O | X | X | Silicide | Mg2Si | MgSnGe | Mg2Sn0.75Ge0.25 | Bulk | PC |  |  |  |  | mechanical ball milling + direct current-induced hot pressing | ZEM-3(ULVAC), LFA457(NETZSCH), DSC 404 C(NETZSCH) | 0.46-0.51 |  | 손지희 | 2016-12-05
177 | 10.1016/j.mseb.2008.12.029 |  | 2009 | 0.1 |  |  | 490 | JC |  | Weijun Luo |  | zsheng_1_9@163.com | Figure 8 | x=0.2 | x=0.2 |  |  |  | 2022-04-17 15:10 | edgecheck | TRUE | TRUE |  |  |  |  | TRUE | TRUE | TRUE | TRUE | TRUE | TRUE | TRUE | 1 | [12 empty] | N | TEP | N | O | X | X | Silicide | Mg2Si | MgSiSn | Mg2Si0.8Sn0.2 | Bulk | PC |  |  | SPS |  | anneal solid state reaction + SPS | ZTM-1(ULVAC), TC-7000(ULVAC), laser flash method |  |  | 박수지 | 2016-12-06
178 | 10.1007/s11664-009-0735-1 |  | 2009 | 1 |  |  | 800 | JC |  | K MARS |  | kmars@wp.pl | Figure 2(d) | Mg2Si0.6Ge0.4Bi0.02 | Mg2Si0.6Ge0.4Bi0.02 |  |  |  | 2022-04-17 15:15 | ZT, TEP-ZT 비교 | TRUE | TRUE |  |  |  |  | TRUE | TRUE | TRUE | TRUE | TRUE | TRUE | TRUE | 1 | [12 empty] | N | TEP | N | O | X | X | Silicide | Mg2Si | MgSiGe Bi | Mg2Si0.6Ge0.4Bi0.02 | Bulk | PC |  |  | HP |  | prevent oxidation + synthesis(He/H2 gas mixture) + 2-day annealing + crushing + hot pressed | van der Pauw method, laser-flash method, |  |  | 박수지 | 2016-12-07
179 | 10.1007/s11664-009-0735-1 |  | 2009 | 0.26 |  |  | 920 | JC |  | K MARS |  | kmars@wp.pl | Figure 5(d) | Mg2Si0.6Ge0.4Ag0.02 | Mg2Si0.6Ge0.4Ag0.02 |  |  |  | 2022-04-17 15:28 | redigitize | TRUE | TRUE |  |  |  |  | TRUE | TRUE | TRUE | TRUE | TRUE | TRUE | TRUE | 1 | [12 empty] | P | TEP | P | O | X | X | Silicide | Mg2Si | MgSiGe Ag | Mg2Si0.6Ge0.4Ag0.02 | Bulk | PC |  |  | HP |  | prevent oxidation + synthesis(He/H2 gas mixture) + 2-day annealing + crushing + hot pressed | van der Pauw method, laser-flash method, |  |  | 박수지 | 2016-12-07
180 | 10.1109/ICT.2006.331355 |  | 2006 | 0.49 |  |  | 873 | JC | T. Iida | T Nemoto |  | tnemoto@ntcl.co.jp | Figure 6 | Mg2Si | Mg2Si |  |  |  | 2022-04-17 15:33 |  | TRUE | FALSE |  |  |  |  | TRUE | FALSE | TRUE | TRUE | TRUE | TRUE | FALSE | 0 | [12 empty] | N | κ, ZT | N | O | X | X | Silicide | Mg2Si | MgSi | Mg2Si | Bulk | PC |  |  |  |  | Mg2Si-heated(Ar-H2 gas) + ground + mixed(oxides) + SPS | ZEM-2(ULVAC-RIKO), TC-7000H(ULVAC-RIKO) |  |  | 박수지 | 2016-12-08
181 | 10.2320/matertrans1989.33.851 |  | 1992 | 1.07 |  |  | 663 | BR |  | Yasutoshi Noda |  |  | Figure 8 | C | C | calculated kappa, 고온부(700K이상) ZT에서 큰 에러 |  |  | 2023-03-31 01:10 | redigitize | TRUE | TRUE |  |  |  | FALSE | TRUE | TRUE | TRUE | TRUE | TRUE | FALSE | FALSE | 0 | [12 empty] | N | TEP | N | O | X | X | Silicide | Mg2Si | MgSiGe Sb | Mg2Si0.6Ge0.4+3000 ppmSb | - | - |  |  |  |  | - | - |  |  | 박수지 | 2016-12-14
182 | KOMATSU TECHNICAL REPORT 49, 152 (2003) |  | 2003 | 0.9780448 |  |  | 717.373 | BR | KELK |  |  |  | Figure 6 | triangle | Mg-Si | Z 데이터만 있음 |  |  | 2022-04-18 10:45 | redigitize | TRUE | FALSE |  |  |  |  | TRUE | FALSE | TRUE | TRUE | TRUE | TRUE | FALSE | 0 | [12 empty] | N | Z | N | O | X | X | Silicide | Mg2Si | MgSiSn | Mg2SixSn1-x | Bulk | - |  |  |  |  | quenching + solidification | - |  |  | 박수지 | 2016-12-14 | Table 1 Characteristics of various thermoelectric materials for power generation, module and system price 비교
183 | 10.1016/j.physb.2005.04.017 |  | 2005 | 0.86 |  |  | 862 | JC |  | Jun-ichi Tani |  | tani@omtri.city.osaka.jp | Figure 6 | 2 at % | 2 at % |  |  |  | 2022-04-17 20:26 | redigitize | TRUE | TRUE |  |  |  |  | TRUE | TRUE | TRUE | TRUE | TRUE | TRUE | TRUE | 1 | [12 empty] | N | TEP | N | O | X | X | Silicide | Mg2Si | MgSiBi | Mg2SiBi0.02 | Bulk | PC |  |  | SPS |  | ground + SPS | ZEM-1S(ULVAC), four-probe DC method, TC-7000(ULVAC) |  |  | 박수지 | 2016-12-08
184 | 10.1143/JJAP.46.3309 |  | 2007 | 0.33 |  |  | 865 | JC |  | Jun-ichi Tani |  | tani@omtri.city.osaka.jp | Figure 7 | x=0.03 | x=0.03 |  |  |  | 2022-04-17 20:31 | ZT, TEP-ZT 비교 | TRUE | TRUE |  |  |  |  | TRUE | TRUE | TRUE | TRUE | TRUE | TRUE | TRUE | 1 | [12 empty] | N | TEP | N | O | X | X | Silicide | Mg2Si | Mg2Si | Mg2SiP0.03 | Bulk | PC |  |  | SPS |  | ground + SPS | ZEM-1S(ULVAC), four-probe dc method, TC-7000(ULVAC) |  |  | 박수지 | 2016-12-08
185 | 10.1016/j.intermet.2007.02.009 |  | 2007 | 0.56 |  |  | 862 | JC |  | Jun-ichi Tani |  | tani@omtri.city.osaka.jp | Figure 6 | x=0.02 | x=0.02 |  |  |  | 2022-04-17 20:55 | redigitize | TRUE | TRUE |  |  |  |  | TRUE | TRUE | TRUE | TRUE | TRUE | TRUE | TRUE | 1 | [12 empty] | N | TEP | N | O | X | X | Silicide | Mg2Si | MgSiSb | Mg2Si:Sb = 1:x(0.001≤x≤0.02) | Bulk | PC |  |  | SPS |  | heating + SPS | ZEM-1(ULVAC), TC-7000(ULVAC) |  |  | 임혜진 | 2016-12-06
186 | 10.4028/www.scientific.net/AMR.66.17 |  | 2009 | 0.8 |  |  | 823 | JC |  | Lianmeng Zhang |  | lmzhang@whut.edu.cn | Figure 4 | N50 | N50 | 800K 이상에서 그래프 ZT가 예상보다 작음 |  |  | 2022-04-17 22:06 | redigitize | TRUE | TRUE |  |  |  |  | TRUE | TRUE | TRUE | TRUE | TRUE | TRUE | TRUE | 1 | [12 empty] | N | TEP | N | O | X | X | Silicide | Mg2Si | MgSi Bi | Bi-doped Mg2Si | Bulk | PC |  |  | SPS |  | SPS | ZTM-1 apparatus (Japan), Shinkuriko: TC-7000, Japan |  |  | 임혜진 | 2016-12-08
187 | 10.1021/acs.chemmater.6b02308 |  | 2016 | 1.45 |  |  | 750 | JC | MG Kanatzidis | Xinfeng Tang |  | tangxf@whut.edu.cn | Figure 10(a) | y=0.05 | y=0.05 |  |  |  | 2022-04-17 22:13 | ZT, TEP-ZT 비교 | TRUE | TRUE |  |  |  |  | TRUE | TRUE | TRUE | TRUE | TRUE | TRUE | TRUE | 1 | [12 empty] | N | TEP | N | O | X | X | Silicide | Mg2Si | MgSiGeSnSb | Mg2Si1-x-yGexSny | Bulk | PC |  |  | SPS |  | SPS | ZEM-3(Ulvac Sinku-Riko), LFA457(Netzsch) |  |  | 임혜진 | 2016-12-09
188 | 10.1063/1.2981516 |  | 2008 | 1.1 |  |  | 773 | JC |  | XB ZHAO |  | zhaoxb@zju.edu.cn | Figure 3 | x=0.0075 | x=0.0075 |  |  |  | 2022-04-17 22:19 | ZT, TEP-ZT 비교 | TRUE | TRUE |  |  |  |  | TRUE | TRUE | TRUE | TRUE | TRUE | TRUE | TRUE | 1 | [12 empty] | N | TEP | N | O | X | X | Silicide | Mg2Si | MgSiSnSb | Mg2Si0.4−xSn0.6Sbx (0≤x≤0.015) | Bulk | PC |  |  | HP |  | ball milling + hot pressing | LFA457(Netzsch), measured on a computer-aided apparatus using a dc four-probe method and differential voltage/temperature technique |  |  | 임혜진 | 2016-12-08
189 | 10.1088/0022-3727/41/18/185103 |  | 2008 | 0.81 |  |  | 810 | JC |  | XB ZHAO |  | zhaoxb@zju.edu.cn | Figure 8(a) | x=0.005 | x=0.005 |  |  |  | 2022-04-17 22:24 | ZT, TEP-ZT 비교 | TRUE | TRUE |  |  |  |  | TRUE | TRUE | TRUE | TRUE | TRUE | TRUE | TRUE | 1 | [12 empty] | N | TEP | N | O | X | X | Silicide | Mg2Si | MgSiSn La | Mg2−xLaxSi0.58Sn0.42 (0≤x≤0.015) | Bulk | PC |  |  | HP |  | ball milling + hot pressing | measured using a computer-assisted device, LFA457(Netzsch) |  |  | 임혜진 | 2016-12-08
190 | 10.1063/1.4918311 |  | 2015 | 1.1 |  |  | 800 | JC |  | Libin Zhang |  | libinzhang@utexas.edu | Figure 2(d) | y=0.1; 2.5e10^-8 | y=0.1; 2.5e10^-8 |  |  |  | 2022-04-17 22:50 | redigitize | TRUE | TRUE |  |  |  |  | TRUE | TRUE | TRUE | TRUE | TRUE | TRUE | TRUE | 1 | [12 empty] | N | TEP | N | O | X | X | Silicide | Mg2Si | MgSiSnGe Sb | Mg2Si0.4Sn0.6-yGey (y=0, 0.1, 0.2) | Bulk | PC |  |  | SPS |  | pressed into pellets + tube furnace(Ar:H2=95:5) + ground + SPS | van der Pauw method, LFA457(NETZSCH) |  |  | 임혜진 | 2016-12-08
191 | 10.1007/s11664-009-0698-2 |  | 2009 | 1.47 |  |  | 443 | JC |  | XB ZHAO |  | zhaoxb@zju.edu.cn | Figure 3(d) | NC11 | NC11 |  |  |  | 2022-04-17 22:57 | edgecheck | TRUE | TRUE |  |  |  |  | TRUE | TRUE | TRUE | TRUE | TRUE | TRUE | TRUE | 1 | [12 empty] | P | TEP | P | O | X | X | Chalcogenide | Bi2Te3 | BiTeSb | Bi2Te3-Sb2Te3 | Bulk | PC |  |  | HP |  | Hot pressing | computer-assisted device, LFA427(Netzsch) |  |  | 임혜진 | 2016-12-09
192 | 10.2320/matertrans1989.33.851 |  | 1992 | 0.08 |  |  | 503 | JC |  | Yasutoshi Noda |  |  | Figure 9 | D | D | 그래프 ZT가 예상보다 두 배임 |  |  | 2022-04-18 11:42 | redigitize | TRUE | TRUE |  | FALSE |  |  | TRUE | TRUE | TRUE | FALSE | TRUE | TRUE | FALSE | 0 | [12 empty] | P | TEP | PN | O | X | X | Silicide | Mg2Si | MgSiGe Ag | Mg2Si0.6Ge0.4+Ag | - | - |  |  |  |  | - | - |  |  | 박수지 | 2016-12-14
193 | 10.2320/matertrans1989.33.851 |  | 1992 | 1.68 |  |  | 629 | JC |  | Yasutoshi Noda |  |  | Figure 9 | E | E | calculated kappa, 570K이상 그래프 ZT가 예상보다 큼 |  |  | 2022-04-18 12:06 | redigitize | TRUE | TRUE |  |  |  | FALSE | TRUE | TRUE | TRUE | TRUE | TRUE | FALSE | FALSE | 0 | [12 empty] | P | TEP | P | O | X | X | Silicide | Mg2Si | MgSiGe Ag | Mg2Si0.6Ge0.4+16000 ppm Ag | - | - |  |  |  |  | - | - |  |  | 박수지 | 2016-12-14
194 | 10.1021/nl8026795 |  | 2008 | 0.99 |  |  | 792 | JC | Zhifeng Ren | Gang Chen |  | gchen2@mit.edu | Figure 2(_e) | square symbol | square symbol |  |  |  | 2022-04-18 12:17 | ZT, TEP-ZT 비교 | TRUE | TRUE |  |  |  |  | TRUE | TRUE | TRUE | TRUE | TRUE | TRUE | TRUE | 1 | [12 empty] | P | TEP | P | O | X | X | Si | SiGe | SiGe | Si80Ge20 | Bulk | PC |  |  | HP |  | mechanical alloying + hot pressing | ZEM-3(Ulvac), LFA 457(Netzsch) |  |  | 박수지 | 2016-12-15
195 | 10.1021/nl102931z |  | 2010 | 0.4 |  |  | 300 | JC |  | Peidong Yang |  | p_yang@berkeley.edu | Figure 3(C) | 55 nm-pitch holey | 55 nm-pitch holey | poor resolution of kappa; impossible to digitize |  |  | 2022-04-18 12:24 |  | TRUE | TRUE |  | FALSE |  |  | TRUE | TRUE | TRUE | FALSE | TRUE | TRUE | FALSE | 0 | [12 empty] | P | TEP | P | O | X | X | Si | SiGe | Si | Si | Ribbon | porous |  |  |  |  | - | - |  |  | 박수지 | 2016-12-29
196 | 10.1063/1.3027060 |  | 2008 | 1.3 |  |  | 1173 | JC | Gang Chen | Zhifeng Ren |  | renzh@bc.edu | Figure 3(d) | Nano Sample-1 (red rectangle) | Nano Sample-1 (red rectangle) |  |  |  | 2022-04-18 12:32 | ZT, TEP-ZT 비교 | TRUE | TRUE |  |  |  |  | TRUE | TRUE | TRUE | TRUE | TRUE | TRUE | TRUE | 1 | [12 empty] | N | TEP | N | O | X | X | Si | SiGe | SiGeP | Si80Ge20P2 | Bulk | PC |  |  | HP |  | mechanical alloying + direct current induced hot pressing | ZEM-3(ULVAC), LFA 457(Netzsch) |  |  | 박수지 | 2016-12-20
197 | 10.1039/c2jm16369a |  | 2012 | 1 |  |  | 660 | JC |  | Kyunghan Ahn |  | kyunghan.ahn@samsung.com | Figure 5 | In4Se2.32I0.03 | In4Se2.32I0.03 |  |  |  | 2022-04-18 12:57 | redigitize | TRUE | TRUE |  |  |  |  | TRUE | TRUE | TRUE | TRUE | TRUE | TRUE | TRUE | 1 | [12 empty] | N | TEP | N | O | X | X | Chalcogenide | In4Se3 | InSeI | In4Se2.32I0.03 | Bulk | SC |  |  |  |  | Bridgman crystal growth method | ZEM-3(ULVAC-RIKO), TC-9000(ULVAC-RIKO) |  |  | 박수지 | 2016-12-22
198 | 10.1103/PhysRevB.91.165104 |  | 2015 | 0.93 |  |  | 2000 | JC |  | Dylan Bayerl |  | bayerl@umich.edu | [6 empty] | 2022-04-18 13:05 |  | TRUE | FALSE |  |  |  |  | TRUE | FALSE | TRUE | TRUE | TRUE | TRUE | FALSE | 0 | [12 empty] | N | α, ZT | N | O | X | X | Oxide | TiO2 | TiO | TiO2 | - | - |  |  |  |  | - | Boltzmann transport formalism |  |  | 박수지 | 2016-12-22
199 | 10.1088/0953-8984/26/44/445002 |  | 2014 | 0.08 |  |  | 650 | JC |  | Ranu Bhatt |  | rbhatt@barc.gov.in | Figure 8(b) | x=0.14 | x=0.14 | 그래프 ZT가 예상보다 작음 (ZT<=0.1) |  |  | 2022-04-18 13:52 | redigitize | TRUE | TRUE |  |  |  |  | TRUE | TRUE | TRUE | TRUE | TRUE | TRUE | TRUE | 1 | [12 empty] | P | TEP | P | O | X | X | Chalcogenide | TiSe2 | SrTiSe | Sr0.14TiSe2 | Bulk | PC |  |  | HP |  | powder mixing + heating + Sr mixing + grinding + heating + hot press method | Leinsies Seebeck Thermopower, LFA-1000 |  |  | 박수지 | 2016-12-27
200 | 10.1039/c4ee03042g |  | 2015 | 1.1 |  |  | 1100 | JC |  | Tiejun Zhu |  | zhutj@zju.edu.cn | Figure 1(d) | x=0.20 | x=0.20 |  |  |  | 2022-04-18 17:55 | redigitize | TRUE | TRUE |  |  |  |  | TRUE | TRUE | TRUE | TRUE | TRUE | TRUE | TRUE | 1 | [12 empty] | P | TEP | P | O | X | X | HH | HH | FeNbTiSb | FeNb0.8Ti0.2Sb | Bulk | PC |  |  | SPS |  | levitation melting + mechanically milled + SPS | LSR-3 system(Linseis), LFA457(Netzsch) |  |  | 박수지 | 2016-12-27
201 | 10.1039/C4EE02813A |  | 2015 |  | 1.14608 | 1.153932 | 510 | SJP | DKraemer | GChen |  | gchen2@mit.edu | Fig. 2 (d) | MgAgSb (extracted) | p-type MgAgSb | 1) TEP 측정간 온도차, 2) 그림 심볼 문제, 3) average ZT와는 0.2 이상 차이남 |  | 2022-04-12 20:10 | 2022-04-12 20:10 | edgecheck | TRUE | TRUE |  | ? |  |  | TRUE | TRUE | TRUE | TRUE | TRUE | TRUE | TRUE | 1 | [12 empty] | P | TEP | P | O | O | X | HH | HH | MgAgNiSb | MgAg0.965Ni0.005Sb0.99 | Bulk | PC |  |  | SPS |  | experimental ball milling procedure + SPS + annealed | - |  |  | 박수지 | 2016-12-27
202 | 10.1038/nature08088 |  | 2009 | 1.48 | 1.476742 | 1.503871 | 705 | SJP | JSRhyee | SMLee |  | sangmocklee@samsung.com | Figure 2 d | b-c plane | b-c plane of In4Se2.35 | Seebeck 그림의 x축 스케일이 다른 그림과 다름 | 그림의 x축 스케일을 잘못 지정함 | 2022-04-06 19:34 | 2022-04-06 19:34 | redigitize | TRUE | TRUE |  | TRUE |  |  | TRUE | TRUE | TRUE | TRUE | TRUE | TRUE | TRUE | 1 | [12 empty] | N | TEP | N | O | X | X | Chalcogenide | In4Se3 | InSe | In4Se2.35 | Bulk | SC |  |  |  |  | Bridgman method | ULVAC system, the laser flash method |  |  | 박수지 | 2016-12-28
203 | 10.1039/C4CP04875J |  | 2015 |  | 0.665115 | 0.6573673 | 876 | SJP | JKrez | BBalke |  | balke@uni-mainz.de | Fig. 6 (a) | before | Ti0.3Zr0.35Hf0.35NiSn with no cycle | ZT그림에서 x축이 측정싸이클수, 라벨이 온도여서 label란에 x축 값을 입력하고, label description에 물질명을 적음 | ZT-Temp 그림이 없는데, ZT(T) 값을 찍은 것처럼 표현되어 있어서 그림에 표현되어 있는 온도값으로 수정함 | 2022-04-07 14:23 | 2022-04-07 14:23 | redigitize | TRUE | TRUE |  | TRUE |  |  | TRUE | TRUE | TRUE | TRUE | TRUE | TRUE | TRUE | 1 | [12 empty] | N | TEP | N | O | X | X | HH | HH | TiZrHfNiSn | Ti0.3Zr0.35Hf0.35NiSn | Bulk | PC |  |  |  |  | arc melting + annealed + quenching | LSR-3 system(Linseis), LFA457(Netzsch) |  |  | 박수지 | 2016-12-28
204 | 10.1088/0022-3727/40/2/035 |  | 2007 | 0.052 | 0.05219003 | 0.05310663 | 676 | SJP | WLiu | JLi |  | jingfeng@mail.tsinghua.edu.cn | Figure 6 | 300 oC | the sample SPSed at 300 oC |  | ZT값이 크진 않지만, ZTmax의 에러가 커서 데이터를 다시 추출함 | 2022-04-07 15:58 | 2022-04-07 15:58 | redigitize | TRUE | TRUE |  | TRUE |  |  | TRUE | TRUE | TRUE | TRUE | TRUE | TRUE | TRUE | 1 | [12 empty] | P | TEP | P | O | X | X | SKD | SKD | CoSb | CoSb5 | Bulk | PC |  |  | SPS |  | mechanical alloying + SPS | ZEM-2(Ulvac-Riko), laser flash method |  |  | 박수지 | 2016-12-28
205 | 10.1088/0953-8984/14/34/318 |  | 2002 |  | 0.01275 | 0.01269228 | 284 | SJP | YMudryk | HNoel |  | 찾을 수 없음 | Figure 7 | no label | the right y-axis means ZT |  |  |  | 2022-04-07 17:22 | edgecheck | TRUE | TRUE |  | TRUE |  |  | TRUE | TRUE | TRUE | TRUE | TRUE | TRUE | TRUE | 1 | [12 empty] | N | TEP | N | O | X | X | clathrate | clathrate | BaAlSi | Ba8Al16Si30 | Bulk | PC |  |  |  |  | arc melting + annealed + quenching | - |  |  | 박수지 | 2017-01-13
206 | 10.1039/C4CP04875J |  | 2015 |  | 0.384314 | 0.3746326 | 680 | SJP | JKrez | BBalke |  | balke@uni-mainz.de | Fig. 6 (b) | 50 | Ti0.26Sc0.04Zr0.35Hf0.35NiSn with 50 cycle | 1) 203번과 동일 논문임, 2) 이 파일의 ZTmax, at T [K] 가 잘못됨 (0.27 at 883 K -> 0.38 at 680 K 수정완), 3) ZTmax는 아니지만, at 878 K, ZT error가 17% 정도임, 4) ZT그림에서 x축이 측정싸이클수, 라벨이 온도여서 label란에 x축 값을 입력하고, label description에 물질명을 적음 | ZT-Temp 그림이 없는데, ZT(T) 값을 찍은 것처럼 표현되어 있어서 그림에 표현되어 있는 온도값으로 수정함 | 2022-04-07 16:37 | 2022-04-07 16:37 | redigitize | TRUE | TRUE |  | TRUE |  |  | TRUE | TRUE | TRUE | TRUE | TRUE | TRUE | TRUE | 1 | [12 empty] | P | TEP | P | O | X | X | HH | HH | TiScZrHfNiSn | Ti0.26Sc0.04Zr0.35Hf0.35NiSn | Bulk | PC |  |  |  |  | arc melting + annealed + quenching | LSR-3 system(Linseis), LFA457(Netzsch) |  |  | 박수지 | 2016-12-28
207 | 10.1063/1.2920210 |  | 2008 | 1.36 | 1.34963 | 1.338963 | 800 | SJP | XShi | XShi |  | xunshi@umich.edu | FIG. 2 (b) | Ba0.08Yb0.09Co4Sb12 | In the other figures, x=0.08, y=0.09 | 추출한 TEP로부터 계산한 ZT값이 너무 커서 TEP, ZT를 재추출 함 | kappa, sigma의 경우, 데이터 포인트가 가려져 잘 안보여서 약간의 오차가 있을 수 있음 | 2022-04-07 18:02 | 2022-04-07 18:02 | redigitize | TRUE | TRUE |  | TRUE |  |  | TRUE | TRUE | TRUE | TRUE | TRUE | TRUE | TRUE | 1 | [12 empty] | N | TEP | N | O | X | X | SKD | SKD | BaYbCoSb | Ba0.08Yb0.09Co4Sb12.12 | Bulk | PC |  |  |  |  | - | - |  |  | 박수지 | 2017-01-13
208 | 10.1016/j.actamat.2009.03.018 |  | 2009 | 1.26 | 1.26095 | 1.158538 | 850 | SJP | SBai | LChen |  | cld@mail.sic.ac.cn | Fig. 9 | Ba0.18Ce0.05Co4Sb12.02 |  | 추출한 TEP로부터 계산한 ZT값은 1.159로 약 8.1% 정도의 오차 수준 |  | 2022-04-12 20:20 | 2022-04-12 20:20 | redigitize | TRUE | TRUE |  | ??? |  |  | TRUE | TRUE | TRUE | TRUE | TRUE | TRUE | TRUE | 1 | [12 empty] | N | TEP | N | O | X | X | SKD | SKD | BaYbCoSb | Ba0.18Ce0.05Co4Sb12.02 | Bulk | PC |  |  | SPS |  | mixed + sealed + heated + quenching +ground + SPS | ZEM-1(ULVAC-RIKO), LFA-427(Netzsch) |  |  | 박수지 | 2017-02-16
209 | 10.1016/j.jallcom.2008.09.120 |  | 2009 | 0.39 | 0.388235 | 0.3874071 | 750 | SJP | SBao | JYang |  | jyyang@public.wh.hb.c | Fig. 12 | HPed at 700oC for 3h under 70MPa | La0.4FeCo3Sb12 hot pressed sample |  |  |  | 2022-04-07 18:31 | edgecheck | TRUE | TRUE |  | TRUE |  |  | TRUE | TRUE | TRUE | TRUE | TRUE | TRUE | TRUE | 1 | [12 empty] | P | TEP | P | O | X | X | SKD | SKD | LaFeCoSb | La0.4FeCo3Sb12 | Bulk | PC |  |  | HP |  | mechanical alloying + hot pressed | - |  |  | 박수지 | 2017-02-16
210 | 10.1016/j.jallcom.2007.11.144 |  | 2009 | 0.95 | 0.948925 | 0.9823078 | 873 | SJP | MChitroub | MChitroub |  | mohamed.chitroub@enp.edu.dz | Fig. 7 | no label | n-type Co23.87Sb73.88Pd1.125Te1.125 hot-pressed sample | 1) TEP로부터 계산한 ZT값은 0.9823으로 에러는 3.5%임, 2) 370 K부터 740 K 사이에서 ZT의 추출값과 계산값 사이의 오차가 20%를 넘음 (TEP와 ZT 간 온도차가 있다고 해도 오차가 좀 큰 것 아닌지?) | alpha에서 빠진 값이 있어서 데이터를 다시 추출함 | 2022-04-07 19:25 | 2022-04-07 19:25 | redigitize | TRUE | TRUE |  | ??? |  |  | TRUE | TRUE | TRUE | TRUE | TRUE | TRUE | TRUE | 1 | [12 empty] | N | TEP | N | O | X | X | SKD | SKD | CoSb7PdTe | Co23.87Sb73.88Pd1.125Te1.125 | Bulk | PC |  |  | PH |  | melted + quenched + ground + hot-pressed | the Van der Pauw technique, a high temperature light pulse technique |  |  | 박수지 | 2017-02-21
211 | 10.1016/j.jallcom.2009.02.070 |  | 2009 | 0.17 | 0.1703761 | 0.1981775 | 550 | SJP | NDong | HMa |  | maha@jlu.edu.cn | Fig. 6 | CoSb3 |  | 논문ZT값이 계산ZT값보다 작아서 TEP 데이터를 다시 추출해봤으나 오차는 동일함, ZTmax 기준 16.3% 수준 | CoSb3와 Fe0.6Co3.4Sb12가 있는데, TEP와 ZT 그림의 심볼이 다른 문제로, 데이터파일에 TEP는 CoSb3인 반면 ZT는 Fe-doped 샘플이어서 ZT를 일단 다시 추출함 | 2022-04-07 20:42 | 2022-04-07 20:42 | redigitize | TRUE | TRUE |  | ??? |  |  | TRUE | TRUE | TRUE | TRUE | TRUE | TRUE | TRUE | 1 | [12 empty] | P | TEP | P | O | X | X | SKD | SKD | CoSb | CoSb3 | Bulk | PC |  |  |  |  | mixed in an agate mortar + press | ZEM-3, TC-7000(ULVAC-RIKO Inc.) |  |  | 박수지 | 2017-02-21
212 | 10.1007/s10854-012-0668-y |  | 2012 | 0.95 | 0.9509772 | 0.9536215 | 800 | SJP | BDuan | PZhai |  | pczhai@126.com | Fig. 6 | x=0.6 | Co4Sb11.4Te0.6 | 1) 800K에서 전기전도도 값이 빠져 있어서 다시 추출하다가 전체TEP 값이 조금씩 밀려있는 것 같아서 전부 다 다시 추출함, 2) ZTmax 기준 에러 0.28% 수준 |  | 2022-04-13 21:35 | 2022-04-13 21:35 | redigitize | TRUE | TRUE |  | TRUE |  |  | TRUE | TRUE | TRUE | TRUE | TRUE | TRUE | TRUE | 1 | [12 empty] | N | TEP | N | O | X | X | SKD | SKD | CoSbTe | Co4Sb11.4Te0.6 | Bulk | PC |  |  | SPS |  | heated + ground + SPS | ZEM-1(Sinkuriko), LFA 457(Netzsch) |  |  | 박수지 | 2017-02-21
213 | 10.1063/1.1450036 |  | 2002 | 1.2 | 1.17469 | 1.160911 | 800 | SJP | JDyck | JDyck |  | jdyck@umich.edu | FIG. 9 (d) | x=0.05 | Ba0.3Ni0.05Co3.95Sb12 |  |  |  | 2022-04-11 19:52 | edgecheck | TRUE | TRUE |  | TRUE |  |  | TRUE | TRUE | TRUE | TRUE | TRUE | TRUE | TRUE | 1 | [12 empty] | N | TEP | N | O | X | X | SKD | SKD | BaNiCoSb | Ba0.3Ni0.05Co3.95Sb12 | Bulk | PC |  |  |  |  | BaSb3, NixCo12xSb2 two-step solid reaction + crushed + mixed + pressed + heated +milled + washed with HCl1HNO3 + PAS | - |  |  | 박수지 | 2017-02-22
214 | 10.1063/1.2538036 |  | 2007 | 0.11 | 0.113439 | 0.1149143 | 773 | SJP | ZHe | ZHe |  | zeming.he@dlr.de | FIG. 6 | 773 K, Argon |  | 1) 773 K에서 제벡계수 값이 빠져 있어서 다시 추출함, 2) ZTmax 기준 에러 -1.3% 수준 |  | 2022-04-11 20:31 | 2022-04-11 20:31 | redigitize | TRUE | TRUE |  | TRUE |  |  | TRUE | TRUE | TRUE | TRUE | TRUE | TRUE | TRUE | 1 | [12 empty] | P | TEP | P | O | X | X | SKD | SKD | CoSb | CoSb3 | Bulk | PC |  |  | HP |  | raw powders + hot pressing | temperature gradient method ,four-point probe method |  |  | 박수지 | 2017-02-22
215 | 10.1063/1.2963476 |  | 2008 |  | 0.684375 | 0.6913904 | 775 | SJP | QHe | QHe |  | hhqy@scnu.edu.cn | FIG. 2 (d) | Co0.8Ni0.2Sb3, with pores |  |  |  |  | 2022-04-11 21:03 | edgecheck | TRUE | TRUE |  | TRUE |  |  | TRUE | TRUE | TRUE | TRUE | TRUE | TRUE | TRUE | 1 | [12 empty] | N | TEP | N | O | X | X | SKD | SKD | CoNiSb | Co0.9Ni0.1Sb3 | Bulk | PC |  |  |  |  | ballmilling + dc hot press + annealing | ZEM-3(ULVAC-RIKO), LFA457(Netzsch) |  |  | 박수지 | 2017-02-22
216 | 10.1016/j.jallcom.2009.01.067 |  | 2009 | 0.1 | 0.1007871 | 0.1008004 | 600 | SJP | FLaufek | FLaufek |  | frantisek.laufek@geology.cz | Fig. 6 (b) | No label | CoSn1.5Se1.5 | 1) ZTmax 기준 0.013% 에러 수준, 2) 756 K 부근에서 계산값과 15.7% 에러 수준 |  | 2022-04-14 16:18 | 2022-04-14 16:18 | redigitize | TRUE | TRUE |  | TRUE |  |  | TRUE | TRUE | TRUE | TRUE | TRUE | TRUE | TRUE | 1 | [12 empty] | P | TEP | P | O | X | X | SKD | SKD | CoSnSe | CoSn1.5Se1.5 | Bulk | PC |  |  |  |  | solid-state reactions | EG&G model 5209(Lock-in Amplifier), LFA 457 (Netzsch) |  |  | 박수지 | 2017-02-23
217 | 10.1063/1.2067704 |  | 2005 | 0.72 | 0.7243067 | 0.7057069 | 850 | SJP | XLi | LChen |  | cld@mail.sic.ac.cn | FIG. 11 | x=0.5 | Co4Sb11.5Te0.5 | 1) 데이터가 이상한 것 같아서 전부 다시 추출함, 2) ZTmax 기준으로 2.6% 정도의 에러 수준임. 아마 TEP의 온도가 정확히 일치하지 않기 때문인 것 같음, 3) 전구간 ZT와 계산ZT 기준 3.2% 미만의 에러 수준 |  | 2022-04-14 17:34 | 2022-04-14 17:34 | redigitize | TRUE | TRUE |  | TRUE |  |  | TRUE | TRUE | TRUE | TRUE | TRUE | TRUE | TRUE | 1 | [12 empty] | N | TEP | N | O | X | X | SKD | SKD | CoSbTe | Co4Sb11.5Te0.5 | Bulk | PC |  |  | SPS |  | melted + quenched + ground +pressed + annealed +ground +SPS | - |  |  | 박수지 | 2017-02-23
218 | 10.1039/c4ta02780a |  | 2014 | 0.98 | 0.9731844 | 0.9647509 | 820 | SJP | TLiang | XTang |  | tangxf@whut.edu.cn | Fig. 4 (d) | x=0.15 | CoSb2.85Te0.15 | 1) 기존 데이터에서 ZTmax 기준으로 8.2% 정도의 에러 수준이어서, 2) 모든 데이터를 다시 추출하니 ZTmax 기준으로 0.87%의 에러 수준임, 3) 전체 온도구간에서 1.84% 이하의 에러를 보임 |  | 2022-04-14 18:38 | 2022-04-14 18:38 | redigitize | TRUE | TRUE |  | TRUE |  |  | TRUE | TRUE | TRUE | TRUE | TRUE | TRUE | TRUE | 1 | [12 empty] | N | TEP | N | O | X | X | SKD | SKD | CoSbTe | CoSb2.85 Te0.15 | Bulk | PC |  |  | PAS |  | mixed powder + hand milling + pressed + combustion +PAS | ZEM-3(ULVAC-RIKO), LFA 457(NETZSCH) |  |  | 박수지 | 2017-02-24
219 | 10.1063/1.2815671 |  | 2007 | 0.93 | 0.918588 | 0.925022 | 820 | SJP | WLiu | BZhang |  | bpzhang@mater.ustb.edu.cn | FIG. 8 | x=0.15 | CoSb2.85Te0.15 | 전 온도구간에서 ZT값 기준 2.5% 미만의 에러 수준 |  |  | 2022-04-14 19:06 | edgecheck | TRUE | TRUE |  | TRUE |  |  | TRUE | TRUE | TRUE | TRUE | TRUE | TRUE | TRUE | 1 | [12 empty] | N | TEP | N | O | X | X | SKD | SKD | CoSbTe | CoSb2.85Te0.15 | Bulk | PC |  |  | SPS |  | ball-milling + SPS | ZEM-2(Ulvac-Riko), LFA 427(NETZSCH) |  |  | 박수지 | 2017-02-24
220 | 10.3365/met.mat.2008.10.615 |  | 2008 | 0.78 | 0.7810753 | 0.7791246 | 698 | SJP | RMallik | IHKim |  | ihkim@cjnu.ac.kr | Fig. 6 (a) | z=0.25 | Sn0.25Co8Sb23.25Te0.75 | 1) ZTmax 기준 0.25% 수준의 에러, 2) 600 K에서는 4.3%이고 650 K에서는 6%의 에러 수준, 3) 550 K 이하에서는 ZT의 에러 수준이 17.3~105%임, 4) 측정결과가 맞다면 ZTmax외에 ZT를 잘못 계산한 것 같음 | 1) 논문ZT가 0.79로 적혀 있었으나 0.78임 | 2022-04-14 19:56 | 2022-04-14 19:56 | redigitize | TRUE | TRUE |  | ? |  |  | TRUE | TRUE | TRUE | TRUE | TRUE | TRUE | TRUE | 1 | [12 empty] | N | TEP | N | O | X | X | SKD | SKD | SnCoSbTe | Sn0.25Co8Sb23.25Te0.75 | Bulk | PC |  |  |  |  | melted + quenching + annealed | ZEM2-M8(Ulvac-Riko), TC7000(Ulvac-Riko) |  |  | 박수지 | 2017-02-24
221 | 10.1016/j.actamat.2013.07.032 |  | 2013 | 1.3 | 1.302093 | 1.308091 | 820 | SJP | RMallik | RMallik |  | rcmallik@physics.iisc.ernet.in | Fig. 17 | after HPT | Fe0.2Co3.8Sb11.6Te0.5 after high pressure torsion (HPT) process | 1) HPT 처리여부에 따라 ZTmax w/o HPT = 1.06에서 ZTmax w/ HPT = 1.3으로 변하는데, 기존TEP 데이터는 ZTmax = 1.06일 때의 데이터임, 2) 그래서 HPT처리 후의 TEP 데이터를 다시 추출함, 3) ZTmax 기준 0.46%의 에러 수준임, 4) 전체적으로 0.x%대 에러 수준이나 723 K, 573 K, 773 K에서 각각 3.2%, 7.5%, 7.6%의 에러를 보임. |  | 2022-04-15 10:43 | 2022-04-15 10:43 | redigitize | TRUE | TRUE |  | TRUE |  |  | TRUE | TRUE | TRUE | TRUE | TRUE | TRUE | TRUE | 1 | [12 empty] | N | TEP | N | O | X | X | SKD | SKD | FeCoSbTe | Fe0.2Co3.8Sb11.5Te0.5 | Bulk | PC |  |  | HP |  | melting + ball milling + hot pressing | ZEM-3(ULVAC-RIKO), Flashline 3000(Anter) |  |  | 임혜진 | 2017-03-15
222 | 10.1088/0022-3727/41/20/205403 |  | 2008 | 0.95 | 0.9561814 | 0.9685678 | 700 | SJP | JMi | XZhao |  | zhaoxb@zju.edu.cn | Figure 5 | N10-A | 10 weight percentage CoSb3 nanoscale powder + Yb0.15Co4Sb12 | 1) 전기전도도와 ZT 데이터만 다시 추출함, 2) ZTmax 기준 -1.3%의 에러 수준 |  | 2022-04-15 11:37 | 2022-04-15 11:37 | redigitize | TRUE | TRUE |  | TRUE |  |  | TRUE | TRUE | TRUE | TRUE | TRUE | TRUE | TRUE | 1 | [12 empty] | N | TEP | N | O | X | X | SKD | SKD | YbCoSb | Yb0.15Co4Sb12 | Bulk | PC |  |  | SPS |  | heating + annealing + SPS | a four-probe method, LFA457(Netzsch) |  |  | 임혜진 | 2017-03-15
223 | 10.1016/j.solidstatesciences.2008.01.016 |  | 2008 | 0.9 | 0.902427 | 0.9047457 | 850 | SJP | YPei | LChen |  | cld@mail.sic.ac.cn | Fig. 10 | y=0.27 | Eu0.27Co4Sb12 | 1) ZTmax 기준 TEP 계산값과 0.26%의 에러 수준, 2) 전체 온도구간에서 5.19% 미만의 에러 수준 |  | 2022-04-15 19:50 | 2022-04-15 19:50 | redigitize | TRUE | TRUE |  | TRUE |  |  | TRUE | TRUE | TRUE | TRUE | TRUE | TRUE | TRUE | 1 | [12 empty] | N | TEP | N | O | O | X | SKD | SKD | EuCoSb | Eu0.27Co4Sb12 | Bulk | PC |  |  | SPS |  | heating + annealing + SPS | the standard DC four-probe method, LFA427(Netzsch) |  |  | 임혜진 | 2017-03-15
224 | 10.1063/1.3553842 |  | 2011 | 0.87 | 0.8784946 | 0.8783685 | 775 | SJP | PQui | XShi |  | xshi@mail.sic.ac.cn | FIG. 8 | PrFe4Sb12 | PrFe4Sb12 | 1) 기존 ZT의 에러가 심해서 TEP를 포함한 모든 데이터를 다시 추출함, 2) ZTmax 기준 0.014% 에러 수준, 3) 전체 온도구간 기준 최대 7.05% 에러 수준 | 1) 논문에 ZTmax가 750K에서 0.87로 적혀 있으나 TEP 데이터 및 ZT 값은 775K에서 0.878임 | 2022-04-18 14:05 | 2022-04-18 14:05 | redigitize | TRUE | TRUE |  | TRUE |  |  | TRUE | TRUE | TRUE | TRUE | TRUE | TRUE | TRUE | 1 | [12 empty] | P | TEP | P | O | X | X | SKD | SKD | PrFeSb | PrFe4Sb12 | Bulk | PC |  |  | SPS |  | heating + annealing + SPS | ZEM-3(ULVAC Co. Ltd.), LFA 427(NETZSCH) |  |  | 임혜진 | 2017-03-15
225 | 10.1016/j.intermet.2009.06.005 |  | 2010 | > 1 | 1.049636 | 1.136085 | 798 | SJP | GRogl | PRogl |  | peter.franz.rogl@univie.ac.at | Fig. 10 b | DD0.76Fe3.4Ni0.6Sb12 | DD0.76Fe3.4Ni0.6Sb12 | 1) 기존 TEP 데이터간의 온도 차이가 커서 재추출함, 2) 800 K에서의 열전도도 데이터가 없음, 3) ZTmax 기준 8.24% 에러 수준, 4) 열전도도의 측정온도 간격이 커서 오차가 큰 것 같음 |  | 2022-04-18 15:40 | 2022-04-18 15:40 | redigitize | TRUE | FALSE |  | ? |  |  | TRUE | FALSE | TRUE | TRUE | TRUE | TRUE | FALSE | 0 | [12 empty] | P | TEP | P | O | X | X | SKD | SKD | DDFeNiSb | DD0.76Fe3.4Ni0.6Sb12 | Bulk | PC |  |  | HP |  | melting + heating in DD + annealing + hot pressing | ZEM-3(ULVAC), Flashline FL3000 (300 K< T< 800 K) and a Flashline 3000-S2 (200 K< T< 500 K) |  |  | 임혜진 | 2017-03-20
226 | 10.1016/j.intermet.2010.12.001 |  | 2011 | 1.22 | 1.215987 | 1.267709 | 800 | SJP | GRogl | PRogl |  | peter.franz.rogl@univie.ac.at | Fig. 16 | Mm0.68Fe3CoSb12 | Mm0.68Fe3CoSb12 | 1) DD0.65Fe3CoSb12 (논문 ZTmax = 1.2 at 800 K)와 Mm0.68Fe3CoSb12 (논문 ZTmax = 1.22 at 800 K)가 있음, 2) 그런데 Mm0.68Fe3CoSb12는 800 K에서의 열전도도값이 없음, 3) 그래서 두 물질의 TEP를 모두 추출함, 4) DD0.65Fe3CoSb12의 ZTmax기준 7.4%의 에러 수준 (단, 809 K에서의 열전도도값 사용값) Mm0.68Fe3CoSb12의 ZTmax기준 4.3%의 에러 수준 (단, 773 K에서의 열전도도 사용 계산값) | 1) 논문에서 ZTmax가 800K에서 1.22 (Mm0.68Fe3CoSb12) 및 1.2 (DD0.65Fe3CoSb12)임 | 2022-04-19 19:19 | 2022-04-19 19:19 | redigitize | TRUE | FALSE |  | ? |  |  | TRUE | FALSE | TRUE | TRUE | TRUE | TRUE | FALSE | 0 | [12 empty] | P | TEP | P | O | X | X | SKD | SKD | DDFeCoSb | DD0.65Fe3CoSb12 | Bulk | PC |  |  | HP |  | melting + heating in DD + annealing + high energy ball mill + hot pressing | - |  |  | 임혜진 | 2017-03-20
227 | 10.1016/j.actamat.2013.09.039 |  | 2014 | 1.9 | 1.902756 | 1.796897 | 835 | SJP | GRogl | GRogl |  | gerda.rogl@univie.ac.at | Fig. 14d | Sr(A)_HPT_T up | Sr0.09Ba0.11Yb0.05Co4Sb12 with an additional process by HPT and increasing temperature | 1) ZTmax 온도는 835 K인데, 열전도도 측정값은 823 K까지만 있음, 2) ZTmax 기준 5.6%의 에러 수준, 3) 열전도도 및 전기전도도, 제벡계수 사이에 최소 2 K, 최대 10 K 정도 측정온도 차이가 존재함, 4) TEP측정값에서 전기전도도와 제벡계수는 293 K에서 833 K 사이에서 동일 온도에서 측정됨, 5) 열전도도는 423 K에서 823 K 사이에서 측정됨. | ZTmax기준 기존TEP 에러가 9.2% 수준이고, 측정온도가 TEP별로 제각각이라서 TEP를 다시 추출함 | 2022-04-19 20:36 | 2022-04-19 20:36 | redigitize | TRUE | FALSE |  | ? |  |  | TRUE | FALSE | TRUE | TRUE | TRUE | TRUE | FALSE | 0 | [12 empty] | N | TEP | N | O | X | X | SKD | SKD | SrBaYbCoSb | Sr0.09Ba0.11Yb0.05Co4Sb12 | Bulk | PC |  |  | HP |  | melting + mixing + heating + annealing + ball mill + hot pressing | ZEM-3(ULVAC-RIKO), Flashline 3000(ANTER) |  |  | 임혜진 | 2017-03-20
228 | 10.1016/j.actamat.2015.03.008 |  | 2015 | 1.45 | 1.45 | 1.428227 | 850 | SJP | GRogl | GRogl |  | gerda.rogl@univie.ac.at | Fig. 13 | after HPT, T incr. | DD0.59Fe2.7Co1.3Sb11.8Sn0.2 with an additional process by HPT and increasing temperature | 1) 기존 TEP 데이터의 측정온도가 들쭉날쭉 해서 재추출함, 2) ZTmax 기준 1.5%의 에러수준 | 1) 논문에서 ZTmax = 1.45 at 850 K임, 2) 그런데 TEP데이터의 최고온도는 823 K임 | 2022-04-20 15:26 | 2022-04-20 15:26 | redigitize | TRUE | FALSE |  | TRUE |  |  | TRUE | FALSE | TRUE | TRUE | TRUE | TRUE | FALSE | 0 | [12 empty] | P | TEP | P | O | X | X | SKD | SKD | DDFeCoSbSn | DD0.59Fe2.7Co1.3Sb11.8Sn0.2 | Bulk | PC | Melt-Quenching |  | HP |  | melting + quenching + heated + melted + air quenched + ground + ball milling + hot-pressed | ULVAC-ZEM3 (Riko), Flashline-3000(ANTER) |  |  | 박수지 | 2017-03-20
229 | 10.1126/science.272.5266.1325 |  | 1996 | 0.9 | 0.8671141 | 0.8475406 | 800 | SJP | BSales | BSales |  | salesbc@ornl.gov | Fig. 5D | no label | LaFe3CoSb12 | 1) 전기전도도와 제벡계수는 700 K까지만 데이터가 있고, 열전도도와 ZT는 740 K까지만 데이터가 있는데, 논문에서는 800 K에서 ZT = 0.9라고 논의해서 이상함, 2) 논문에서 TEP가 점으로 연결된 선처럼 그려져 있음, | 1) 전기전도도와 제벡계수는 323 K에서 673 K까지는 대략 25 K 간격으로, 700 K까지는 있는 포인트 모두 추출함, 2) 열전도도와 ZT는 323 K부터 740 K까지 대략 25 K 간격으로 추출함 | 2022-04-20 18:14 | 2022-04-20 18:14 | redigitize | TRUE | FALSE |  | ? |  |  | TRUE | FALSE | TRUE | TRUE | TRUE | TRUE | FALSE | 0 | [12 empty] | P | TEP | P | O | X | X | SKD | SKD | LaFeCoSb | LaFe3CoSb12 | Bulk | PC |  |  |  |  | melted + quenched + annealed + ball-milled + hot-pressed | - |  |  | 박수지 | 2017-03-20
230 | 10.1063/1.2920210 |  | 2008 | 1.36 | 1.351471 | 1.366832 | 800 | SJP | XShi | XShi |  | xunshi@umich.edu | FIG. 2 (b) | Ba0.08Yb0.09Co4Sb12 | Ba0.08Yb0.09Co4Sb12 | 1) 기존 TEP 온도구간이 이상해서 다시 추출함, 2) ZTmax 기준 1.1%의 에러수준 |  | 2022-04-20 19:12 | 2022-04-20 19:12 | redigitize | TRUE | TRUE |  | TRUE |  |  | TRUE | TRUE | TRUE | TRUE | TRUE | TRUE | TRUE | 1 | [12 empty] | N | TEP | N | O | X | X | SKD | SKD | BaYbCoSb. | Ba0.08Yb0.09Co4Sb12.12 | Bulk | PC |  |  |  |  | - | - |  |  | 박수지 | 2017-03-20
231 | 10.1021/ja111199y |  | 2011 | 1.7 | 1.64539 | 1.654209 | 850 | SJP | XShi | JYang |  | jihui.yang@gm.com | Fugure 5 (b) | Ba0.08La0.05Yb0.04Co4Sb12 | Ba0.08La0.05Yb0.04Co4Sb12 | 1) ZTmax 기준 0.54%의 에러 수준, 2) 전 온도구간에서 3.8% 이하의 에러 수준, 3) 단, 그래프를 보면 300 K에서 850 K 사이에서 50 K 간격으로 TEP를 측정한 것 같은데, 추출한 온도값이 (-)4.4 K에서 (+)4.1 K 사이에서 오락가락함 |  | 2022-04-20 19:29 | 2022-04-20 19:29 | redigitize | TRUE | TRUE |  | ? |  |  | TRUE | TRUE | TRUE | TRUE | TRUE | TRUE | TRUE | 1 | [12 empty] | N | TEP | N | O | X | X | SKD | SKD | BaLaYbCoSb | Ba0.08La0.05Yb0.04Co4Sb12 | Bulk | PC |  |  |  |  | melted + quenched + annealed +ground + cold pressed + SPS | ZEM-3(ULVAC), FL5000(Anter) |  |  | 박수지 | 2017-03-20
232 | 10.1063/1.1852072 |  | 2005 | 0.65 | 0.6329341 | 0.6307824 | 680 | SJP | CStiewe | CStiewe |  | christian.stiewe@dlr.de | FIG. 7 | #1610 (2.0% Ni, 0.75% Te) | Co0.98Ni0.02Sb2.25Te0.75 | 재추출 결과 ZTmax 기준 논문값 0.65, 그래프 추출값 0.633, 계산 값 0.631임 | 기존 추출 TEP 데이터의 온도값이 오락 가락 해서 다시 추출함 | 2022-04-21 11:59 | 2022-04-21 11:59 | redigitize | TRUE | TRUE |  | ? |  |  | TRUE | TRUE | TRUE | TRUE | TRUE | TRUE | TRUE | 1 | [12 empty] | N | TEP | N | O | X | X | SKD | SKD | CoNiSbTe | Co0.92Ni0.08Sb2.97Te0.03 | Bulk | PC |  |  |  |  | mixtures of metal oxalate + calcination + reduction + chemical alloying | four-point-probe technique, LFA 427(Netzsch) |  |  | 박수지 | 2017-03-20
233 | 10.1021/cm200560s |  | 2011 | 1.1 | 1.109397 | 1.107474 | 800 | SJP | XSu | XTang |  | tangxf@whut.edu.cn | Figure 12 | X = 0.20 | CoSb2.75Ge0.05Te0.2 | ZTmax가 800 K에서 나오는데 기존 TEP 데이터 중 전기전도도와 제벡계수 추출 온도가 300 K 미만이 7개, 300 K 이상이 10개여서 300 K 이상 위주로 재추출함 |  | 2022-04-21 14:30 | 2022-04-21 14:30 | redigitize | TRUE | TRUE |  | TRUE |  |  | TRUE | TRUE | TRUE | TRUE | TRUE | TRUE | TRUE | 1 | [12 empty] | N | TEP | N | O | X | X | SKD | SKD | CoSbGeTe | CoSb2.75Ge0.05Te0.20 | Bulk | PC |  |  |  |  | melted + quenched + annealed + SPS | ZEM-1, LFA 457(NETZSCH) |  |  | 박수지 | 2017-03-20
234 | 10.1023/A:1012473428845 |  | 2001 | 0.8 | 0.8 | 0.8431038 | 750 | SJP | XTang | XTang |  | txf@imr.tohoku.ac.jp | Figure 9 | (0.71, 0.12) | Ce0.12Fe0.71Co3.29Sb12 | 1) 전기전도도 데이터 추출이 안 되어 있어서 하는 김에 전부 다시 추출함, 2) 그런데 TEP로부터 계산한 ZTmax 및 주변 ZT 계산 값이 ZT 그래프의 값보다 더 큼, 3) 일부러 줄여서 논문에 쓸 필요도 없는데 조금 이상함, 4) 700 K에서 그래프 ZT = 0.731 (계산값 0.757), 750 K에서 그래프 ZT = 0.8 (계산값 0.843), 800 K에서 ZT = 0.741 (계산값 0.812)임 |  | 2022-04-21 20:03 | 2022-04-21 20:03 | redigitize | TRUE | TRUE |  | ? |  |  | TRUE | TRUE | TRUE | TRUE | TRUE | TRUE | TRUE | 1 | [12 empty] | P | TEP | P | O | X | X | SKD | SKD | CeFeCoSb | Ce0.12Fe0.71Co3.29Sb12 | Bulk | PC |  |  |  |  | cold-pressed + heated + PAS | four-probe method + TC-7000(Shinkuriko) |  |  | 박수지 | 2017-03-16
235 | 10.1063/1.1888048 |  | 2005 | 1.25 | 1.294913 | 계산불가 | 900 | SJP | XTang | XTang |  | tangxf@mail.whut.edu.cn | FIG. 15 | n-type Ba0.30Ni0.05Co3.95Sb12 | n-type Ba0.30Ni0.05Co3.95Sb12 | 1) 논문에 전체 열전도도가 없고, supplementary도 없음, 2) 기존 추출시 열전도도 데이터가 없음, 3) 일단 격자 열전도도 (kappa_L 로 저장) 포함 전체 TEP 재추출함, 4) 그래프 ZTmax = 1.295인데, 왜 굳이 1.25로 보고 했는지? | 1) 일단 전체 열전도도가 없음, 2) 900 K에서의 격자 열전도도 값이 없음, 3) 800 K 초과하는 전기전도도 값이 없음, 4) supplementary도 없음, 5) 제외해야 함, | 2022-04-21 21:36 | 2022-04-21 21:36 | redigitize | TRUE | FALSE |  | FALSE |  |  | TRUE | FALSE | TRUE | FALSE | TRUE | TRUE | FALSE | 0 | [12 empty] | N | TEP | N | O | X | X | SKD | SKD | BaNiCoSb | Ba0.30Ni0.05Co3.95Sb12 | Bulk | PC |  |  |  |  | solid-state reaction + SPS | standard four-probe method, TC-7000(Shinkuriko) |  |  | 박수지 | 2017-03-16
236 | 10.1007/s11664-014-3016-6 |  | 2014 | 1.12 | 1.121017 | 1.121769 | 800 | SJP | CXu | PZhai |  | pczhai@whut.edu.cn | Fig. 7 | Co3.9Ni0.1Sb11.5Te0.4Se0.1 | Co3.9Ni0.1Sb11.5Te0.4Se0.1 | ZT 기준 전 온도 영역에서 최대오차가 0.82% 수준 | 기존 추출 TEP에서 ZTmax 온도가 800 K가 아니라 775 K여서 재추출함 | 2022-04-22 17:57 | 2022-04-22 17:57 | redigitize | TRUE | TRUE |  | TRUE |  |  | TRUE | TRUE | TRUE | TRUE | TRUE | TRUE | TRUE | 1 | [12 empty] | N | TEP | N | O | X | X | SKD | SKD | CoNiSbTeSe | Co3.9Ni0.1Sb11.3Te0.6Se0.1 | Bulk | PC |  |  |  |  | heated + ground + SPS | ZEM-3(Ulvac), LFA 457(Netzsch) |  |  | 박수지 | 2017-03-16
237 | 10.1016/j.jallcom.2007.12.065 |  | 2009 | 0.32 | 0.32 | 0.319845 | 723 | SJP | KYang | HHng |  | ashhhng@ntu.edu.sg | Fig. 8 | Ce0.3Yb0.2Fe1.5Co2.5Sb12 | Ce0.3Yb0.2Fe1.5Co2.5Sb12 | 1) ZTmax 기준 0.05% 오차 수준, 2) ZT 기준 전 온도 영역에서 최대오차가 1.57% 수준 | 기존 TEP의 추출온도 변화가 심해서 재추출함 | 2022-04-22 19:18 | 2022-04-22 19:18 | redigitize | TRUE | TRUE |  | TRUE |  |  | TRUE | TRUE | TRUE | TRUE | TRUE | TRUE | TRUE | 1 | [12 empty] | P | TEP | P | O | X | X | SKD | SKD | CeYbFeCoSb | Ce0.3Yb0.2Fe1.5Co2.5Sb12 | Bulk | PC |  |  |  |  | annealing + heated + quenched + annealed + hot-pressed | LFA-427(Netzsch) |  |  | 박수지 | 2017-03-16
238 | 10.1016/j.jallcom.2007.02.111 |  | 2008 | 0.6 | 0.6008593 | 0.7670899 | 800 | SJP | XZhang | XZhang |  | zhxin@bjut.edu.cn | Fig. 6 | Ni0.1Co3.8Sb12 | Ni0.1Co3.8Sb12 | 1) ZT 그래프에 legend가 없어서 Fig. 5의 legend를 참조, 2) ZT 기준 최소오차 27.7%, 최대오차 80% 수준, 3) 데이터가 이상하기 때문에 제외하거나 ZT를 잘못 계산했다고 생각해야 할 듯함 | 기존 TEP 데이터가 이상해서 재추출함 | 2022-04-22 19:54 | 2022-04-22 19:54 | redigitize | TRUE | TRUE |  | FALSE |  |  | TRUE | TRUE | TRUE | FALSE | TRUE | TRUE | FALSE | 0 | [12 empty] | N | TEP | N | O | X | X | SKD | SKD | NiCoSb | Ni0.2Co3.8Sb12 | Bulk | PC |  |  |  |  | milling + dried + SPS | ZEM-2(ULVAC-RIKO), TC-7000(ULVAC-RIKO) |  |  | 박수지 | 2017-03-16
239 | 10.1016/j.actamat.2011.10.059 |  | 2012 | 1.3 | 1.318703 | 1.303063 | 700 | SJP | JZhang | BXu |  | bxu@ysu.edu.cn | Fig. 5 | Li0.36Co4Sb12 | Li0.36Co4Sb12 | 1) ZTmax 기준 0.9%의 오차 수준, 전체 온도구간에서 ZT 기준 최대오차 3.4% 수준 | 1) 기존 ZT 데이터가 이상해서 재추출함 | 2022-04-25 19:38 | 2022-04-25 19:38 | redigitize | TRUE | TRUE |  | TRUE |  |  | TRUE | TRUE | TRUE | TRUE | TRUE | TRUE | TRUE | 1 | [12 empty] | N | TEP | N | O | X | X | SKD | SKD | LiCoSb | Li0.36Co4Sb12 | Bulk | PC |  |  |  |  | (cold press + high pressure synthesis + ground)x2 + ground + washed + SPS | ZEM-3 (Ulvac-Riko), TC-7000H (Ulvac-Riko) |  |  | 박수지 | 2017-03-16
240 | 10.1143/JJAP.47.7470 |  | 2008 | 1.05 | 1.04426 | 계산불가 | 850 | SJP | XZhao | LChen |  | cld@mail.sic.ac.cn | Fig. 5 | y=0.34, x=0.10 | Sr0.34Co4Sb11.9Ge0.1 | 논문에 열전도도-온도 데이터가 없음 |  | 2022-04-25 19:47 | 2022-04-25 19:47 | redigitize | FALSE | FALSE |  | ??? |  |  | FALSE | FALSE | TRUE | TRUE | TRUE | TRUE | FALSE | 0 | [12 empty] | N | TEP | N | O | X | X | SKD | SKD | SrCoSbGe | Sr0.34Co4Sb11.9Ge0.1 | Bulk | PC |  |  |  |  | heated + quenching + annealed + ground + SPS | four-probe method, LFA 427(Netzsch) |  |  | 박수지 | 2017-03-16
241 | 10.1021/ja8089334 |  | 2009 | 1.34 | 1.339058 | 1.327055 | 850 | SJP | WZhao | QZhang |  | zhangqj@whut.edu.cn | Figure 4 (d) | 0.14 0.23 | Ba0.14In0.23Co4Sb12 | ZTmax 기준 0.9%의 오차 수준 | 1) 기존 ZT 데이터가 이상해서 재추출함 | 2022-04-25 20:51 | 2022-04-25 20:51 | redigitize | TRUE | TRUE |  | TRUE |  |  | TRUE | TRUE | TRUE | TRUE | TRUE | TRUE | TRUE | 1 | [12 empty] | N | TEP | N | O | X | X | SKD | SKD | BaInCoSb | Ba0.14In0.23Co4Sb11.84 | Bulk | PC |  |  |  |  | heated + quenching + annealed + ground + SPS | ZEM-1(Sinkuriko), LFA 427(Netzsch) |  |  | 박수지 | 2017-03-15
242 | 10.1016/j.intermet.2012.08.005 |  | 2013 | 0.99 | 0.9876999 | 0.9813338 | 700 | SJP | LZhou | XShi |  | xshi@mail.sic.ac.cn | Fig. 6 | x=0.25, y=0.60 | Yb0.25La0.6Fe2.7Co1.3Sb12 | 1) ZTmax 기준 0.65%의 오차 수준, 2) 전체 온도구간에서 ZT 기준 최대오차 0.85% 수준 | 1) ZTmax가 약간 낮은 것 같아서 일단 재추출함 | 2022-04-26 12:41 | 2022-04-26 12:41 | redigitize | TRUE | TRUE |  | TRUE |  |  | TRUE | TRUE | TRUE | TRUE | TRUE | TRUE | TRUE | 1 | [12 empty] | P | TEP | P | O | X | X | SKD | SKD | YbLaFeCoSb | Yb0.25La0.60Fe2.7Co1.3Sb12 | Bulk | PC |  |  |  |  | heated + quenched + annealed + SPS | ZEM-3(ULVAC), LFA 427(Netzsch) |  |  | 박수지 | 2017-03-15
243 | 10.1016/j.spmi.2016.09.034 |  | 2017 | 2.73 | 2.7318 | 계산불가 | 474 | SJP | AAdam | AAdam |  | adam_phy@yahoo.com | Fig. 19 | D | Bi2(Te0.6Se0.4)3 | 1) 논문에 전자 열전도도 데이터만 있고, 전체 열전도도 데이터가 없음, 2) 기존 전기전도도, 제벡계수, ZT로 ZTmax에 해당하는 열전도도 계산결과 약 43 W/m K 이어야 함, 3) 기존 TEP 데이터 중 일부가 이상하지만, 전체 열전도도 데이터가 없어서 재추출 하지 않음 |  | 2022-04-26 15:39 | 2022-04-26 15:39 | redigitize | TRUE | FALSE |  | FALSE?? |  |  | TRUE | FALSE | TRUE | TRUE | TRUE | TRUE | FALSE | 0 | [12 empty] | N | TEP | N | O | X | X | Chalcogenide | Bi2Te3 | BiTeSe | Bi2Se1.2Te1.8 | Bulk | PC |  |  |  |  | bulk: melted + shaken, thin film: vacuum thermal evaporation technique | - |  |  | 박수지 | 2017-03-29
244 | 10.1063/1.4965865 |  | 2016 | 1.12 | 1.195192 | 1.190973 | 650 | SJP | ABali | RMallik |  | rcmallik@physics.iisc.ernet.in | FIG. 15 | PIN-3 | Pb0.998In0.003Te | ZTmax 기준 0.4%의 오차수준, 전체 온도영역에서 ZT의 최대오차가 3.6% 수준 | 이 샘플에 대한 ZTmax는 그래프에서 ~1.2 (at 670K) 정도인데, 논문의 초록에서는 773 K에서 1.12이고, 본문에서는 650 K에서 1 이상이라고 기술함 | 2022-04-26 18:38 | 2022-04-26 18:38 | redigitize | TRUE | TRUE |  | ?? |  |  | TRUE | TRUE | TRUE | TRUE | TRUE | TRUE | TRUE | 1 | [12 empty] | N | TEP | N | O | X | X | Chalcogenide | PbTe | PbTeIn | Pb0.998Te1.000In0.003 | Bulk | PC |  |  | HP |  | heated + quenching + annealed + quenching + grinding + hot pressing | - |  |  | 박수지 | 2017-03-29
245 | 10.1038/ncomms13828 |  | 2017 |  | 1.66678 | 1.61809 | 902 | SJP | ZChen | YPei |  | yanzhong@tongji.edu.cn | Figure 1d | 0.05:Ag | Pb0.95Sb0.03Se | 1) 논문에 ZTmax 값에 대한 언급이 없음, 2) TEP간 측정온도 차이가 커서 오차 크기를 판단하기 어려움, 3) ZTmax at 900 K 기준 2.4%의 오차 수준 | 1) total thermal conductivity 반영하여 ZT 값을 계산함 | 2022-05-03 15:35 | 2022-05-03 15:35 | redigitize | TRUE | TRUE | ?? | ?? |  |  | TRUE | TRUE | TRUE | TRUE | TRUE | TRUE | TRUE | 1 | [12 empty] | N | TEP | N | O | X | X | Chalcogenide | PbSe | PbSbSeAg | Pb0.95Sb0.033Se Ag | Bulk | PC |  |  | HP |  | melting + quenching + annealing + ground + hot pressing | LFA-457(Netzsch) |  |  | 박수지 | 2017-03-29
246 | 10.1016/j.scriptamat.2016.05.016 |  | 2016 | 1.5 | 1.464372 | 1.452914 | 723 | SJP | GDing | JSi |  | sjx@zjnu.cn | Fig. 4 (c) | x=0.02 | PbTeCd0.02 | 1) 논문의 ZTmax 값이 1.5 at 773 K인데, ZT 그래프에서 ZTmax는 723 K에서 존재함, 논문에서 잘못 언급한 듯함 | 1) ZTmax 기준 6.6%의 오차 수준이어서 재추출함 | 2022-05-03 17:43 | 2022-05-03 17:43 | redigitize | TRUE | TRUE |  | TRUE |  |  | TRUE | TRUE | TRUE | TRUE | TRUE | TRUE | TRUE | 1 | [12 empty] | N | TEP | N | O | X | X | Chalcogenide | PbTe | PbTeCd | PbTeCd0.02 | Bulk | PC | Melt-Spinning |  | HP |  | Melt spinning + rapid induction hot pressing | LFA-427(Netzsch) |  |  | 박수지 | 2017-03-30
247 | 10.1016/j.jallcom.2016.08.033 |  | 2016 | 1.3 | 1.286364 | 1.185926 | 348.15 | SJP | SJo | JSon |  | jsson@unist.ac.kr | Fig. 7 (f) | BST:Te | Bi0.4Sb1.6Te2.0 with Te^(2-)_(n) | 1) TEP 데이터를 전부 재추출 하였으나 그래프 ZT와 계산 ZT의 오차가 7.8%에서 12.3%임, 2) 각 TEP 그래프에서 에러바가 있는데, 어떤 값을 썼는지에 따라 ZT값의 차이가 있을지도 모르겠다는 생각이 들었음 | 그래프 ZT와 계산 ZT 사이의 오차가 커서 재추출함 | 2022-05-03 19:27 | 2022-05-03 19:27 | redigitize | TRUE | TRUE |  | ??? |  |  | TRUE | TRUE | TRUE | TRUE | TRUE | TRUE | TRUE | 1 | [12 empty] | P | TEP | P | O | X | X | Chalcogenide | Bi2Te3 | BiSbTe | Bi0.4Sb1.6Te3.0 + (Te n)2- | Bulk, Film | PC |  |  | SPS |  | Ball-milling + added (Te n)2- polyanion solution +drop-cast + dried + annealing + SPS | ZEM-3(Ulvac-Riko), LFA 447(Netzsch) |  |  | 박수지 | 2017-04-04
248 | 10.3938/jkps.69.1314 |  | 2016 | 0.875 | 0.8725895 | 0.8752305 | 373 | SJP | SJoo | SJoo |  | sj_joo@keri.re.kr | Fig. 11 | 1.5 vol.% | Bi2Te2.7Se0.3-1.5 vol% MgO nanocomposite sample | ZTmax 기준 0.3%의 오차 수준 | 그래프 ZT와 계산 ZT 사이의 오차가 커서 재추출함 | 2022-05-03 20:20 | 2022-05-03 20:20 | redigitize | TRUE | TRUE |  | TRUE |  |  | TRUE | TRUE | TRUE | TRUE | TRUE | TRUE | TRUE | 1 | [12 empty] | N | TEP | N | O | X | X | Chalcogenide | Bi2Te3 | BiTeSeMgO | Bi2Te2.7Se0.3 1.5vol%MgO | Bulk | PC |  |  | PAS |  | heated + quenched + added MgO + crushed + PAS | ZEM-3 system (Ulvac-Riko, Inc.), LFA-447(Netzsch,Inc.) |  |  | 박수지 | 2017-04-04
249 | 10.1063/1.4941757 |  | 2016 | 1.6 | 1.578566 | 1.569517 | 488 | SJP | YLi | XQin |  | xyqin@issp.ac.cn | FIG. 4 (d) | 0.3vol.% | 0.3vol.%(Cu2Se)/Bi0.4Sb1.6Te3 | 전 온도구간에서 ZT값 기준 0.6% 미만의 에러 수준 | 기존 그래프 ZT값이 조금 이상한 것 같아서 재추출 함 | 2022-05-03 12:18 | 2022-05-03 12:18 | redigitize | TRUE | TRUE |  | TRUE |  |  | TRUE | TRUE | TRUE | TRUE | TRUE | TRUE | TRUE | 1 | [12 empty] | P | TEP | P | O | X | X | Chalcogenide | Bi2Te3 | BiSbTeCuSe | Bi0.4Sb1.6Te3 0.3vol%Cu2Se | Bulk | PC |  |  |  |  | - | - |  |  | 박수지 | 2017-04-05
250 | 10.1039/c6ra24107g |  | 2016 | 1.37 | 1.374136 | 1.373407 | 496 | SJP | YLi | XQin |  | xyqin@issp.ac.cn | Fig. 6 (c) | 0.2 vol.% | 0.2vol.%(Cu2O)/Bi0.4Sb1.6Te3 | 전 온도구간에서 ZT값 기준 1.1% 미만의 에러 수준 | 온도 오차가 상대적으로 커서 TEP 데이터를 재주출 함 | 2022-05-03 19:27 | 2022-05-03 19:27 | redigitize | TRUE | TRUE |  | TRUE |  |  | TRUE | TRUE | TRUE | TRUE | TRUE | TRUE | TRUE | 1 | [12 empty] | P | TEP | P | O | X | X | Chalcogenide | Bi2Te3 | BiSbTeCuO | Bi0.4Sb1.6Te3 0.2vol%CuO | Bulk | PC |  |  | HP |  | heated + grinded + mixed(CuO, Bi0.4Sb1.6Te3) + ball mill + hot-pressing | ZEM-3(ULVAC), LFA-457(Netzsch) |  |  | 박수지 | 2017-04-05
251 | 10.1039/c2jm31919e |  | 2012 | 1.3 | 1.308382 | 1.311995 | 760 | SJP | WLiu | XTang |  | tangxf@whut.edu.cn | Fig. 9 | y=0.015, Ref. [14] | Mg2.16(Si0.4Sn0.6)0.985Sb0.015 | 전 온도구간에서 ZT값 기준 1.6% 미만의 에러 수준 | 1) 초록, 본론, 결론에서 ZTmax일 때의 온도 표기가 잘못되어 있음 | 2022-05-10 14:10 | 2022-05-10 14:10 | redigitize | TRUE | TRUE |  | TRUE |  |  | TRUE | TRUE | TRUE | TRUE | TRUE | TRUE | TRUE | 1 | [12 empty] | N | TEP | N | O | X | X | Silicide | Mg2Si | MgSiSnSb | Mg2.16(Si0.4Sn0.6)0.975Sb0.025 | Bulk | PC |  |  | SPS |  | (hand milling + cold pressing)x2 + SPS | ZEM-1(Ulvac Sinku-Riko), LFA457(Netzsch) |  |  | 임혜진 | 2017-03-30
252 | 10.1016/j.actamat.2016.11.049 |  | 2017 | 1 | 0.9834532 | 0.9843888 | 873 | SJP | YZhou | YPei |  | peiyanling@buaa.edu.cn | Fig. 5 | CuSn7InTe9 | CuSn7InTe9 | 전 온도구간에서 ZT값 기준 0.42% 미만의 에러 수준 | 온도 오차가 상대적으로 커서 TEP 데이터를 재주출 함 | 2022-05-10 16:08 | 2022-05-10 16:08 | redigitize | TRUE | TRUE |  | TRUE |  |  | TRUE | TRUE | TRUE | TRUE | TRUE | TRUE | TRUE | 1 | [12 empty] | P | TEP | P | O | X | X | Chalcogenide | SnTe | CuSnInTe | CuSn7InTe9 | Bulk | PC |  |  | SPS |  | heating + crushing + SPS | ZEM-3(Ulvac Riko), LFA-457(Netzsch) |  |  | 임혜진 | 2017-03-30
253 | 10.1039/C6TA09189J |  | 2016 | 1.1 | 1.1149 | 1.11671 | 623 | BR | CZhou | ZShi |  | zhongqishi@mail.xjtu.edu.cn | Figure 5 (d) | PbTe0.66Se0.33 NWs | PbTe0.66Se0.33 nanowires | 1) TEP 간 측정온도 차이가 있어서 정밀하지 않지만, 대략 전 온도구간에서 ZT값 기준 1.8% 미만의 에러 수준 | 초록에는 643 K에서 ZTmax = 1.1 이라고 되어 있으나 ZT 데이터에는 623 K에서 ZTmax = ~1.1임 | 2023-03-31 00:25 | 2022-05-13 22:39 | redigitize | TRUE | TRUE |  | TRUE |  |  | TRUE | TRUE | TRUE | TRUE | TRUE | TRUE | TRUE | 1 | [12 empty] | N | TEP | N | O | X | X | Chalcogenide | PbTe | PbTeSe | PbTe0.66Se0.33 | Bulk | PC |  |  | SPS |  | solvothermal method + SPS | LSR-3(Linesis), LFA457(NETZSCH) |  |  | 임혜진 | 2017-03-30
254 | 10.1038/ncomms13901 |  | 2017 | 1.65 | 1.651816 | 1.650558 | 725 | SJP | JZhang | BIversen |  | bo@chem.au.dk | Figure 1 a | x=0.04 | Mg3Sb1.48Bi0.48Te0.04 | 전 온도구간에서 ZT값 기준 0.26% 미만의 에러 수준 |  | 2022-05-13 22:19 | 2022-05-13 22:19 | redigitize | TRUE | TRUE |  | TRUE |  |  | TRUE | TRUE | TRUE | TRUE | TRUE | TRUE | TRUE | 1 | [12 empty] | N | TEP | N | O | X | X | Zintl | Mg3Sb2 | MgSbBiTe | Mg3Sb1.48Bi0.48Te0.04 | Bulk | PC |  |  | SPS |  | melting + SPS | ZEM-3(ULVAC), LFA457(Netzsch) |  |  | 임혜진 | 2017-03-30
255 | 10.1002/adma.201605140 |  | 2017 |  | 1.015744 | 1.015698 | 562.9336 | SJP | BXu | JBahk |  | bahkjg@uc.edu | Figure 4 e | 0.010Pb | Bi0.7Sb1.3Te3 with 1% Pb nanocomposite | 전 온도구간에서 ZT값 기준 0.16% 미만의 에러 수준 | 논문에 ZTmax 값 및 온도 표기가 없고, 1.02보다 크다는 언급만 있음 | 2022-05-13 21:41 | 2022-05-13 21:41 | redigitize | TRUE | TRUE |  | TRUE |  |  | TRUE | TRUE | TRUE | TRUE | TRUE | TRUE | TRUE | 1 | [12 empty] | P | TEP | P | O | X | X | Chalcogenide | Bi2Te3 | BiSbTe Pb | Bi0.7Sb1.3Te3 + 0.01at%Pb | Bulk | PC |  |  | SPS |  | three-step solution-phase synthesis + SPS | laser flash method |  |  | 임혜진 | 2017-03-30
256 | 10.1007/s11664-016-4953-z |  | 2016 | 0.87 | 0.8675119 | 0.867314 | 500 | SJP | DXie | JXu |  | xujingtao@nimte.ac.cn | Fig. 5 | x=1 | Bi0.48Sb1.52Te3 with 1 wt.% Cu | 전 온도구간에서 ZT값 기준 0.33% 미만의 에러 수준 |  | 2022-05-13 21:15 | 2022-05-13 21:15 | redigitize | TRUE | TRUE |  | TRUE |  |  | TRUE | TRUE | TRUE | TRUE | TRUE | TRUE | TRUE | 1 | [12 empty] | P | TEP | P | O | X | X | Chalcogenide | Bi2Te3 | BiSbTe Cu | Bi0.48Sb1.52Te3 1wt%Cu | Bulk | PC |  |  | SPS |  | heating + ground + SPS | ZEM-3(ULVAC), LFA-457(NETZSCH) |  |  | 임혜진 | 2017-03-23
257 | 10.1039/c6ee02674e |  | 2016 | 1 | 0.9929825 | 0.9827465 | 800 | SJP | SWang | JYang |  | jihuiy@uw.edu | Figure 7 (a) | x=1.0, y=0.02 | BiSbTe3 with 2 at.% I | 1) 그림 해상도가 낮음, 2) 전 온도구간에서 ZT값 기준 1.1% 미만의 에러 수준 |  | 2022-05-13 20:25 | 2022-05-13 20:25 | redigitize | TRUE | TRUE |  | TRUE |  |  | TRUE | TRUE | TRUE | TRUE | TRUE | TRUE | TRUE | 1 | [12 empty] | N | TEP | N | O | X | X | Chalcogenide | Bi2Te3 | BiSbSe I | BiSbSe2.94I0.06 | Bulk | PC |  |  | SPS |  | heating + annealing + SPS | ZEM-3(Ulvac Riko), LFA-457(Netzsch) |  |  | 임혜진 | 2017-03-23
258 | 10.1016/j.jallcom.2017.02.181 |  | 2017 |  | 1.014229 | 1.014209 | 323.15 | SJP | SSeo | MOh |  | mwoh@hanbat.ac.kr | Figure 4 (g) | H2-annealed at 400 oC | Bi0.5Sb1.5Te3 with H2 annealing at 400 oC | 전 온도구간에서 ZT값 기준 0.16% 미만의 에러 수준 | 1) 논문에 ZTmax 값에 대한 언급이 없고, 단순히 1보다 크다는 언급만 있음, 2) ZTmax의 절대온도 수정 | 2022-05-13 19:24 | 2022-05-13 19:24 | redigitize | TRUE | TRUE |  | TRUE |  |  | TRUE | TRUE | TRUE | TRUE | TRUE | TRUE | TRUE | 1 | [12 empty] | P | TEP | P | O | X | X | Chalcogenide | Bi2Te3 | BiSbTe | Bi0.5Sb1.5Te3 | Bulk | PC |  |  | SPS |  | ball milling + SPS | ZEM-3(ULVAC), LFA-447(Netzsch) |  |  | 임혜진 | 2017-03-23
259 | 10.1021/jacs.6b09568 |  | 2016 | 1.3 | 1.280605 | 1.286264 | 873 | SJP | YPei | LZhao |  | zhaolidong@buaa.edu.cn | Figure 6 (d) | 6.4E19 | 3% BiCl3-doped K2Bi8Se13 | 전 온도구간에서 ZT값 기준 0.45% 미만의 에러 수준 |  | 2022-05-13 18:45 | 2022-05-13 18:45 | redigitize | TRUE | TRUE |  | TRUE |  |  | TRUE | TRUE | TRUE | TRUE | TRUE | TRUE | TRUE | 1 | [12 empty] | N | TEP | N | O | X | X | Chalcogenide | KBiSe | KBiSe | K2Bi8Se13 | - | - |  |  |  |  | - | - |  |  | 임혜진 | 2017-03-23
260 | 10.1021/jacs.6b09222 |  | 2016 | 1.14 | 1.134084 | 1.129876 | 350 | SJP | KPark | IChung |  | inchung@snu.ac.kr | Figure 8 f | bulk KBT | bulk K0.06Bi2Te3.18 | 전 온도구간에서 ZT값 기준 0.95% 미만의 에러 수준 | 1) 기존 논문 ZT 및 온도 값이 잘못 입력되어서 수정함 | 2022-05-13 16:53 | 2022-05-13 16:53 | redigitize | TRUE | TRUE |  | TRUE |  |  | TRUE | TRUE | TRUE | TRUE | TRUE | TRUE | TRUE | 1 | [12 empty] | N | TEP | N | O | X | X | Chalcogenide | Bi2Te3 | BiTe K | K0.06Bi2Te3.18 | Bulk | PC |  |  | SPS |  | Synthesis of Bi2Te3 nanotubes and Bulk powder + SPS | ZEM-3(ULVAC-RIKO), LFA457(Netzsch) |  |  | 임혜진 | 2017-03-23
261 | 10.3938/jkps.69.811 |  | 2016 | 0.75 | 0.7512563 | 0.7520249 | 300 | SJP | SMoon | KLee |  | khlee2014@kangwon.ac.kr | Fig. 3 (b) | CBTS45 | Cu0.008Bi2Te2.7Se0.3 sintered under 45 MPa | 전 온도구간에서 ZT값 기준 0.11% 미만의 에러 수준 |  | 2022-05-13 15:35 | 2022-05-13 15:35 | redigitize | TRUE | TRUE |  | TRUE |  |  | TRUE | TRUE | TRUE | TRUE | TRUE | TRUE | TRUE | 1 | [12 empty] | N | TEP | N | O | X | X | Chalcogenide | Bi2Te3 | BiTeSe Cu | Cu0.008Bi2Te2.7Se0.3 | Bulk | PC |  |  | SPS |  | heating + high energy ball mill + SPS | ZEM-3(ULVAC), TC-9000(ULVAC) | 0.156 | perpendicular to the press direction | 임혜진 | 2017-03-23
262 | 10.1016/j.physb.2005.03.022 |  | 2005 |  | 0.9297244 | 0.9257444 | 623.15 | SJP | YGelbstein | MDariel |  | dariel@bgumail.bgu.ac.il | Fig. 9 | 9.104e-3mol%PbI2 | 9.104 x 10^(-3) mol% PbI2-doped n-ytpe PbTe | 전 온도구간에서 ZT값 기준 0.71% 미만의 에러 수준 | 1) 논문에 ZT 데이터가 아니라 Z 데이터만 보고되어 있고, 단위가 [10^3/K]라서 환산하여 ZT 값을 구했음, 2) ZTmax에 대한 언급이 없음 | 2022-05-13 12:29 | 2022-05-13 12:29 | redigitize | TRUE | TRUE |  | TRUE |  |  | TRUE | TRUE | TRUE | TRUE | TRUE | TRUE | TRUE | 1 | [12 empty] | P | TEP | P | O | X | X | Chalcogenide | PbTe | PbTe In | PbTe + In0.1at% | Bulk | PC |  |  |  |  | heating + sintering | the ‘‘four-probe’’ method |  |  | 임혜진 | 2017-03-20
263 | 10.1007/s11664-009-1037-3 |  | 2010 | 1.1 | 1.086838 |  | 773 | SJP | TZhu | TZhu |  | zhutj@zju.edu.cn | Fig. 8 | x = 0.0075 | Mg2Si0.3925Sn0.6Sb0.0075 | 1) 논문에 전기전도도, 제벡계수 데이터가 없음, 2) supplement도 없음, 3) 그래서 TEP로부터 ZT를 계산할 수 없음 | 1) ZTmax 온도가 잘못 되어서 수정함, 2) ZT와 열전도도만 재추출함 | 2022-05-13 11:03 | 2022-05-13 11:03 | redigitize | TRUE | FALSE |  | ??? |  |  | TRUE | FALSE | TRUE | TRUE | TRUE | TRUE | FALSE | 0 | [13 empty] | K, ZT |  | O | X | X | Silicide | Mg2Si | MgSiSn | Mg2Si0.3925Sn0.6Sb0.0075 | Bulk | PC |  |  | HP |  | melting + ball mill + hot pressing | measured on a computer-aided apparatus using a direct current (dc) four-probe method, LFA457(Netzsch) |  |  | 임혜진 | 2017-03-20
264 | 10.1109/ICT.2007.4569410 |  | 2007 | 1.3 | 1.310458 | 1.297463 | 298.15 | SJP | TZhu | TZhu |  | zhutj@zju.edu.cn | Figure 2 (d) | Nanosized | bulk nanostructured (Bi,Sb)2Te3 ternary compound | 전 온도구간에서 ZT값 기준 1.66% 미만의 에러 수준 | 1) 논문에서 ZTmax의 온도는 room temperature로 표현되어 있음 | 2022-05-13 10:51 | 2022-05-13 10:51 | redigitize | TRUE | TRUE |  | TRUE |  |  | TRUE | TRUE | TRUE | TRUE | TRUE | TRUE | TRUE | 1 | [12 empty] | N | TEP | N | O | X | X | Chalcogenide | Bi2Te3 | BiSbTe GeTe | BiSbTe + GeTe(nano) | Bulk | PC |  |  |  |  | (Bi,Sb)2Te3(by hydrothermal synthesis) + heating in GeTe | measured on a computer assisted device, LFA457(Netsch) |  |  | 임혜진 | 2017-03-20
265 | 10.1109/ICT.1997.667089 |  | 1997 |  | 0.7162442 | 0.7245334 | 573.15 | SJP | JChoi | TOh |  | ohts@wow.hongik.ac.kr | Fig. 4 (d) | x = 0.15 | (Pb0.9Ge0.1) hot-pressed at 650 oC | 그림이 정밀하지 않아서 30oC, 50oC에서의 ZT의 오차가 각각 9.7%, 4.4%이지만, 나머지 온도 구간에서는 ZT의 오차수준이 1.57% 미만임 | 1) 논문에서 Z 데이터만 보고되어 있는데, 기존 데이터는 ZT로 환산하지 않은 듯? 2) 기존 max Z의 온도가 잘못되어 수정함, 3) 논문에는 ZTmax에 대한 언급이 없음 | 2022-05-12 21:22 | 2022-05-12 21:22 | redigitize | TRUE | TRUE |  | TRUE |  |  | TRUE | TRUE | TRUE | TRUE | TRUE | TRUE | TRUE | 1 | [12 empty] | N | TEP | N | O | X | X | Chalcogenide | GeTe | PbGeTe Bi | 0.3wt%Bi + Pb0.9Ge0.1Te | Bulk | PC |  |  | HP |  | melting + ground + hot pressing | - |  |  | 임혜진 | 2017-02-24
266 | 10.1109/ICT.1997.667089 |  | 1997 |  | 0.5916925 | 0.586396 | 373.15 | SJP | JChoi | TOh |  | ohts@wow.hongik.ac.kr | Fig. 4 (d) | x = 0.15 | (Pb0.85Ge0.15) hot-pressed at 750 oC | 전 온도구간에서 ZT값 기준 1.36% 미만의 에러 수준 | 1) 논문에서 Z 데이터만 보고되어 있는데, 기존 데이터는 ZT로 환산하지 않은 듯? 2) 기존 max Z의 온도가 잘못되어 수정함, 3) 논문에는 ZTmax에 대한 언급이 없음 | 2022-05-12 20:18 | 2022-05-12 20:18 | redigitize | TRUE | TRUE |  | TRUE |  |  | TRUE | TRUE | TRUE | TRUE | TRUE | TRUE | TRUE | 1 | [12 empty] | N | TEP | N | O | X | X | Chalcogenide | GeTe | PbGeTe Bi | 0.3wt%Bi + Pb0.85Ge0.15Te | Bulk | PC |  |  | HP |  | melting + ground + hot pressing | - |  |  | 임혜진 | 2017-02-24
267 | 10.1016/S0925-8388(02)01114-3 |  | 2003 | 0.86 | 0.8601399 | 0.8592261 | 590 | SJP | SYamanaka | KKurosaki |  | kurosaki@nucl.eng.osaka-u.ac.jp | Fig. 6 | hot-pressed Tl9BiTe6 | hot-pressed Tl9BiTe6 | 전 온도구간에서 ZT값 기준 1.06% 미만의 에러 수준 |  | 2022-05-12 18:59 | 2022-05-12 18:59 | redigitize | TRUE | TRUE |  | TRUE |  |  | TRUE | TRUE | TRUE | TRUE | TRUE | TRUE | TRUE | 1 | [12 empty] | P | TEP | P | O | X | X | Chalcogenide | Tl9BiTe6 | TlBiTe | Tl9BiTe6 | Bulk | PC |  |  | HP |  | melting + hot pressing | ZEM-1(ULVAC), TC-7000(ULVAC) |  |  | 임혜진 | 2017-02-24
268 | 10.1088/0957-4484/19/24/245707 |  | 2008 | 1.53 | 1.530923 | 1.560796 | 720 | SJP | SYang | TZhu |  | zhutj@zju.edu.cn | Figure 3 (a) | TAGS-75 | (GeTe)75(AgSbTe2)25 | ZTmax 기준 -1.95%의 에러 수준 |  | 2022-05-11 21:04 | 2022-05-11 21:04 | redigitize | TRUE | TRUE |  | TRUE |  |  | TRUE | TRUE | TRUE | TRUE | TRUE | TRUE | TRUE | 1 | [12 empty] | P | TEP | P | O | X | X | Chalcogenide | GeTe | GeTeAgSbTe | (GeTe)75(AgSbTe2)25 | Bulk | PC |  |  | HP |  | melting + hot pressing | ZEM-2(Ulvac), LFA457(Netzsch) |  |  | 임혜진 | 2017-02-24
269 | 10.1007/s11664-009-0993-y |  | 2010 | 1.51 | 1.50098 | 1.493208 | 730 | SJP | SYang | XZhao |  | zhaoxb@zju.edu.cn | Fig. 3 | y=1.2 | (GeTe)80(Ag1.2Sb0.8Te1.8)20 | 1) TEP 데이터에 따라 측정온도가 달라서 정확하지는 않지만, ZTmax 기준 0.46%의 에러 수준 |  | 2022-05-11 20:29 | 2022-05-11 20:29 | redigitize | TRUE | TRUE |  | TRUE |  |  | TRUE | TRUE | TRUE | TRUE | TRUE | TRUE | TRUE | 1 | [12 empty] | P | TEP | P | O | X | X | Chalcogenide | GeTe | GeTeAgSbTe | (GeTe)80(Ag1.2Sb0.8Te1.8)20 | Bulk | PC |  |  | HP |  | melting + hot pressing | direct-current (DC) four-probe method, LFA457(Netzsch) |  |  | 임혜진 | 2017-02-24
270 | 10.1007/s11664-009-0779-2 |  | 2009 | 0.3 | 0.3001847 | 0.3099309 | 310 | SJP | SZhang | XZhao |  | zhaoxb@zju.edu.cn | Fig. 7 | Ar | (AgSbTe2)15(GeTe)85 ball-milled at Ar atmosphere | ZTmax 기준 3.2%의 에러 수준 |  | 2022-05-11 18:53 | 2022-05-11 18:53 | redigitize | TRUE | TRUE |  | TRUE |  |  | TRUE | TRUE | TRUE | TRUE | TRUE | TRUE | TRUE | 1 | [12 empty] | P | TEP | P | O | X | X | Chalcogenide | GeTe | GeTeAgSbTe | (GeTe)85(AgSbTe2)15 | Bulk | PC |  |  | SPS |  | melting + ball milling + SPS | using the four-probe technique, using a steady-state method, |  |  | 임혜진 | 2017-02-24
271 | 10.1021/ja7110652 |  | 2008 | 1.5 |  | 1.39 | 700 | BR |  | Jing-Feng Li |  | jingfeng@mail.tsinghua.edu.cn | Figure 3(d) | annealing for 30 days | Ag0.8Pb22.5SbTe20 | ZT, TEP-ZT 차이 큼 |  |  | 2022-04-13 11:39 | edgecheck | TRUE | TRUE |  | FALSE |  |  | TRUE | TRUE | TRUE | FALSE | TRUE | TRUE | FALSE | 0 | [12 empty] | P | TEP | N | O | X | X | Chalcogenide | PbTe | AgPbSbTe | Ag0.8Pb22.5SbTe20 | Bulk | PC |  |  | SPS |  | MA + SPS + annealing | ZEM-2, LFA427(NETZSCH) |  |  | 임혜진 | 2017-02-24
272 | 10.1109/ICT.2003.1287500 |  | 2003 | 0.6 |  | 0.57 | 338 | BR | Marlow | JW Sharp |  | jsharp@marlow.com | Figure 3 | TAGS: (GeTe)3(Ag0.8Sb1.2Te.2.2)1 |  |  |  |  | 2022-04-13 11:39 | edgecheck | TRUE | TRUE |  |  |  |  | TRUE | TRUE | TRUE | TRUE | TRUE | TRUE | TRUE | 1 | [12 empty] | P | TEP | P | O | X | X | Chalcogenide | GeTe | GeTeAgSbTe | (GeTe)8(Ag0.8Sb1.2Te2.2)2 | Bulk | PC |  |  | HP |  | melting + hot pressing | - |  | perpendicular to the pressing axis | 임혜진 | 2017-02-24
273 | 10.1016/j.jssc.2009.05.024 |  | 2009 | 1.36 |  | 1.38 | 700 | BR | GM | JR Salvador |  | james.salvador@gm.cm | Figure 5 | TAGS-85 |  | 저온 데이터 누락 재추출 | 저온 데이터 투락 | 2022-04-13 10:56 | 2022-04-13 | redigitize | TRUE | TRUE |  |  |  |  | TRUE | TRUE | TRUE | TRUE | TRUE | TRUE | TRUE | 1 | [12 empty] | P | TEP | P | O | X | X | Chalcogenide | GeTe | AgSbTe GeTe | (AgSbTe2)0.15(GeTe)0.85 | Bulk | PC |  |  | SPS |  | melting + soaking + ground + SPS | ZEM-2(Ulvac), FL5000(Anter) |  |  | 임혜진 | 2017-02-23
274 | 10.1021/ja0647811 |  | 2006 | 1.2 |  |  | 650 | BR | Poudeu | MG Kanatzidis |  | m-kanatzidis@northwestern.edu | Figure 9 | x = 7 | Pb9.6Sb0.2Te10-xSex |  | 열전도도 없음 |  | 2022-04-13 12:01 | edgecheck | TRUE | FALSE |  |  |  |  | TRUE | FALSE | TRUE | TRUE | TRUE | TRUE | FALSE | 0 | [12 empty] | N | σ, α, ZT | N | O | X | X | Chalcogenide | PbTe | PbSbTeSe | Pb9.6Sb0.2Te3Se7 | Bulk | PC |  |  |  |  | heating | Flashline 5000 (Anter Corporation), |  |  | 임혜진 | 2017-02-23
275 | 10.1002/adfm.201001307 |  | 2011 | 1.5 |  | 1.5 | 700 | BR |  | EM Levin |  | levin@iastate.edu | Figure 6 | TAGS-85+1%Ce |  |  |  |  | 2022-04-13 11:03 | edgecheck | TRUE | TRUE |  |  |  |  | TRUE | TRUE | TRUE | TRUE | TRUE | TRUE | TRUE | 1 | [12 empty] | P | TEP | P | O | X | X | Chalcogenide | GeTe | AgSbGeTeCe | Ag6.52Sb6.52Ge36.96Te49.00Ce1.00 | Bulk | PC |  |  |  |  | heating | using the laser flash diffusivity method, |  |  | 임혜진 | 2017-02-23
276 | 10.1016/j.jallcom.2004.01.018 |  | 2004 | 0.87 |  | 0.87 | 715 | BR |  | Ken Kurosaki |  | kurosaki@nucl.eng.osaka-u.ac.jp | Figure 7 | Hot pressed TlSbTe2 |  | BR: std0.5%, Ihm: std0.9% |  | 2022-04-13 10:56 | 2022-04-13 10:56 | redigitize | TRUE | TRUE |  |  |  |  | TRUE | TRUE | TRUE | TRUE | TRUE | TRUE | TRUE | 1 | [12 empty] | P | TEP | P | O | X | X | Chalcogenide | ABQ2 | TlSbTe | TlSbTe2 | Bulk | PC |  |  | HP |  | melting + hot pressing | ZEM-1(ULVAC), TC-7000(ULVAC) |  |  | 임혜진 | 2017-02-23
277 | 10.1016/j.physb.2007.02.067 | [6 empty] | BR |  |  |  |  | Figure 11 | 0.03% In |  | #143, 277중복. 277데이터 삭제 |  |  | 2022-04-13 10:39 |  | TRUE | empty | FALSE |  |  |  | TRUE | FALSE | FALSE | TRUE | TRUE | TRUE | FALSE | 0 | [12 empty] | P | TEP | P | O | X | X | Chalcogenide | PbTe | PbSnTe In | PbSnTe In0.03at% | Bulk | PC |  |  |  |  | sealing + melting + cold compaction at 766MPa + sintering + annealing |  |  |  | 임혜진 | 2017-02-22
278 | 10.1016/S0925-8388(02)00917-9 |  | 2003 | 0.0056 |  | 0.004 | 950 | BR |  | Ken Kurosaki |  | kurosaki@nucl.eng.osaka-u.ac.jp | Figure 5 | Sm2CuO4 |  | poor resolution owing to log plot |  | 2022-04-13 12:34 | 2022-04-13 12:34 | redigitize | TRUE | TRUE |  |  |  |  | TRUE | TRUE | TRUE | TRUE | TRUE | TRUE | TRUE | 1 | [12 empty] | N | TEP | N | O | X | X | Oxide | SmCuO4 | SmCuO | Sm2CuO4 | Bulk | PC |  |  |  |  | mixing + heating | ZEM-1(ULVAC), TC-7000(ULVAC) |  |  | 임혜진 | 2017-02-22
279 | 10.1016/j.jallcom.2007.01.015 |  | 2008 | 1.04 |  | 1.03 | 423 | BR |  | Jing-Feng Li |  | jingfeng@mail.tsinghua.edu.cn | Figure 7 | 0.1vol% SiC in Bi2Te3 | 0.1vol% SiC in Bi2Te3 |  |  |  | 2022-04-13 00:18 | edgecheck | TRUE | TRUE |  |  |  |  | TRUE | TRUE | TRUE | TRUE | TRUE | TRUE | TRUE | 1 | [12 empty] | N | TEP | N | O | X | X | Chalcogenide | Bi2Te3 | BiTe SiC | Bi2Te3 0.1vol%SiC | Bulk | PC |  |  | SPS |  | mechanical alloying + ball milling + SPS | ZEM-2(Ulvac-Riko), LFA427(NETZSCH) |  |  | 임혜진 | 2017-01-16
280 | 10.1063/1.2172705 |  | 2006 | 0.9 |  | 0.91 | 850 | BR |  | Lidong Chen |  | cld@mail.sic.ac.cn | Figure 6 | y = 0.28 (SryCo4Sb12) | y = 0.28 (SryCo4Sb12) |  |  |  | 2022-04-13 00:14 | edgecheck | TRUE | TRUE |  |  |  |  | TRUE | TRUE | TRUE | TRUE | TRUE | TRUE | TRUE | 1 | [12 empty] | N | TEP | N | O | X | X | SKD | SKD | SrCoSb | Sr0.28Co4Sb12 | Bulk | PC |  |  | SPS |  | heating + annealing + ground + SPS | LFA457(Netzsch), four-probe method |  |  | 임혜진 | 2017-01-16
281 | 10.1016/j.actamat.2009.02.026 |  | 2009 | 1 |  | 1.05 | 1073 | BR |  | Tie-Jun Zhu |  | zhutj@zju.edu.cn | Figure 8 | LM-SPSed Hf0.6Zr0.4NiSn0.98Sb0.02 |  |  |  | 2022-04-13 00:10 | 2022-04-13 00:10 | redigitize | TRUE | TRUE |  |  |  |  | TRUE | TRUE | TRUE | TRUE | TRUE | TRUE | TRUE | 1 | [12 empty] | N | TEP | N | O | X | X | HH | HfNiSn | HfZrNiSnSb | Hf0.6Zr0.4NiSn0.98Sb0.02 | Bulk | PC |  |  | SPS |  | levitation melting + SPS | ZEM-2(ULVAC-RIKO), LFA457(Netzsch) |  |  | 임혜진 | 2017-01-16
282 | 10.1016/j.actamat.2010.03.025 |  | 2010 | 1.45 |  | 1.47 | 850 | BR |  | Lidong Chen |  | cld@mail.sic.ac.cn | Figure 8 | x=0.26, y=0.2 | YbxCo4Sb12/yGaSb |  |  |  | 2022-04-12 11:44 | edgecheck | TRUE | TRUE |  |  |  |  | TRUE | TRUE | TRUE | TRUE | TRUE | TRUE | TRUE | 1 | [12 empty] | N | TEP | N | O | X | X | SKD | SKD | YbCoSb GaSb | Yb0.26Co4Sb12 / 0.2GaSb | Bulk | PC |  |  | SPS |  | melting + annealing + ground + SPS | ZEM-3(ULVAC-RIKO), LFA427(Netzsch) |  |  | 임혜진 | 2017-01-13
283 | 10.1063/1.3027060 |  | 2008 | 1.3 |  | 1.31 | 1173 | BR |  | Zhifeng Ren |  | renzh@bc.edu | Figure 3(d) | Nano Sample-1 |  |  |  |  | 2022-04-12 11:05 | edgecheck | TRUE | TRUE |  |  |  |  | TRUE | TRUE | TRUE | TRUE | TRUE | TRUE | TRUE | 1 | [12 empty] | N | TEP | N | O | X | X | Si | SiGe | SiGe | SiGe nanopowder | Bulk | PC |  |  | HP |  | ball milling + hot pressing | ZEM-3(ULVAC), LFA457(Netzsch) |  |  | 임혜진 | 2017-01-12
284 | 10.1002/adfm.200800298 |  | 2008 | 1.3 |  | 1.25 | 1223 | BR |  | GJ Snyder |  | jsnyder@caltech.edu | Figure 6 | x=0.8 | Yb14Mn1-xAlxSb11 | ZT영역대비, TEP영역이 작음… |  |  | 2022-04-12 11:33 | redigitize | TRUE | TRUE |  |  |  |  | TRUE | TRUE | TRUE | TRUE | TRUE | TRUE | TRUE | 1 | [12 empty] | P | TEP | P | O | X | X | SKD | SKD | YbMnAlSb | Yb14Mn0.2Al0.8Sb11 | Bulk | PC |  |  | HP |  | heating + ground + hot pressing | LFA457(Netzsch) |  |  | 임혜진 | 2017-01-12
285 | 10.1126/science.287.5455.1024 |  | 2000 | 0.8 |  | 0.68 | 225 | BR |  | MG Kanatzidis |  |  | Figure 3 | 0.05 mol% SbI3-doped single-crystal CsBi4Te, parallel to b-axis (along needle direction) | 0.05 mol% SbI3-doped single-crystal CsBi4Te, parallel to b-axis (along needle direction) |  | ZT, TEP-ZT 불일치, 다시 땄는데도 불일치 |  | 2022-04-12 09:05 | redigitize | TRUE | TRUE |  | FALSE |  |  | TRUE | TRUE | TRUE | FALSE | TRUE | TRUE | FALSE | 0 | [12 empty] | N | TEP | N | O | X | X | Chalcogenide | CsBi4Te6 | CsBiTe SbI | CsBi4Te6 0.05mol%SbI3 | Bulk | SC |  |  |  |  | - | - |  | b axis (growth axis) | 임혜진 | 2017-01-11
286 | 10.1063/1.2951888 |  | 2008 | 1.1 |  | 1.05 | 950 | BR |  | Xinfeng Tang |  | tangxf@whut.edu.cn | Figure 9 | x = 0.5 |  |  |  |  | 2022-04-12 09:18 | edgecheck | TRUE | TRUE |  |  |  |  | TRUE | TRUE | TRUE | TRUE | TRUE | TRUE | TRUE | 1 | [12 empty] | N | TEP | N | O | X | X | clathrate | clathrate | YbBaGaGe | Yb0.5Ba7.5Ga16Ge30 | Bulk | PC |  |  | SPS |  | melting + SPS | ZEM-1, TC-7000(Shinkuriko) |  |  | 임혜진 | 2017-01-11
287 | 10.1063/1.2803847 |  | 2007 | 0.71 |  | 0.61 | 700 | BR |  | X B Zhao |  | zhaoxb@zju.edu.cn | Figure 4 | N40 |  |  | 데이터 재현 안됨 |  | 2022-04-12 09:23 | edgecheck | TRUE | TRUE |  | FALSE |  |  | TRUE | TRUE | TRUE | FALSE | TRUE | TRUE | FALSE | 0 | [12 empty] | N | TEP | N | O | X | X | SKD | SKD | CoSb | CoSb3 nanopowder | Bulk | PC |  |  | HP |  | melting + annealing + hot pressing | LFA457(Netzsch) |  |  | 임혜진 | 2017-01-11
288 | 10.1021/cm802367f |  | 2008 | 1.1 |  | 1.06 | 823 | BR |  | Jing-Feng Li |  | jingfeng@mail.tsinghua.edu.cn | Figure 5(b) | CoSb2.75Te0.20Sn0.05 |  | 전도도, 제벡은 고온 데이터가 없음 | 기존: ZT, TEP-ZT 에러 약 5%, 다시 따고나서 약 2% |  | 2022-04-12 09:39 | redigitize | TRUE | TRUE |  |  |  |  | TRUE | TRUE | TRUE | TRUE | TRUE | TRUE | TRUE | 1 | [12 empty] | N | TEP | N | O | X | X | SKD | SKD | CoSbTeSn | CoSb2.75Te0.2Sn0.05 | Bulk | PC |  |  | SPS |  | mechanical alloying + SPS | ZEM-2(Ulvac-Riko), LFA427(Netzsch) |  |  | 임혜진 | 2016-12-26
289 | 10.1063/1.2936277 |  | 2008 | 1.26 |  |  | 800 |  |  | Xinfeng Tang |  | tangxf@whut.edu.cn | Figure 4(b) | y = 0.3 |  |  |  |  | 2022-04-12 09:42 | edgecheck | TRUE | TRUE |  |  |  |  | TRUE | TRUE | TRUE | TRUE | TRUE | TRUE | TRUE | 1 | [12 empty] | N | TEP | N | O | X | X | SKD | SKD | YbCoSb | Yb0.2Co4Sb12.3 | Bulk | PC |  |  | SPS |  | melt spinning + SPS | ZEM-1(Sinkuriko), TC-7000(Sinkuriko) |  |  | 임혜진 | 2016-12-26
290 | 10.1002/anie.200803934 |  | 2008 | 1.36 |  |  | 675 | BR |  | MG Kanatzidis |  | m-kanatzidis@northwestern.edu |  |  |  |  | 열전도도 없음 |  | 2022-04-12 02:30 |  | TRUE | FALSE |  |  |  |  | TRUE | FALSE | TRUE | TRUE | TRUE | TRUE | FALSE | 0 | [12 empty] | N | σ, α, ZT | N | O | X | X | Chalcogenide | PbTe | PbTeSb | PbTe–Pb(0.5%)–Sb(2%) | Bulk | PC |  |  |  |  | melting + water quenching |  |  |  | 임혜진 | 2016-12-26
291 | 10.1063/1.2180432 |  | 2006 | 0.75 |  | 0.77 | 800 | BR |  | X Y Huang |  | xyhuang@crystal.apph.tohoku.ac.jp | Figure 10 | x = 9 |  |  | missing single ZT point |  | 2022-04-12 02:30 | redigitize | TRUE | TRUE |  |  |  |  | TRUE | TRUE | TRUE | TRUE | TRUE | TRUE | TRUE | 1 | [12 empty] | N | TEP | N | O | X | X | HH | ZrNiSn | ZrHfNiPdSnSb ZrO | Zr0.5Hf0.5Ni0.8Pd0.2Sn0.99Sb0.01 ZrO2 | Bulk | PC |  |  | SPS |  | pressed into pellets + heating + ground + heating + SPS | LFA427(Netzsch) |  |  | 임혜진 | 2016-12-23
292 | 10.1063/1.4896520 |  | 2014 | 2.62 |  | 2.67 | 1029 | BR |  | Qinyu He |  | qinghao@email.arizona.edu | Figure 3(d) | ZT across the layer plance (ac) |  |  |  |  | 2022-04-12 02:15 | redigitize | TRUE | TRUE |  |  |  |  | TRUE | TRUE | TRUE | TRUE | TRUE | TRUE | TRUE | 1 | [12 empty] | P | TEP | P | O | X | X | Chalcogenide | M2Q | CuSeAl | Cu1.94Al0.02Se | Bulk | PC |  |  | HP |  | melting + ball milling + hot pressing | ZEM-3(ULVAC-RIKO), LFA457(NETZSCH) |  |  | 임헤진 | 2016-12-22
293 | 10.1016/j.nanoen.2012.02.010 |  | 2012 | 1.6 |  |  | 973 | BR |  | Zhifeng Ren |  | renzh@bc.edu | Figure 3(f) | HP600 bulk |  |  |  |  | 2022-04-12 01:54 | redigitize | TRUE | TRUE |  | FALSE |  |  | TRUE | TRUE | TRUE | FALSE | TRUE | TRUE | FALSE | 0 | [12 empty] | P | TEP | P | O | X | X | Chalcogenide | M2Q | CuSe | Cu2Se1.01 | Bulk | PC |  |  | HP |  | high-energy ball milling + hot pressing | ZEM-3(ULVAC), LFA457(NETZSCH) |  |  | 임혜진 | 2016-12-22
294 | 10.1002/adma.201302660 |  | 2013 | 2.3 |  | 2.24 | 400 | BR |  | Xun Shi |  | xshi@mail.sic.ac.cn | Figure 1 | Cu2Se |  | 재추출 | Cu2Se, 데이터 일부만 추출됨, 재추출 필요 |  | 2022-04-12 01:38 | redigitize | TRUE | TRUE |  |  |  |  | TRUE | TRUE | TRUE | TRUE | TRUE | TRUE | TRUE | 1 | [12 empty] | P | TEP | P | O | X | X | Chalcogenide | M2Q | CuSe I | Cu2Se1-xIx | Bulk | PC |  |  | SPS |  | melting + ground + SPS | ZEM-3(ULVAC), LFA457(Netzsch) |  |  | 임혜진 | 2016-12-22
295 | 10.1038/NMAT3273 |  | 2012 | 1.5 |  | 1.53 | 1000 | BR |  | Xun Shi |  | xshi@mail.sic.ac.cn | Figure 2(d) | beta-Cu2Se |  |  | 추출품질 낮음 |  | 2022-04-12 01:25 | redigitize | TRUE | TRUE |  |  |  |  | TRUE | TRUE | TRUE | TRUE | TRUE | TRUE | TRUE | 1 | [12 empty] | P | TEP | P | O | X | X | Chalcogenide | M2Q | CuSe | Cu2Se | Bulk | PC |  |  | SPS |  | heating + ground + SPS | ZEM-3(ULVAC), LFA427(Netzsch) |  |  | 임혜진 | 2016-12-22
296 | 10.1038/am.2015.91 |  | 2015 | 1.1 |  | 1.1 | 1000 | BR |  | Xun Shi |  | xshi@mail.sic.ac.cn | Figure 3(d) | 833 K | annealed at 833 K |  |  |  | 2022-04-12 01:33 | edgecheck | TRUE | TRUE |  |  |  |  | TRUE | TRUE | TRUE | TRUE | TRUE | TRUE | TRUE | 1 | [12 empty] | P | TEP | P | O | X | X | Chalcogenide | M2Q | CuTe | Cu2Te | Bulk | PC |  |  | SPS |  | heating + ground + pressing + annealing + SPS | ZEM-3(ULVAC), LFA457(Netzsch) |  |  | 임혜진 | 2016-12-22
297 | 10.1016/j.nanoen.2015.02.008 |  | 2015 | 2.1 |  | 2 | 973 | BR |  | A Dhar |  | adhar@nplindia.org | Figure 5 | Nano Cu2Se |  | 재추출 | Cu2Se, 데이터 일부만 추출됨, 재추출 필요 |  | 2022-04-12 10:17 | redigitize | TRUE | TRUE |  |  |  |  | TRUE | TRUE | TRUE | TRUE | TRUE | TRUE | TRUE | 1 | [12 empty] | P | TEP | P | O | X | X | Chalcogenide | M2Q | CuSe | Cu2Se (nano) | Bulk | PC |  |  | SPS |  | high energy ball-mill + heating + ground +SPS (in argon) | ZEM-3(ULVAC), LFA 1023(Linseis) |  |  | 임혜진 | 2016-12-16
298 | 10.1007/s40243-014-0026-5 |  | 2014 | 1 |  |  | 870 | BR |  | GJ Snyder |  | jsnyder@caltech.edu | Figure 2(f) | Cu1.97Ag0.03Se |  |  |  |  | 2022-04-12 12:15 | redigitize | TRUE | TRUE |  |  |  |  | TRUE | TRUE | TRUE | TRUE | TRUE | TRUE | TRUE | 1 | [12 empty] | P | TEP | P | O | X | X | Chalcogenide | M2Q | CuSe Ag | Cu1.97Ag0.03Se | Bulk | PC |  |  | HP |  | melting + ball milling + heating + ball milling + hot pressing | LFA457(Netzsch), ZEM-3(ULVAC) |  |  | 임혜진 | 2016-12-16
299 | 10.1039/c3ta12508d |  | 2013 | 1.2 |  | 1.2 | 900 | BR |  | Ctirad Uher |  | cuher@umich.edu | Figure 9 | Cu2Se |  | 재추출 | Cu2Se, 데이터 일부만 추출됨, 재추출 필요 |  | 2022-04-12 10:49 | redigitize | TRUE | TRUE |  |  |  |  | TRUE | TRUE | TRUE | TRUE | TRUE | TRUE | TRUE | 1 | [12 empty] | P | TEP | P | O | X | X | Chalcogenide | M2Q | CuSe | Cu2Se | BUlk | PC |  |  | SPS |  | heating + ground(in a glove box) + SPS | Flashline 5000 (Anter Corporation), |  |  | 임혜진 | 2016-12-16
300 | 10.1039/c6ta06445k |  | 2016 | 1 |  | 1.01 | 823 | BR |  | Ctirad Uher |  | cuher@umich.edu | Figure 6 | Cu1.98Sn0.01Se |  |  |  |  | 2022-04-12 11:46 | edgecheck | TRUE | TRUE |  |  |  |  | TRUE | TRUE | TRUE | TRUE | TRUE | TRUE | TRUE | 1 | [12 empty] | P | TEP | P | O | X | X | Chalcogenide | M2Q | CuSe Sn | Cu2(1-x)SnxSe | Bulk | PC |  |  | SPS |  | heating + annealing + pressing + SPS | ZEM-3(ULVAC-RIKO), LFA457(NETZCH) |  |  | 임혜진 | 2016-12-16
301 | 10.1002/adma.201605887 |  | 2017 | 1.6 |  | 1.72 | 898 | BR |  | Yanzhong Pei |  | yanzhong@tongji.edu.cn | Figure 7 | x=0.14(1.1E20) 5%Sn excess | Sn0.91Mn0.14Te(Cu2Te ) 0.05 |  |  |  | 2022-04-10 10:28 | redigitize | TRUE | TRUE |  |  |  |  | TRUE | TRUE | TRUE | TRUE | TRUE | TRUE | TRUE | 1 | [12 empty] | P | TEP | P | O | X | X | Chalcogenide | SnTe | SnMnTeCu | Sn0.89Mn0.14Te(Cu2Te)0.05 | Bulk | PC |  |  | HP |  | melting + quenching + annealing + hand ground + hot pressing | LFA457(NETZCH) |  |  | 박수지 | 2017-04-06
302 | 10.1016/j.jallcom.2017.02.295 |  | 2017 | 0.61 |  | 0.61 | 673 | BR |  | Bo-Ping Zhang |  | bpzhang@ustb.edu.cn | Figure 4 | x=0.01 | BixCu1.8-xS |  |  |  | 2022-04-10 10:36 | edgecheck | TRUE | TRUE |  |  |  |  | TRUE | TRUE | TRUE | TRUE | TRUE | TRUE | TRUE | 1 | [12 empty] | P | TEP | P | O | X | X | Chalcogenide | M2Q | BiCuS | Bi0.01Cu1.79S | Bulk | PC |  |  | SPS |  | mechanical alloying + SPS | ZEM-2(Ulvac-Riko, Japan), LFA427(NETZSCH) |  |  | 박수지 | 2017-04-06
303 | 10.1126/science.aax5123 | [14 empty] | 중복제거 | 중복제거 |  | 2022-04-10 10:31 |  | TRUE | empty | FALSE |  |  |  | TRUE | FALSE | FALSE | TRUE | TRUE | TRUE | FALSE | 0 | [12 empty] | P | TEP | P | O | O |  | Chalcogenide | SnS | SnS | SnS0.91Se0.09 | Bulk | [9 empty] | 류병기
304 | 10.1016/j.nanoen.2019.02.045 |  | 2019 | 1.4 |  |  | 423 | [8 empty] | 데이터 따기 전 |  |  | 2022-04-12 02:19 |  | TRUE | empty |  |  |  |  | TRUE | FALSE | TRUE | TRUE | TRUE | TRUE | FALSE | 0 | [12 empty] | P | TEP | P | O |  |  |  | MgAgSb | MgAgSb | Mg0.97Zn0.03Ag0.9Sb0.95
305 | 10.1021/jacs.8b09147 |  | 2018 | [12 empty] | 데이터 따기 전 |  |  | 2022-04-12 02:19 |  | TRUE | empty |  |  |  |  | TRUE | FALSE | TRUE | TRUE | TRUE | TRUE | FALSE | 0
306 | 10.1002/adfm.202008851 |  | 2021 | 1.4 |  |  | 375 | [8 empty] | 데이터 따기 전 |  |  | 2022-04-12 02:19 |  | TRUE | empty |  |  |  |  | TRUE | FALSE | TRUE | TRUE | TRUE | TRUE | FALSE | 0 | [12 empty] | P | X | P | O | O | X | Chalcogenide | Bi2Te3 | BiSbTe/CF
307 | 10.1002/aenm.201902435 |  | 2019 | 1.5 |  |  | 873 | [8 empty] | 데이터 따기 전 |  |  | 2022-04-12 02:19 |  | TRUE | empty |  |  |  |  | TRUE | FALSE | TRUE | TRUE | TRUE | TRUE | FALSE | 0 | [13 empty] | X |  | O |  |  | SKD | SKD | YbCoSb | Yb0.3Co4Sb12/0.05CoSi | Bulk
308 | 10.1002/aenm.202100544 |  | 2021 | >2.1 |  |  | 773 | [8 empty] | 데이터 따기 전 |  |  | 2022-04-12 02:19 |  | TRUE | empty |  |  |  |  | TRUE | FALSE | TRUE | TRUE | TRUE | TRUE | FALSE | 0 | [13 empty] | X |  | O | X | X | Chalcogenide | GeTe | GeVBiTe | Ge0.9V0.02Bi0.08Te | Bulk
309 | 10.1002/adfm.202009681 |  | 2021 | >1.46 | [11 empty] | 데이터 따기 전 |  |  | 2022-04-12 02:19 |  | TRUE | empty |  |  |  |  | TRUE | FALSE | TRUE | TRUE | TRUE | TRUE | FALSE | 0 | [13 empty] | X |  | O | X | X | Chalcogenide | Bi2Te3 | BiSbTe3 |  | Bulk
310 | 10.1002/adma.202008773 |  | 2021 | 2.5 |  |  | 700 | [8 empty] | 데이터 따기 전 |  |  | 2022-04-12 02:19 |  | TRUE | empty |  |  |  |  | TRUE | FALSE | TRUE | TRUE | TRUE | TRUE | FALSE | 0 | [13 empty] | X |  | O | X | X | Chalcogenide | GeTe | GeMgBiTe | Ge0.9Mg0.04Bi0.06Te | Bulk
311 | 10.1002/aenm.202100190 |  | 2021 | 1.4 / 1.2 | [11 empty] | 데이터 따기 전 |  |  | 2022-04-12 02:19 |  | TRUE | empty |  |  |  |  | TRUE | FALSE | TRUE | TRUE | TRUE | TRUE | FALSE | 0 | [12 empty] | P / N | X | P / N | O | O | X | Chalcogenide | PbTe |  |  | Bulk | 3D print
312 | [26 empty] | FALSE | FALSE | TRUE | TRUE | TRUE | TRUE | FALSE | 0
313 | [26 empty] | FALSE | FALSE | TRUE | TRUE | TRUE | TRUE | FALSE | 0
314 | [26 empty] | FALSE | FALSE | TRUE | TRUE | TRUE | TRUE | FALSE | 0
315 | [26 empty] | FALSE | FALSE | TRUE | TRUE | TRUE | TRUE | FALSE | 0
316 | [26 empty] | FALSE | FALSE | TRUE | TRUE | TRUE | TRUE | FALSE | 0
317 | [26 empty] | FALSE | FALSE | TRUE | TRUE | TRUE | TRUE | FALSE | 0
318 | [26 empty] | FALSE | FALSE | TRUE | TRUE | TRUE | TRUE | FALSE | 0
319 | [26 empty] | FALSE | FALSE | TRUE | TRUE | TRUE | TRUE | FALSE | 0
320 | [26 empty] | FALSE | FALSE | TRUE | TRUE | TRUE | TRUE | FALSE | 0
321 | [26 empty] | FALSE | FALSE | TRUE | TRUE | TRUE | TRUE | FALSE | 0
322 | [26 empty] | FALSE | FALSE | TRUE | TRUE | TRUE | TRUE | FALSE | 0
323 | [26 empty] | FALSE | FALSE | TRUE | TRUE | TRUE | TRUE | FALSE | 0
324 | [26 empty] | FALSE | FALSE | TRUE | TRUE | TRUE | TRUE | FALSE | 0
325 | [26 empty] | FALSE | FALSE | TRUE | TRUE | TRUE | TRUE | FALSE | 0
326 | [26 empty] | FALSE | FALSE | TRUE | TRUE | TRUE | TRUE | FALSE | 0
327 | [26 empty] | FALSE | FALSE | TRUE | TRUE | TRUE | TRUE | FALSE | 0
328 | [26 empty] | FALSE | FALSE | TRUE | TRUE | TRUE | TRUE | FALSE | 0
329 | [26 empty] | FALSE | FALSE | TRUE | TRUE | TRUE | TRUE | FALSE | 0
330 | 10.1038/s41563-021-01064-6 | Nat. Mater. | 2021 | 3.1 | 3.08 |  | 783 | BR |  | In Chung |  | inchung@snu.ac.kr | Figure 5 | x=0.03 |  | nature material 웹사이트의 Source Data로 제공됨 |  |  | 2022-04-10 10:39 | Source data | TRUE | TRUE |  |  |  |  | TRUE | TRUE | TRUE | TRUE | TRUE | TRUE | TRUE | 1 | 2 |  | 400 | 783 | 383 | [8 empty] | TEP | P | O | X | X | Chalcogenide | SnSe | NaSnSe | Na0.03Sn0.965Se purified |  | PC | [8 empty] | 류병기
331 | 10.1126/science.aaq1479 | Science | 2018 | 2.8 | 2.85 |  | 773 | BR |  | Li-Dong Zhao |  | zhaolidong@buaa.edu.cn | Figure 1(a) | n-type SnSe, 1.2E19 |  |  |  |  | 2022-04-10 10:51 | edgecheck | TRUE | TRUE |  |  |  |  | TRUE | TRUE | TRUE | TRUE | TRUE | TRUE | TRUE | 1 | [13 empty] | TEP | N | O | X | X | Chalcogenide | SnSe | BrSnSe | SnSe1-xBrx (x=0-0.03) |  | PC | [8 empty] | 류병기
332 | 10.1016/j.joule.2019.01.001 | Joule | 2019 | 2.48 | 2.5 |  | 773 | BR |  | In Chung |  | inchung@snu.ac.kr | Figure 1 | parallel to press direction of SPS |  |  |  |  | 2022-04-10 11:00 | edgecheck | TRUE | TRUE |  |  |  |  | TRUE | TRUE | TRUE | TRUE | TRUE | TRUE | TRUE | 1 | [13 empty] | TEP | P | O | X | X | Chalcogenide | SnSe | SnSePbSe | Na0.01(Sn0.95Pb0.05)0.99Se |  | PC | [8 empty] | 류병기
333 | 10.1063/1.4965865 |  | 2016 | 1.1 | 1.123015 | 1.038661 | 773 | SJP | ABali | RMallik |  | rcmallik@physics.iisc.ernet.in | FIG. 15 | PINI-3 | Pb0.998In0.003TeI0.003 | Pb0.998In0.003Te의 경우는 오차가 작은데, Pb0.998In0.003TeI0.003의 경우는 ZTmax 기준 7.5%, 전체온도 구간에서 ZT의 최대오차가 23.5% 수준임 | 기존데이터는 In-doped PbTe에 대한 TEP인데, In- and I-co-doped PbTe에 대한 데이터도 있어서 추가로 추출함 | 4/26/2022 18:37:36 PM | 4/26/2022 18:37:36 PM | edgecheck + redigitize | TRUE | TRUE |  | FALSE | [13 empty] | N | TEP | N | O | X | X | Chalcogenide | PbTe | PbTeIn | Pb0.998Te1.000In0.003 | Bulk | PC |  |  | HP |  | heated + quenching + annealed + quenching + grinding + hot pressing | - |  |  |  | 박수지 | 2017-03-29
334 | [26 empty] | FALSE | FALSE | TRUE | TRUE | TRUE | TRUE | FALSE | 0
335 | [26 empty] | FALSE | FALSE | TRUE | TRUE | TRUE | TRUE | FALSE | 0
336 | [26 empty] | FALSE | FALSE | TRUE | TRUE | TRUE | TRUE | FALSE | 0
337 | [26 empty] | FALSE | FALSE | TRUE | TRUE | TRUE | TRUE | FALSE | 0
338 | [26 empty] | FALSE | FALSE | TRUE | TRUE | TRUE | TRUE | FALSE | 0
339 | [26 empty] | FALSE | FALSE | TRUE | TRUE | TRUE | TRUE | FALSE | 0
340 | [26 empty] | FALSE | FALSE | TRUE | TRUE | TRUE | TRUE | FALSE | 0
341 | [26 empty] | FALSE | FALSE | TRUE | TRUE | TRUE | TRUE | FALSE | 0
342 | [26 empty] | FALSE | FALSE | TRUE | TRUE | TRUE | TRUE | FALSE | 0
343 | [26 empty] | FALSE | FALSE | TRUE | TRUE | TRUE | TRUE | FALSE | 0
344 | [26 empty] | FALSE | FALSE | TRUE | TRUE | TRUE | TRUE | FALSE | 0
345 | [26 empty] | FALSE | FALSE | TRUE | TRUE | TRUE | TRUE | FALSE | 0
346 | [26 empty] | FALSE | FALSE | TRUE | TRUE | TRUE | TRUE | FALSE | 0
347 | [26 empty] | FALSE | FALSE | TRUE | TRUE | TRUE | TRUE | FALSE | 0
348 | [26 empty] | FALSE | FALSE | TRUE | TRUE | TRUE | TRUE | FALSE | 0
349 | [26 empty] | FALSE | FALSE | TRUE | TRUE | TRUE | TRUE | FALSE | 0
350 | [26 empty] | FALSE | FALSE | TRUE | TRUE | TRUE | TRUE | FALSE | 0
351 | 10.1038/s41467-021-21391-1 | Nat. Commun. | 2021 | 1.2 | 1.16 |  | 548 | BR |  | K Nielsch |  | k.nielsch@ifw-dresden.de | Figure 2 | n-type Sb0.5 - 0.7 (seg) |  |  |  |  | 2022-04-13 12:11 | ZT, TEP-ZT비교 | TRUE | TRUE |  |  |  |  | TRUE | TRUE | TRUE | TRUE | TRUE | TRUE | TRUE | 1 | - |  | 300 | 548 | 248 | 6.5 | expt | 323 | 523 | 200 | unilegX |  |  | TEP | N | O | O | X | Zintl | Mg3(Bi,Sb)2 | MgBiSbTe | Mg3.3Bi1.298Sb0.7Te0.002+Mg3.3Bi1.498Sb0.5Te0.002 | [10 empty] | 박성진 | 2021-07-09
352 | 10.1038/s41467-021-21391-1 | Nat. Commun. | 2021 | 1 | 1.01 |  | 423 | BR |  | K Nielsch |  | k.nielsch@ifw-dresden.de | Figure 2 | p-type | p-MgAgSb: MgAg0.97Sb0.99 |  |  |  | 2022-04-13 12:11 | ZT, TEP-ZT비교 | TRUE | TRUE |  |  |  |  | TRUE | TRUE | TRUE | TRUE | TRUE | TRUE | TRUE | 1 | 0.9 |  | 300 | 548 | 248 | [8 empty] | TEP | P | O | O | X | HH | MgAgSb | MgAgSb | MgAg0.97Sb0.99 | [10 empty] | 박성진 | 2021-07-09
353 | 10.1038/s41467-018-04958-3 | Nat. Commun. | 2018 | 1.42 | 1.42 | 1.45 | 973 | BR |  | Zhifeng Ren |  | zren@uh.edu | [6 empty] | 2022-04-13 12:28 | ZT, TEP-ZT비교 | TRUE | TRUE |  |  |  |  | TRUE | TRUE | TRUE | TRUE | TRUE | TRUE | TRUE | 1 | 0.81 |  | 300 | 973 | 673 | 9 | expt | 323 | 823 | 500 | unileg |  |  | TEP | P | O | O | X | HH | ZrCoBi | ZrCoBiSbSn | ZrCoBi0.65Sb0.15Sn0.2 | [10 empty] | 박성진 | 2021-07-09
354 | 10.1038/nnano.2016.182 | Nat. Nanotechnol. | 2016 | 1.64 | 1.63 | 1.63 | 850 | BR |  | Qingjie Zhang |  | zhangqj@whut.edu.cn | Figure 3 | MNC35 | xBaM/Ba0.3In0.3Co4Sb12 |  |  |  | 2022-04-13 12:30 | ZT, TEP-ZT비교 | TRUE | TRUE |  |  |  |  | TRUE | TRUE | TRUE | TRUE | TRUE | TRUE | TRUE | 1 | >1.52 |  | 675 | 850 | 175 | [8 empty] | TEP | N | O | X | X | SKD | CoSb3 | x%BaFeO-NP / BaInCoSb | 0.35%BaFeO-NP / Ba0.3In0.3Co4Sb12 | [10 empty] | 박성진 | 2021-07-09
355 | 10.1038/ncomms12167 | Nat. Commun. | 2016 | 2.5 | 2.43 |  | 923 | BR |  | MG Kanatzidis |  | m-kanatzidis@northwestern.edu | Figure 5(a) | Pb0.98Na0.02Te-8% SrTe, non-equilibrium, this study |  | ZT, TEP-ZT 불일치. 다시 추출결과 일치. Poor resolution | redigitize 후 일치 | 2023-04-11 23:00 | 2023-04-11 23:00 | redigitize | TRUE | TRUE |  |  |  |  | TRUE | TRUE | TRUE | TRUE | TRUE | TRUE | TRUE | 1 | 1.67 |  | 300 | 900 | 600 | [8 empty] | TEP | P | O | X | X | Chalcogenide | PbTe | PbNaTe-8%SrTe | Pb0.98Na0.02Te-8%SrTe | [10 empty] | 박성진 | 2021-07-09
356 | 10.1038/s41467-019-10476-7 | Nat. Commun. | 2019 | 1.3 | 1.29 |  | 873 | BR |  | Yuan-Hua Lin |  | linyh@mail.tsinghua.edu.cn | Figure 6 | Pb0.14 | Bi0.86Pb0.14CuSeO |  |  |  | 2022-04-13 12:37 | ZT, TEP-ZT비교 | TRUE | TRUE |  |  |  |  | TRUE | TRUE | TRUE | TRUE | TRUE | TRUE | TRUE | 1 | 0.9 |  | 500 | 873 | 373 | [8 empty] | TEP | P | O | X | X |  | BiCuSeO | BiPbCuSeO | Bi0.86Pb0.14CuSeO | [10 empty] | 박성진 | 2021-07-09
357 | 10.1126/sciadv.abf2738 | Sci. Adv. | 2021 | >2.5 | 2.65 | 2.65 | 650 | BR |  | Yanzhong Pei |  | yanzhong@tongji.edu.cn | Figure 3 | y=0.12 | (Ge0.98Cu0.04Te)1−y(PbSe)y |  |  |  | 2022-04-13 01:26 | ZT, TEP-ZT비교 | TRUE | TRUE |  |  |  |  | TRUE | TRUE | TRUE | TRUE | TRUE | TRUE | TRUE | 1 | 1.8 |  | 300 | 800 | 500 | 14 | expt | 300 | 740 | 440 | unileg |  |  | TEP | P | O | O | X | Chalcogenide |  | GeTe-Cu2Te-PbSe | [ (GeTe)0.98 (Cu2Te)0.02 ]0.88 (PbSe)0.12 | [10 empty] | 박성진 | 2021-07-09
358 | 10.1126/science.abb3517 | Science | 2021 | 2.6 | 2.55 |  | 573 | BR |  | K Biswas |  | kanishka@jncasr.ac.in | Figure 4 | AgSb0.94Cd0.06Te2 | AgSb1–xCdxTe2 |  |  |  | 2022-04-13 01:28 | ZT, TEP-ZT비교 | TRUE | TRUE |  |  |  |  | TRUE | TRUE | TRUE | TRUE | TRUE | TRUE | TRUE | 1 | 1.8 |  | 315 | 573 | 258 | 9.8 | expt | 300 | 573 | 273 | unileg |  |  | TEP | P | O | O | X | Chalcogenide | AgSbTe2 | AgSbCdTe | AgSb0.94Cd0.06Te2 | [10 empty] | 박성진 | 2021-07-09
359 | 10.1126/science.aax5123 | Science | 2019 | 1.6 | 1.64 | 1.62 | 873 | BR |  | Li-Dong Zhao |  | zhaolidong@buaa.edu.cn | Figure 6(a) | x = 0.09 | SnS1-xSex |  |  |  | 2022-04-13 01:30 | ZT, TEP-ZT비교 | TRUE | TRUE |  |  |  |  | TRUE | TRUE | TRUE | TRUE | TRUE | TRUE | TRUE | 1 | 1.25 |  | 300 | 873 | 573 | 2.9 | expt | 300 | 560 | 260 | unileg |  |  | TEP | P | O | O | X | Chalcogenide | SnS | SnSSe | SnS0.91Se0.09 | [10 empty] | 박성진 | 2021-07-09 |  | 303번 중복
360 | 10.1126/science.abe1292 | Science | 2021 | 1.8 | 1.77 |  | 900 | BR |  | Jiaqing He |  | hejq@sustech.edu.cn | Figure 4(d) | x = 0.25, y = 0.10 | Pb0.89Sb0.012Sn0.1Se0.5Te0.25S0.25 |  |  |  | 2022-04-13 01:38 | ZT, TEP-ZT비교 | TRUE | TRUE |  |  |  |  | TRUE | TRUE | TRUE | TRUE | TRUE | TRUE | TRUE | 1 | 1.02 |  | 293 | 900 | 607 | 12.3 | expt | 293 | 800 | 507 | seg |  |  | TEP | N | O | O | X | Chalcogenide | PbSe | PbSbSnSeTeS | Pb0.89Sb0.012Sn0.1Se0.5Te0.25S0.25 | [10 empty] | 박성진 | 2021-07-09
361 | 10.1126/science.aax7792 | Science | 2019 | 0.9 | 0.94 |  | 350 | BR |  | Zhifeng Ren |  | zren@uh.edu | Figure 4(f) | x = 0.5 | Mg3.2Bi1.298Sb0.7Te0.002 |  |  |  | 2022-04-13 01:41 | ZT, TEP-ZT비교 | TRUE | TRUE |  |  |  |  | TRUE | TRUE | TRUE | TRUE | TRUE | TRUE | TRUE | 1 | 0.6 |  | 200 | 350 | 150 | [8 empty] | TEP | N | O | X | X | Zintl | Mg3Bi2 | MgBiSbTe | Mg3.2Bi1.298Sb0.7Te0.002 | [10 empty] | 박성진 | 2021-07-09
362 | 10.1039/d0ee02638g | Energy Environ. Sci. | 2020 | 1.4 | 1.37 | 1.38 | 773 | BR |  | Jiaqing He |  | he.jq@sustc.edu.cn | Figure 5(f) | x = 0.004 | Sb2Te3(Sn0.006Re0.004Te)8 |  |  |  | 2022-04-13 01:50 | ZT, TEP-ZT비교 | TRUE | TRUE |  |  |  |  | TRUE | TRUE | TRUE | TRUE | TRUE | TRUE | TRUE | 1 | 0.83 |  | 323 | 773 | 450 | [8 empty] | TEP | P | O | X | X | Chalcogenide | Sb2Te3 | SbTeSnReTe | Sb2Te3(Sn0.006Re0.004Te)8 | [10 empty] | 박성진 | 2021-07-09
363 | 10.1039/d0ee03459b | Energy Environ. Sci. | 2021 | 1.4 | 1.41 |  | 723 | BR |  | Li-Dong Zhao |  | zhaolidong@buaa.edu.cn | Figure 9(b) | n = 0.3 | Cu0.033PbSb0.03TeSe0.06 |  |  |  | 2022-04-13 02:01 | ZT, TEP-ZT비교 | TRUE | TRUE |  |  |  |  | TRUE | TRUE | TRUE | TRUE | TRUE | TRUE | TRUE | 1 | 0.94 |  | 300 | 723 | 423 | [8 empty] | TEP | N | O | X | X | Chalcogenide | PbTe | CuPbSbTeSe | Cu0.033PbSb0.03TeSe0.06 | [10 empty] | 박성진 | 2021-07-09
364 | 10.1039/d0ee02791j | Energy Environ. Sci. | 2021 | 2 | 2.02 |  | 700 | BR |  | Pengfei Qiu |  | qiupf@mail.sic.ac.cn | Figure 2(d) | Ge0.92Sb0.04Bi0.04Te0.95Se0.05 | Ge0.92Sb0.04Bi0.04Te0.95Se0.05 |  |  |  | 2022-04-13 02:04 | ZT, TEP-ZT비교 | TRUE | TRUE |  |  |  |  | TRUE | TRUE | TRUE | TRUE | TRUE | TRUE | TRUE | 1 | 1.2 |  | 300 | 800 | 500 | 7.8 | expt | 300 | 800 | 500 | singlestage |  |  | TEP | P | O | O | X | Chalcogenide | GeTe | GeSbBiTeSe | Ge0.92Sb0.04Bi0.04Te0.95Se0.05 | [10 empty] | 박성진 | 2021-07-09
365 | 10.1039/d0ee01349h | Energy Environ. Sci. | 2016 | 1.4 | 1.39 |  | 425 | BR |  | Jiaqing He |  | hejq@sustech.edu.cn | Figure 2(a) | BTS+15Te+0.20Sb | Bi1.8Sb0.2Te2.7Se0.3 + 15 wt% Te |  |  |  | 2022-04-13 02:07 | ZT, TEP-ZT비교 | TRUE | TRUE |  |  |  |  | TRUE | TRUE | TRUE | TRUE | TRUE | TRUE | TRUE | 1 | 1.3 |  | 300 | 575 | 275 | 6.6 | expt |  |  | 235 | singlestage |  |  | TEP | N | O | O | X | Chalcogenide | Bi2Te3 | BiSbTeSe | Bi1.8Sb0.2Te2.7Se0.3 + 15 wt% Te | [10 empty] | 박성진 | 2021-07-09
366 | 10.1039/c9ee01137d | Energy Environ. Sci. | 2019 | 1.3 | 1.32 |  | 773 | BR |  | Jun Luo |  | junluo@shu.edu.cn | Figure 6(a) | x = 0.02 | PbTeCu0.002 |  |  |  | 2022-04-13 03:17 | ZT, TEP-ZT비교 | TRUE | TRUE |  |  |  |  | TRUE | TRUE | TRUE | TRUE | TRUE | TRUE | TRUE | 1 | 1 |  | 315 | 773 | 458 | 12 | calc | 350 | 750 | 400 |  |  |  | TEP | N | O | X | X | Chalcogenide | PbTe | PbTeCu | PbTeCu0.002 | [10 empty] | 박성진 | 2021-07-09
367 | 10.1039/c9ee03087e | Energy Environ. Sci. | 2020 | 1.4 | 1.37 |  | 923 | BR |  | VP Dravid |  | v-dravid@northwestern.edu | Figure 8 | x = 6% | Pb0.98K0.02Se + 6% CdSe |  | kappa 다른 것 따졌음(K없는것). 다시 디지털화시도 |  | 2022-04-13 03:25 | redigitize | TRUE | TRUE |  |  |  |  | TRUE | TRUE | TRUE | TRUE | TRUE | TRUE | TRUE | 1 | 0.83 |  | 400 | 923 | 523 | [8 empty] | TEP | P | O | X | X | Chalcogenide | PbSe | PbKSeCdSe | Pb0.98K0.02Se + 6% CdSe | [10 empty] | 박성진 | 2021-07-09
368 | 10.1039/c9ee03897c | Energy Environ. Sci. | 2020 | 1.85 | 1.84 |  | 723 | BR |  | Guo-Qiang Liu |  | liugq@nimte.ac.cn | Figure 6(c) | x = 1, out of plane | SnSe0.95+x%PbBr2 | 최고 ZT는 다른 샘플임. 관련하여 #423만듦 |  |  | 2022-04-13 04:18 | ZT, TEP-ZT비교 | TRUE | TRUE |  |  |  |  | TRUE | TRUE | TRUE | TRUE | TRUE | TRUE | TRUE | 1 | 1.07 |  | 300 | 813 | 513 | [8 empty] | TEP | N | O | X | X | Chalcogenide | SnSe | SnSePbBr2 | SnSe0.95 + 1% PbBr2 | [9 empty] | out-of-plane | 박성진 | 2021-07-09
369 | 10.1039/c8ee03386b | Energy Environ. Sci. | 2019 | 1.4 | 1.4 |  | 873 | BR |  | Lei Zheng |  | zhenglei@buaa.edu.cn | Figure 7(c) | x=3 | PbSe + 3% CdSe |  |  |  | 2022-04-13 04:35 | edgecheck | TRUE | TRUE |  |  |  |  | TRUE | TRUE | TRUE | TRUE | TRUE | TRUE | TRUE | 1 | 0.7 |  | 300 | 873 | 573 | 10.5 | calc | 300 | 873 | 573 |  |  |  | TEP | N | O | X | X | Chalcogenide | PbSe | PbSeCdSe | PbSe + 3% CdSe | [10 empty] | 박성진 | 2021-07-09
370 | 10.1039/c9ee02044f | Energy Environ. Sci. | 2019 | 1.1 | 1.07 | 1.17 | 316 | BR |  | Yonggao Yan |  | yanyonggao@whut.edu.cn | Figure 6(h) | parallel direction |  |  |  |  | 2022-04-13 04:43 | edgecheck | TRUE | TRUE |  |  |  |  | TRUE | TRUE | TRUE | TRUE | TRUE | TRUE | TRUE | 1 | 0.7 |  | 300 | 525 | 225 | [8 empty] | TEP | P | O | X | X | Chalcogenide | Bi2Te3 | BiSbTe | Bi0.4Sb1.6Te3 | [10 empty] | 박성진 | 2021-07-09
371 | 10.1039/c6ee00322b | Energy Environ. Sci. | 2016 | 1.5 | 1.47 |  | 850 | BR |  | Jihui Yang |  | jihuiy@uw.edu | Figure 5 | Co4Sb11.11Te0.73S0.26 |  |  |  |  | 2022-04-13 04:48 | edgecheck | TRUE | FALSE |  |  |  |  | TRUE | FALSE | TRUE | TRUE | TRUE | TRUE | FALSE | 0 | 1.3 |  | 550 | 850 | 300 | [8 empty] | TEP | N | O | X | X | SKD | CoSb3 | CoSbTeS | Co4Sb11.11Te0.73S0.26 | [10 empty] | 박성진 | 2021-07-09
372 | 10.1039/c6ee02017h | Energy Environ. Sci. | 2016 | 1.4 | 1.37 |  | 420 | BR |  | Lidong Chen |  | cld@mail.sic.ac.cn | Figure 1(b) | M: Cu x = 0.005 |  |  |  |  | 2022-04-13 05:00 | ZT, TEP-ZT비교 | TRUE | TRUE |  |  |  |  | TRUE | TRUE | TRUE | TRUE | TRUE | TRUE | TRUE | 1 | 1.2 |  | 373 | 573 | 200 | 6 | expt | 295 | 512 | 217 | singlestage |  |  | TEP | P | O | O | X | Chalcogenide | Bi2Te3 | BiSbMTe (M=Cd, Cu, Ag) | Bi0.5Sb1.495Cu0.005Te3 | [10 empty] | 박성진 | 2021-07-09
373 | 10.1039/c7ee00098g | Energy Environ. Sci. | 2017 | 1.6 | 1.56 |  | 723 | BR |  | Zhifeng Ren |  | zren@uh.edu | Figure 4(b) | x= 0.15 | Mg3.05Nb0.15Sb1.5Bi0.49Te0.01 |  |  |  | 2022-04-13 06:07 | ZT, TEP-ZT비교 | TRUE | TRUE |  |  |  |  | TRUE | TRUE | TRUE | TRUE | TRUE | TRUE | TRUE | 1 | 1.17 |  | 298 | 773 | 475 | 14.6 | calc | 298 | 773 | 475 | unileg |  |  | TEP | N | O | O | X | Zintl | Mg3Sb2 | MgNbSbBiTe | Mg3.05Nb0.15Sb1.5Bi0.49Te0.01 | [10 empty] | 박성진 | 2021-07-09
374 | 10.1039/c7ee01193h | Energy Environ. Sci. | 2017 | 2.6 | 2.61 | 2.61 | 850 | BR |  | PFP Poudeu |  | ppoudeup@umich.edu | Figure 5(b) | 1 mol% In | Cu2Se + 1 mol% In |  |  |  | 2022-04-13 06:10 | ZT, TEP-ZT비교 | TRUE | TRUE |  |  |  |  | TRUE | TRUE | TRUE | TRUE | TRUE | TRUE | TRUE | 1 | 1.5 |  | 450 | 850 | 400 | [8 empty] | TEP | P | O | X | X | Chalcogenide | Cu2Se | CuSeIn | Cu2Se + 1 mol% In | [10 empty] | 박성진 | 2021-07-09
375 | 10.1039/c7ee01871a | Energy Environ. Sci. | 2017 | 1.8 | 1.77 | 1.77 | 773 | BR |  | Jiaqing He |  | he.jq@sustc.edu.cn | Figure 1(b) | PbTe0.998I0.002-3%Sb |  |  |  |  | 2022-04-13 06:16 | ZT, TEP-ZT비교 | TRUE | TRUE |  |  |  |  | TRUE | TRUE | TRUE | TRUE | TRUE | TRUE | TRUE | 1 | 1.04 |  | 298 | 773 | 475 | [8 empty] | TEP | N | O | X | X | Chalcogenide | PbTe | PbTeISb | PbTe0.998I0.002 + 3% Sb composite | [10 empty] | 박성진 | 2021-07-09
376 | 10.1039/c7ee02530k | Energy Environ. Sci. | 2017 | 1.1 | 1.11 | 1.08 | 900 | BR |  | Li-Dong Zhao |  | zhaolidong@buaa.edu.cn | Figure 3 | Sn0.97Bi0.03Te–3% PbTe | Sn0.97Bi0.03Te–3% PbTe |  |  |  | 2022-04-13 06:18 | ZT, TEP-ZT비교 | TRUE | TRUE |  |  |  |  | TRUE | TRUE | TRUE | TRUE | TRUE | TRUE | TRUE | 1 | 0.52 |  | 300 | 900 | 600 | 10 | calc | 300 | 900 | 600 |  |  |  | TEP | P | O | X | X | Chalcogenide | SnTe | SnBiTePb | Sn0.97Bi0.03Te + 3% PbTe | [10 empty] | 박성진 | 2021-07-09
377 | 10.1039/c7ee02677c | Energy Environ. Sci. | 2017 | 1.15 | 1.15 | 1.14 | 373 | BR |  | Xinfeng Tang |  | tangxf@whut.edu.cn | Figure 14 | x = 0.4 | Bi0.4Sb1.6Te3 |  |  |  | 2022-04-13 06:24 | ZT, TEP-ZT비교 | TRUE | TRUE |  |  |  |  | TRUE | TRUE | TRUE | TRUE | TRUE | TRUE | TRUE | 1 | 1.02 |  | 298 | 523 | 225 | 5.2 | expt | 307.6 | 558.2 | 250.6 | singlestage |  |  | TEP | P | O | O | X | Chalcogenide | Sb2Te3 | BiSbTe | Bi0.4Sb1.6Te3 | [10 empty] | 박성진 | 2021-07-09
378 | 10.1039/c8ee00112j | Energy Environ. Sci. | 2018 | 1.4 | 1.41 | 1.42 | 773 | BR |  | Qian Zhang |  | zhangqf@hit.edu.cn | Figure 5(a) | x = 0.0035 | In0.0035Pb0.9965Te0.996I0.004 |  |  |  | 2022-04-13 06:27 | ZT, TEP-ZT비교 | TRUE | TRUE |  |  |  |  | TRUE | TRUE | TRUE | TRUE | TRUE | TRUE | TRUE | 1 | 1.04 |  | 300 | 773 | 473 | [8 empty] | TEP | N | O | X | X | Chalcogenide | PbTe | InPbTeI | In0.0035Pb0.9965Te0.996I0.004 | [10 empty] | 박성진 | 2021-07-09
379 | 10.1039/c8ee00290h | Energy Environ. Sci. | 2018 | 1.4 | 1.37 |  | 373 | BR |  | Xianli Su |  | suxianli@whut.edu.cn | Figure 17 |  | Zn0.015Bi0.46Sb1.54Te3.015 | figure 16, 17 ZT 불일치, TEP해당 값이 무엇인지 모르겠음. |  |  | 2022-04-13 06:42 |  | TRUE | TRUE |  | FALSE |  |  | TRUE | TRUE | TRUE | FALSE | TRUE | TRUE | FALSE | 0 | 1.2 |  | 300 | 500 | 200 | 5 | expt | 306 | 556 | 250 | singlestage |  |  | TEP | P | O | O | X | Chalcogenide | Sb2Te3 | ZnBiSbTe | Zn0.015Bi0.46Sb1.54Te3.015 | [10 empty] | 박성진 | 2021-07-09
380 | 10.1039/c8ee01151f | Energy Environ. Sci. | 2018 | 1.6 | 1.54 | 1.49 | 773 | BR |  | Li-Dong Zhao |  | zhaolidong@buaa.edu.cn | Figure 8(c) | x=4 | PbTe + 4% MnTe | poor resolution |  |  | 2022-04-13 06:49 | ZT, TEP-ZT비교 | TRUE | TRUE |  |  |  |  | TRUE | TRUE | TRUE | TRUE | TRUE | TRUE | TRUE | 1 | 1.05 |  | 300 | 873 | 573 | 14.1 | calc | 300 | 873 | 573 |  |  |  | TEP | N | O | X | X | Chalcogenide | PbTe | PbTeMn | PbTe + 4% MnTe | [10 empty] | 박성진 | 2021-07-09
381 | 10.1039/c8ee01755g | Energy Environ. Sci. | 2018 | 1.54 | 1.54 | 1.44 | 773 | BR |  | Qingyu Yan |  | AlexYan@ntu.edu.sg | Figure 4(c) | x=12 | Pb0.9955Sb0.0045Se–x%GeSe | poor resolution |  |  | 2022-04-13 06:57 | skip | TRUE | TRUE |  | FALSE |  |  | TRUE | TRUE | TRUE | FALSE | TRUE | TRUE | FALSE | 0 | 1.06 |  | 400 | 800 | 400 | [8 empty] | TEP | N | O | X | X | Chalcogenide | PbSe | PbSbSeGe | Pb0.9955Sb0.0045Se + 12% GeSe | [10 empty] | 박성진 | 2021-07-09
382 | 10.1039/c8ee03162b | Energy Environ. Sci. | 2019 | 1.6 | 1.52 | 1.49 | 721 | BR |  | K Biswas |  | kanishka@jncasr.ac.in | Figure 6 | Sn0.57Sb0.13Ge0.3Te SPS | Sn0.57Sb0.13Ge0.3Te SPS |  |  |  | 2022-04-13 09:12 | redigitize | TRUE | TRUE |  |  |  |  | TRUE | TRUE | TRUE | TRUE | TRUE | TRUE | TRUE | 1 | 0.9 |  | 300 | 720 | 420 | [8 empty] | TEP | P | O | X | X | Chalcogenide | SnTe | SnSbGeTe | Sn0.57Sb0.13Ge0.3Te | [10 empty] | 박성진 | 2021-07-09
383 | 10.1039/c9ee00317g | Energy Environ. Sci. | 2019 | 2 | 1.95 | 1.98 | 650 | BR |  | Jing-Feng Li |  | jingfeng@mail.tsinghua.edu.cn | Figure 6(a) | y=0.05 | Bi0.05Ge0.99Te |  |  |  | 2022-04-13 09:14 | ZT, TEP-ZT비교 | TRUE | TRUE |  |  |  |  | TRUE | TRUE | TRUE | TRUE | TRUE | TRUE | TRUE | 1 | 1.22 |  | 300 | 723 | 423 | [8 empty] | TEP | P | O | X | X | Chalcogenide | GeTe | BiGeTe | Bi0.05Ge0.99Te | [10 empty] | 박성진 | 2021-07-09
384 | 10.1039/c5ee03366g | Energy Environ. Sci. | 2016 | 2 | 2.08 | 1.93 | 800 | BR |  | Xiaoyuan Zhou |  | xiaoyuan2013@cqu.edu.cn | Figure 6(a) | Sn0.97Na0.03Se | Sn0.97Na0.03Se |  |  |  | 2022-04-13 09:47 | redigitize | TRUE | TRUE |  |  |  |  | TRUE | TRUE | TRUE | TRUE | TRUE | TRUE | TRUE | 1 | 1.17 |  | 300 | 800 | 500 | [8 empty] | TEP | P | O | X | X | Chalcogenide | SnSe | SnNaSe | Sn0.97Na0.03Se | [10 empty] | 박성진 | 2021-07-09
385 | 10.1039/c5ee02600h | Energy Environ. Sci. | 2016 | 1.4 | 1.35 | 1.34 | 723 | BR |  | Zhifeng Ren |  | zren@uh.edu | Figure 1 | Ge0.25Sb0.02 | Mg2Sn0.73Ge0.25Sb0.02 |  |  |  | 2022-04-13 09:55 | ZT, TEP-ZT비교 | TRUE | TRUE |  |  |  |  | TRUE | TRUE | TRUE | TRUE | TRUE | TRUE | TRUE | 1 | 0.9 |  | 298 | 723 | 425 | [8 empty] | TEP | N | O | X | X | Silicide | Mg2Sn | MgSnGeSb | Mg2Sn0.73Ge0.25Sb0.02 | [10 empty] | 박성진 | 2021-07-09
386 | 10.1039/c5ee02423d | Energy Environ. Sci. | 2015 | 1.3 | 1.29 | 1.22 | 900 | BR |  | Li-Dong Zhao |  | zhaolidong@buaa.edu.cn | Figure 11(a) | 17% | Sn0.83Mn0.17Te | poor resolution |  |  | 2022-04-13 10:01 | ZT, TEP-ZT비교 | TRUE | TRUE |  |  |  |  | TRUE | TRUE | TRUE | TRUE | TRUE | TRUE | TRUE | 1 | 0.5 |  | 300 | 900 | 600 | [8 empty] | TEP | P | O | X | X | Chalcogenide | SnTe | SnMnTe | Sn0.83Mn0.17Te | [10 empty] | 박성진 | 2021-07-09
387 | 10.1039/c4ee01463d | Energy Environ. Sci. | 2015 | 1.35 | 1.34 | 1.3 | 910 | BR |  | MG Kanatzidis |  | m-kanatzidis@northwestern.edu | Figure 9(a) | x=3 | Sn0.98Bi0.02Te - 3% HgTe | poor resolution |  |  | 2022-04-13 10:03 | ZT, TEP-ZT비교 | TRUE | TRUE |  |  |  |  | TRUE | TRUE | TRUE | TRUE | TRUE | TRUE | TRUE | 1 | 1.01 |  | 500 | 900 | 400 | [8 empty] | TEP | P | O | X | X | Chalcogenide | SnTe | SnBiTeHg | Sn0.98Bi0.02Te + 3% HgTe | [10 empty] | 박성진 | 2021-07-09
388 | 10.1039/c3ee41935e | Energy Environ. Sci. | 2013 | 1.15 | 1.14 | 1.12 | 680 | BR |  | K Biswas |  | kanishka@jncasr.ac.in | Figure 4(e) | AgSb0.98Bi0.02Se2 | AgSb0.98Bi0.02Se2 |  |  |  | 2022-04-13 10:06 | ZT, TEP-ZT비교 | TRUE | TRUE |  |  |  |  | TRUE | TRUE | TRUE | TRUE | TRUE | TRUE | TRUE | 1 | 0.75 |  | 350 | 690 | 340 | [8 empty] | TEP | P | O | X | X | Chalcogenide | AgSbSe2 | AgSbBiSe | AgSb0.98Bi0.02Se2 | [10 empty] | 박성진 | 2021-07-09
389 | 10.1016/j.joule.2019.10.010 | Joule | 2020 | 1.65 | 1.65 | 1.64 | 823 | BR |  | Qingyu Yan |  | alexyan@ntu.edu.sg | Figure 4(h) | Sb2Si2Te6/Si2Te3, cross plane |  |  |  |  | 2022-04-13 10:11 | ZT, TEP-ZT비교 | TRUE | TRUE |  |  |  |  | TRUE | TRUE | TRUE | TRUE | TRUE | TRUE | TRUE | 1 | 0.98 |  | 400 | 823 | 423 | [8 empty] | TEP | P | O | X | X | Chalcogenide | Sb2Si2Te6 | SbSiTe | Sb2Si2Te6 / Si2Te3 | [9 empty] | cross plane | 박성진 | 2021-07-09
390 | 10.1002/adfm.201906143 | Adv. Funct. Mater. | 2019 | 1.7 | 1.7 | 1.7 | 623 | BR |  | Qian Zhang |  | zhangqf@hit.edu.cn | Figure 6(c) | Mn, y=0.05 // Mg3.2-yAySb1.5Bi0.49Se0.01 | Mn, y=0.05 // Mg3.2-yAySb1.5Bi0.49Se0.01 | nearly perfect match |  |  | 2022-04-13 10:14 | ZT, TEP-ZT비교 | TRUE | TRUE |  |  |  |  | TRUE | TRUE | TRUE | TRUE | TRUE | TRUE | TRUE | 1 | 1.18 |  | 323 | 523 | 200 | [8 empty] | TEP | N | O | X | X | Zintl | Mg3Sb2 | MgMnSbBiSe | Mg3.15Mn0.05Sb1.5Bi0.49Se0.01 | [10 empty] | 박성진 | 2021-07-09
391 | 10.1002/aenm.201800659 | Adv. Energy Mater. | 2018 | 1.34 | 1.33 | 1.33 | 766 | BR |  | Xinfeng Tang |  | tangxf@whut.edu.cn | Figure 7(a) | x=0.02 | Pb0.98Ga0.02Te | poor resolution, data overlap, no way to see exact value |  |  | 2022-04-13 10:33 | redigitize | TRUE | TRUE |  |  |  |  | TRUE | TRUE | TRUE | TRUE | TRUE | TRUE | TRUE | 1 | 1.12 |  | 420 | 865 | 445 | [8 empty] | TEP | N | O | X | X | Chalcogenide | PbTe | PbGaTe | Pb0.98Ga0.02Te | [10 empty] | 박성진 | 2021-07-09
392 | 10.1002/adfm.202005202 | Adv. Funct. Mater. | 2020 | 1.61 | 1.61 | 1.6 | 390 | BR |  | Lipeng Hu |  | hulipeng@szu.edu.cn | Figure 6(d) | w=0.004 | Bi0.396Sb1.525In0.075Cu0.004Te3 |  |  |  | 2022-04-13 10:36 | ZT, TEP-ZT비교 | TRUE | TRUE |  |  |  |  | TRUE | TRUE | TRUE | TRUE | TRUE | TRUE | TRUE | 1 | 1.47 |  | 300 | 500 | 200 | [8 empty] | TEP | P | O | X | X | Chalcogenide | Sb2Te3 | BiSbInCuTe | Bi0.396Sb1.525In0.075Cu0.004Te3 | [10 empty] | 박성진 | 2021-07-09
393 | 10.1002/adfm.201910059 | Adv. Funct. Mater. | 2020 | 1.92 | 1.92 | 1.92 | 637 | BR |  | Chaohua Zhang |  | zhangch@szu.edu.cn | Figure 8(a) | x=0.06 | Ge0.8Pb0.1Bi0.1Te1.06 |  |  |  | 2022-04-13 10:38 | ZT, TEP-ZT비교 | TRUE | TRUE |  |  |  |  | TRUE | TRUE | TRUE | TRUE | TRUE | TRUE | TRUE | 1 | 1.34 |  | 300 | 773 | 473 | [8 empty] | TEP | P | O | X | X | Chalcogenide | GeTe | GePbBiTe | Ge0.8Pb0.1Bi0.1Te1.06 | [10 empty] | 박성진 | 2021-07-09
394 | 10.1002/adma.201905210 | Adv. Mater. | 2019 | 1.64 | 1.65 | 1.68 | 873 | BR |  | Jian Zhang |  | zhangjian@issp.ac.cn | Figure 7(c) | x=0.30 | Cu0.7Ag0.3Ga0.4In0.6Te2 |  |  |  | 2022-04-13 10:52 | redigitize | TRUE | TRUE |  |  |  |  | TRUE | TRUE | TRUE | TRUE | TRUE | TRUE | TRUE | 1 | 0.73 |  | 300 | 873 | 573 | [8 empty] | TEP | P | O | X | X | Chalcogenide | CuGaTe2 | AgCuGaTe | Cu0.7Ag0.3Ga0.4In0.6Te2 | [10 empty] | 박성진 | 2021-07-09
395 | 10.1002/aenm.201502269 | Adv. Energy Mater. | 2016 | 1.3 | 1.29 | 1.29 | 525 | BR |  | Zhifeng Ren |  | zren@uh.edu | Figure 4(a) | x=0.005 | Mg0.995Li0.005Ag0.97Sb0.99 |  |  |  | 2022-04-13 10:55 | ZT, TEP-ZT비교 | TRUE | TRUE |  |  |  |  | TRUE | TRUE | TRUE | TRUE | TRUE | TRUE | TRUE | 1 | 1.1 |  | 300 | 548 | 248 | 9.2 | calc | 323 | 548 | 225 |  |  |  | TEP | P | O | X | X | HH | MgAgSb | MgLiAgSb | Mg0.995Li0.005Ag0.97Sb0.99 | [10 empty] | 박성진 | 2021-07-09
396 | 10.1002/aenm.202003304 | Adv. Energy Mater. | 2020 | 0.8 | 0.77 | 0.76 | 800 | BR |  | Xu Lu |  | luxu@cqu.edu.cn | Figure 5(c) | x=0.3 - Br 1% | Ag0.7Bi0.7Pb0.3Se1.683Br0.01 |  |  |  | 2022-04-13 10:58 | ZT, TEP-ZT비교 | TRUE | TRUE |  |  |  |  | TRUE | TRUE | TRUE | TRUE | TRUE | TRUE | TRUE | 1 | 0.42 |  | 300 | 800 | 500 | [8 empty] | TEP | N | O | X | X | Chalcogenide | AgBiSe2 | AgBiSePbBr | Ag0.7Bi0.7Pb0.3Se1.683Br0.01 | [10 empty] | 박성진 | 2021-07-09
397 | 10.1002/aenm.201900354 | Adv. Energy Mater. | 2019 | 0.36 | 0.36 | 0.36 | 773 | BR |  | Jin-Le Lan |  | linyh@tsinghua.edu.cn | Figure 6(a) | Bi1.90Ta1.10O2Se | Bi1.90Ta1.10O2Se |  |  |  | 2022-04-13 11:01 | ZT, TEP-ZT비교 | TRUE | TRUE |  |  |  |  | TRUE | TRUE | TRUE | TRUE | TRUE | TRUE | TRUE | 1 | 0.3 |  | 500 | 823 | 323 | [8 empty] | TEP | N | O | X | X | Chalcogenide | Bi2O2Se | BiTaOSe | Bi1.90Ta1.10O2Se | [10 empty] | 박성진 | 2021-07-09
398 | 10.1002/aenm.202002588 | Adv. Energy Mater. | 2020 | 1.9 | 1.88 | 1.87 | 570 | BR | Zihang Liu | Takao Mori |  | MORI.Takao@nims.go.jp | Figure 5(c) | Ge0.88Bi0.06Sc0.06Te | Ge0.88Bi0.06Sc0.06Te |  |  |  | 2022-04-13 11:03 | ZT, TEP-ZT비교 | TRUE | TRUE |  |  |  |  | TRUE | TRUE | TRUE | TRUE | TRUE | TRUE | TRUE | 1 | 1.2 |  | 300 | 723 | 423 | [8 empty] | TEP | P | O | X | X | Chalcogenide | GeTe | GeCrBiTe | Ge0.88Bi0.06Sc0.06Te | [10 empty] | 박성진 | 2021-07-09
399 | 10.1002/adfm.201801617 | Adv. Funct. Mater. | 2018 | 1.38 | 1.32 | 1.32 | 623 | BR |  | Qingyu Yan |  | alexyan@ntu.edu.sg | Figure 5(d) | Pb0.988Sb0.012Te-13% GeTe, SS SPSed pellets | Pb0.988Sb0.012Te-13% GeTe, SS SPSed pellets |  |  |  | 2022-04-13 11:06 | ZT, TEP-ZT비교 | TRUE | TRUE |  |  |  |  | TRUE | TRUE | TRUE | TRUE | TRUE | TRUE | TRUE | 1 | 1.04 |  | 300 | 773 | 473 | [8 empty] | TEP | N | O | X | X | Chalcogenide | PbTe | PbSbGeTe | Pb0.988Sb0.012Te + 13% GeTe | [10 empty] | 박성진 | 2021-07-09
400 | 10.1002/aenm.201803072 | Adv. Energy Mater. | 2018 | 1.33 | 1.32 | 1.3 | 773 | BR |  | Qingyu Yan |  | alexyan@ntu.edu.sg | Figure 6(a) | Sn0.99Na0.01Se-STSe | Sn0.99Na0.01Se-1 mol% Ag8SnSe6 |  |  |  | 2022-04-13 11:10 | ZT, TEP-ZT비교 | TRUE | TRUE |  |  |  |  | TRUE | TRUE | TRUE | TRUE | TRUE | TRUE | TRUE | 1 | 0.91 |  | 423 | 823 | 400 | [8 empty] | TEP | P | O | X | X | Sulfide | SnSe | SnNaAgSnSe | Sn0.99Na0.01Se + 1 mol% Ag8SnSe6 | [10 empty] | 박성진 | 2021-07-09
401 | 10.1002/adfm.202007340 | Adv. Funct. Mater. | 2020 | 1.6 | 1.59 | 1.61 | 823 | BR |  | Di Wu |  | wud@snnu.edu.cn | Figure 3(f) | PST81-xSb, x=0.6 | (PbTe)81Sb2Te3 + 0.6Sb + 2Cu2Te |  |  |  | 2022-04-13 11:15 | ZT, TEP-ZT비교 | TRUE | TRUE |  |  |  |  | TRUE | TRUE | TRUE | TRUE | TRUE | TRUE | TRUE | 1 | 1 |  | 323 | 823 | 500 | 12 | calc | 300 | 825 | 525 |  |  |  | TEP | N | O | X | X | Chalcogenide | PbTe | PbSbCuTe | (PbTe)81Sb2Te3 + 0.6Sb + 2Cu2Te | [10 empty] | 박성진 | 2021-07-09
402 | 10.1002/aenm.201902986 | Adv. Energy Mater. | 2019 | 1.3 | 1.29 | 1.28 | 400 | BR |  | Yuchi Fan |  | yuchifan@dhu.edu.cn | Figure 5(c) | 1 vol% | Bi0.4Sb1.6Te3 + 1 vol% Ti3C2Tx |  |  |  | 2022-04-13 11:40 | ZT, TEP-ZT비교 | TRUE | TRUE |  |  |  |  | TRUE | TRUE | TRUE | TRUE | TRUE | TRUE | TRUE | 1 | 1.23 |  | 300 | 475 | 175 | 7.8 | expt | 288 | 523 | 235 | singlestage |  |  | TEP | P | O | O | X | Chalcogenide | Sb2Te3 | BiSbTeTiC + T(O,OH,F group) | Bi0.4Sb1.6Te3 + 1 vol% Ti3C2Tx | [10 empty] | 박성진 | 2021-07-09
403 | 10.1002/adfm.202005479 | Adv. Funct. Mater. | 2020 | 1.2 | 1.29 | 1.2 | 573 | BR |  | Hsin-Jay Wu |  | ssky0211@nctu.edu.tw | Figure 1(a) | x=0.02 | Ga0.02Pb0.98Te |  |  |  | 2022-04-13 11:43 | ZT, TEP-ZT비교 | TRUE | TRUE |  |  |  |  | TRUE | TRUE | TRUE | TRUE | TRUE | TRUE | TRUE | 1 | 1.01 |  | 300 | 673 | 373 | [8 empty] | TEP | N | O | X | X | Chalcogenide | PbTe | GaPbTe | Ga0.02Pb0.98Te | [10 empty] | 박성진 | 2021-07-09
404 | 10.1002/adma.202003730 | Adv. Mater. | 2020 | 2.7 | 2.67 | 2.63 | 973 | BR |  | Xinfeng Tang |  | tangxf@whut.edu.cn | Figure 1(a) | x=0.005, y=0.001 | Cu2Se1.005 + 0.1 mol% BiCuSeO | SI에 TEP있음 |  |  | 2022-04-13 11:50 | ZT, TEP-ZT비교 | TRUE | TRUE |  |  |  |  | TRUE | TRUE | TRUE | TRUE | TRUE | TRUE | TRUE | 1 | 1.5 |  | 400 | 973 | 573 | [8 empty] | TEP | P | O | X | X | Chalcogenide | Cu2Se | CuSeBiCuO | Cu2Se1.005 + 0.1 mol% BiCuSeO | [10 empty] | 박성진 | 2021-07-09
405 | 10.1002/aenm.201803249 | Adv. Energy Mater. | 2018 | 0.86 | 0.86 | 0.86 | 700 | BR |  | Emmanuel Guilmeau |  | emmanuel.guilmeau@ensicaen.fr | Figure 7(f) | Cr | Cr2Cu26Ge6S32 |  |  |  | 2022-04-13 11:53 | ZT, TEP-ZT비교 | TRUE | TRUE |  |  |  |  | TRUE | TRUE | TRUE | TRUE | TRUE | TRUE | TRUE | 1 | 0.48 |  | 300 | 700 | 400 | [8 empty] | TEP | P | O | X | X | Sulfide | CuS | CuCrGeS | Cr2Cu26Ge6S32 | [10 empty] | 박성진 | 2021-07-09
406 | 10.1002/adfm.201803617 | Adv. Funct. Mater. | 2018 | 1.3 | 1.28 | 1.32 | 450 | BR |  | Junqin Li |  | junqinli@szu.edu.cn | Figure 7(a) | HD5 | Bi1.95Sb0.05Te2.3Se0.7 |  |  |  | 2022-04-13 11:56 | ZT, TEP-ZT비교 | TRUE | TRUE |  |  |  |  | TRUE | TRUE | TRUE | TRUE | TRUE | TRUE | TRUE | 1 | 1.2 |  | 300 | 500 | 200 | [8 empty] | TEP | N | O | X | X | Chalcogenide | Bi2Te3 | BiSbTeSe | Bi1.95Sb0.05Te2.3Se0.7 | [10 empty] | 박성진 | 2021-07-09
407 | 10.1002/adma.201703148 | Adv. Mater. | 2017 | 1.83 | 1.83 | 1.8 | 773 | BR |  | Jiaqing He |  | he.jq@sustc.edu.cn | Figure 1(c) | PbTe-4%InSb | PbTe-4%InSb |  |  |  | 2022-04-13 11:59 | ZT, TEP-ZT비교 | TRUE | TRUE |  |  |  |  | TRUE | TRUE | TRUE | TRUE | TRUE | TRUE | TRUE | 1 | 0.8 |  | 300 | 723 | 423 | 12 | calc | 300 | 723 | 423 |  |  |  | TEP | N | O | X | X | Chalcogenide | PbTe | PbTeInSb | PbTe + 4% InSb | [10 empty] | 박성진 | 2021-07-09
408 | 10.1002/aenm.201602582 | Adv. Energy Mater. | 2017 | 1.45 | 1.45 | 1.45 | 825 | BR |  | Jiehe Sui |  | suijiehe@hit.edu.cn | Figure 10(a) | x=20 | Yb0.3Co4Sb12 + 20% Sb |  |  |  | 2022-04-14 00:06 | ZT, TEP-ZT비교 | TRUE | TRUE |  |  |  |  | TRUE | TRUE | TRUE | TRUE | TRUE | TRUE | TRUE | 1 | 1.08 |  | 300 | 850 | 550 | [8 empty] | TEP | N | O | X | X | SKD | CoSb3 | YbCoSb | Yb0.3Co4Sb12 + 20% Sb | [10 empty] | 박성진 | 2021-07-09
409 | 10.1002/adma.202005612 | Adv. Mater. | 2020 | 2.7 | 2.7 | 2.69 | 720 | BR |  | Hsin-Jay Wu |  | ssky0211@nctu.edu.tw | Figure 1(a) | y=0.05 | (GeTe)0.95(Sb2Te3)0.05 |  |  |  | 2022-04-14 00:09 | ZT, TEP-ZT비교 | TRUE | TRUE |  |  |  |  | TRUE | TRUE | TRUE | TRUE | TRUE | TRUE | TRUE | 1 | 1.2 |  | 300 | 723 | 423 | [8 empty] | TEP | P | O | X | X | Chalcogenide | GeTe | GeSbTe | (GeTe)0.95(Sb2Te3)0.05 | [10 empty] | 박성진 | 2021-07-09
410 | 10.1002/adfm.201806613 | Adv. Funct. Mater. | 2019 | 2.4 | 2.34 | 2.32 | 773 | BR |  | Jiaqing He |  | he.jq@sustc.edu.cn | Figure 2(f) | GeTe-5% Bi2Te3 | Ge1-xBixTe1+0.5x |  |  |  | 2022-04-14 00:17 | ZT, TEP-ZT비교 | TRUE | TRUE |  |  |  |  | TRUE | TRUE | TRUE | TRUE | TRUE | TRUE | TRUE | 1 | 1.28 |  | 323 | 773 | 450 | [8 empty] | TEP | P | O | X | X | Chalcogenide | GeTe | GeBiTe | Ge0.95Bi0.05Te 1.025 | [10 empty] | 박성진 | 2021-07-09
411 | 10.1002/adfm.201807235 | Adv. Funct. Mater. | 2018 | 1.6 | 1.59 | 1.6 | 773 | BR |  | Weishu Liu |  | liuws@sustc.edu.cn | Figure 4(b) | x=1.5 | Mg3.2Sb0.015Bi1.975Te0.01 |  |  |  | 2022-04-14 00:19 | ZT, TEP-ZT비교 | TRUE | TRUE |  |  |  |  | TRUE | TRUE | TRUE | TRUE | TRUE | TRUE | TRUE | 1 | 1.05 |  | 323 | 523 | 200 | [8 empty] | TEP | N | O | X | X | Zintl | Mg3Sb2 | MgSbBiTeMn | Mg3.2Sb0.015Bi1.975Te0.01 | [10 empty] | 박성진 | 2021-07-09
412 | 10.1002/adfm.201903157 | Adv. Funct. Mater. | 2019 | 0.7 | 0.67 | 0.67 | 973 | BR |  | Naiming Liu |  | nl4qv@virginia.edu | Figure 10(d) | Sb-1 | ((Fe0.95Co0.05)0.27Si0.73)0.94Ge0.06 (with 0.5 wt% Cu, and 3 at% P + 1 at% Sb of DC phase) |  |  |  | 2022-04-14 00:24 | ZT, TEP-ZT비교 | TRUE | TRUE |  |  |  |  | TRUE | TRUE | TRUE | TRUE | TRUE | TRUE | TRUE | 1 | 0.65 |  | 823 | 1073 | 250 | [8 empty] | TEP | N | O | X | X | Silicide | Fe2Si | FeCoSiGeSb | ((Fe0.95Co0.05)0.27Si0.73)0.94Ge0.06 + 1 at% Sb | [10 empty] | 박성진 | 2021-07-09
413 | 10.1002/adma.201705942 | Adv. Mater. | 2018 | 2.3 | 2.3 | 2.31 | 740 | BR |  | Zhi-Gang Chen |  | zhigang.chen@uq.edu.au | Figure 2(f) | x=0.1, y=0.01 | Ge0.89Sb0.1In0.01Te |  |  |  | 2022-04-14 00:29 | ZT, TEP-ZT비교 | TRUE | TRUE |  |  |  |  | TRUE | TRUE | TRUE | TRUE | TRUE | TRUE | TRUE | 1 | 1.6 |  | 300 | 780 | 480 | [8 empty] | TEP | P | O | X | X | Chalcogenide | GeTe | GeSbInTe | Ge0.89Sb0.1In0.01Te | [10 empty] | 박성진 | 2021-07-09
414 | 10.1002/adma.201903387 | Adv. Mater. | 2019 |  | 1.8 | 1.79 | 700 | BR |  | Yanzhong Pei |  | yanzhong@tongji.edu.cn | Figure 4(a) | x=0.018 | Mg3.032Y0.018SbBi | 본문의 peak zT 값과 supplement의 peak zT 값이 다름. 제외하는 것이 나을 수도 있음. |  |  | 2022-04-14 00:37 | ZT, TEP-ZT비교 | TRUE | TRUE |  |  |  |  | TRUE | TRUE | TRUE | TRUE | TRUE | TRUE | TRUE | 1 | 1.35 |  | 300 | 750 | 450 | [8 empty] | TEP | N | O | X | X | Zintl | Mg3SbBi | MgYSbBi | Mg3.032Y0.018SbBi | [10 empty] | 박성진 | 2021-07-09
415 | 10.1002/aenm.201601450 | Adv. Energy Mater. | 2016 | 2.3 | 2.3 | 1.93 | 873 | BR |  | Li-Dong Zhao |  | zhaolidong@buaa.edu.cn | Figure 9(d) | y=4 | PbTe0.85Se0.15 + 2% Na + 4% SrTe | T = 520 K 이상에서 그래프 ZT값이 계산 ZT값에 비해 0.1 ~ 0.37 더 큰 값을 보임. DB에서 제외하는 것이 나을 것 같음. |  |  | 2023-04-11 18:55 | redigitize | TRUE | TRUE |  | FALSE |  |  | TRUE | TRUE | TRUE | FALSE | TRUE | TRUE | FALSE | 0 | 1.23 |  | 300 | 873 | 573 | 17.6 | calc | 300 | 873 | 573 |  |  |  | TEP | P | O | X | X | Chalcogenide | PbTe | PbNaSrTeSe | PbTe0.85Se0.15 + 2% Na + 4% SrTe | [10 empty] | 박성진 | 2021-07-09
416 | 10.1002/aenm.201700446 | Adv. Energy Mater. | 2017 | 0.92 | 0.94 | 0.94 | 873 | BR |  | Huaizhou Zhao |  | hzhao@iphy.ac.cn | Figure 6(b) | HZNSS-5min | Hf0.25Zr0.75NiSn0.97Sb0.03 |  |  |  | 2022-04-14 00:59 | ZT, TEP-ZT비교 | TRUE | TRUE |  |  |  |  | TRUE | TRUE | TRUE | TRUE | TRUE | TRUE | TRUE | 1 |  | 0.54 | 323 | 923 | 600 | 10.5 | calc | 323 | 923 | 600 |  |  |  | TEP | N | O | X | X | HH | ZrNiSn | HfZrNiSnSb | Hf0.25Zr0.75NiSn0.97Sb0.03 | [10 empty] | 박성진 | 2021-07-09
417 | 10.1002/aenm.201800087 | Adv. Energy Mater. | 2018 | 1.1 | 1.07 | 1.06 | 870 | BR |  | Xiaoyuan Zhou |  | xiaoyuan2013@cqu.edu.cn | Figure 6(f) | x=0.02 | Sn1-xNaxS-b |  |  |  | 2022-04-14 01:01 | ZT, TEP-ZT비교 | TRUE | TRUE |  |  |  |  | TRUE | TRUE | TRUE | TRUE | TRUE | TRUE | TRUE | 1 | 0.53 |  | 300 | 900 | 600 | [8 empty] | TEP | P | O | X | X | Sulfide | SnS | SnNaSe | Sn0.98Na0.02S | [10 empty] | 박성진 | 2021-07-09
418 | 10.1002/aenm.201802116 | Adv. Energy Mater. | 2018 | 1.42 | 1.42 |  | 900 | BR |  | Junqin Li |  | junqinli@szu.edu.cn | Figure S6 | y=0.03 | Sn0.555Ge0.15Pb0.075Mn0.275Te |  |  |  | 2022-04-14 01:22 | redigitize | TRUE | TRUE |  |  |  |  | TRUE | TRUE | TRUE | TRUE | TRUE | TRUE | TRUE | 1 | 0.87 |  | 500 | 900 | 400 | [8 empty] | TEP | P | O | X | X | Chalcogenide | SnTe | SnGePbMnTe | Sn0.555Ge0.15Pb0.075Mn0.275Te | [10 empty] | 박성진 | 2021-07-09
419 | 10.1002/aenm.201803242 | Adv. Energy Mater. | 2019 | 1.7 | 1.68 | 1.68 | 823 | BR |  | Zhi-Gang Chen |  | zhigang.chen@uq.edu.au | Figure 9(e) | Sn0.948Cd0.023Se | Sn0.948Cd0.023Se |  |  |  | 2022-04-14 01:24 | ZT, TEP-ZT비교 | TRUE | TRUE |  |  |  |  | TRUE | TRUE | TRUE | TRUE | TRUE | TRUE | TRUE | 1 | 0.84 |  | 300 | 873 | 573 | [8 empty] | TEP | P | O | X | X | Chalcogenide | SnSe | SnCdSe | Sn0.948Cd0.023Se | [10 empty] | 박성진 | 2021-07-09
420 | 10.1002/aenm.201901334 | Adv. Energy Mater. | 2019 | 2.4 | 2.41 | 2.41 | 723 | BR |  | Li-Dong Zhao |  | zhaolidong@buaa.edu.cn | Figure 8(a) | x=12 | SnSe + 12% PbSe |  |  |  | 2022-04-14 01:26 | ZT, TEP-ZT비교 | TRUE | TRUE |  |  |  |  | TRUE | TRUE | TRUE | TRUE | TRUE | TRUE | TRUE | 1 | 1.34 |  | 300 | 723 | 423 | 16 | calc | 423 | 723 | 300 |  |  |  | TEP | N | O | X | X | Chalcogenide | SnSe | SnPbSe | SnSe + 12% PbSe | [10 empty] | 박성진 | 2021-07-09
421 | 10.1002/aenm.202000757 | Adv. Energy Mater. | 2020 | 1.6 | 1.66 | 1.61 | 375 | BR |  | Xiaolin Wang |  | xiaolin@uow.edu.au | Figure 1(a) | BST/B-0.6 | BST composite materials after incorporating boron |  |  |  | 2022-04-14 01:39 | redigitize | TRUE | TRUE |  |  |  |  | TRUE | TRUE | TRUE | TRUE | TRUE | TRUE | TRUE | 1 | 1.2 |  | 300 | 575 | 275 | 11.3 | calc | 300 | 575 | 275 |  |  |  | TEP | P | O | X | X | Chalcogenide | SbTe3 | BiSbTeB | Bi0.5Sb1.5Te3 + 0.6 wt% B | [10 empty] | 박성진 | 2021-07-09
422 | 10.1038/s41467-018-08223-5 | Nat. Commun. | 2019 | 1.52 | 1.52 |  | 973 | BR |  | Zhifeng Ren |  | zren@uh.edu | Figure 5(b) | Ta0.74V0.1Ti0.16FeSb | Ta0.74V0.1Ti0.16FeSb |  | 번호밀림 방지, 제일뒤로 옮김 |  | 2022-04-13 12:10 | ZT, TEP-ZT비교 | TRUE | TRUE |  |  |  |  | TRUE | TRUE | TRUE | TRUE | TRUE | TRUE | TRUE | 1 | 0.93 |  | 300 | 973 | 673 | 11.4 | expt | 317 | 973 | 656 | ? |  |  | TEP | P | O | ? | X | HH | TaFeSb | TaVTiFeSb | Ta0.74V0.1Ti0.16FeSb | [10 empty] | 박성진 | 2021-07-09
423 | 10.1039/c9ee03897c | Energy Environ. Sci. | 2020 | 2.1 | 2.1 | 2.1 | 770 | BR |  | Guo-Qiang Liu |  | liugq@nimte.ac.cn | Figure 6(c) | x = 2, out of plane | SnSe0.95+x%PbBr2 |  |  |  | 2022-04-13 04:20 | ZT, TEP-ZT비교 | TRUE | TRUE |  |  |  |  | TRUE | TRUE | TRUE | TRUE | TRUE | TRUE | TRUE | 1 | 1.07 |  | 300 | 813 | 513 | [8 empty] | TEP | N | O | X | X | Chalcogenide | SnSe | SnSePbBr | SnSe0.95 + 2% PbBr2 | [9 empty] | out-of-plane | 박성진 | 2021-07-09
424 | 10.1038/nature23667 | Nature | 2017 | [6 empty] | Qingjie Zhang |  | zhangqj@whut.edu.cn | Figure 3 | MNC02R | xCo/Ba0.3In0.3Co4Sb12 |  |  |  | 2022-04-15 02:54 | NEW | TRUE | TRUE |  |  |  |  | TRUE | TRUE | TRUE | TRUE | TRUE | TRUE | TRUE | 1 | [13 empty] | TEP | N | O |  |  | SKD | CoSb3 | BaInCoSb | Ba0.3In0.3Co4Sb12+0.1%Co | [10 empty] | 류병기 | 2022-04-15
Note on E1: byungkiryu: 논문 초록 혹은 본문에 쓰여진 값
Note on F1: byungkiryu: 논문 ZT 그림에서 디지털화 한 값 (즉 그래프의 ZT)
Note on G1: byungkiryu: TEP에서 환산한 ZT
Note on H1: byungkiryu: 논문 에서 쓰여진 ZT에 해당하는 온도값 T(쓰여진 값)
Note on N1: byungkiryu: 논문에서, 데이터 디지털화 했던 ZT커브가 있었던 Figure의 번호// eg. Figure. 1(a) eg2. Figure. 4
Note on V1: Byungki Ryu: 데이터를 확인했는가 여부
Note on W1: Byungki Ryu: 데이터에 열전 물성이 모두 있는가 여부
Note on X1: Byungki Ryu: 경우에 따라, 선택된 데이터가 타논문에서 사용되었던 경우일 수 있음
Note on Y1: Byungki Ryu: 경우에 따라 논문에 에러가 있는데 그 것을 적음. False는 논문에 에러가 있을 가능성이 있음
Note on Z1: Byungki Ryu: 어떠한 이류로든 강력한 에러 가능성을 확인함. 에러가 아닌 경우가 아닌 경우에 대해서 False를 적음
Note on B25: Byungki Ryu: 계산논문
Note on B27: Byungki Ryu: 전도도가 이상함. PF와 ZT로부터 전도도가 안노옴이상함.
Note on V27: Byungki Ryu: 논문 데이터에 문제가 있는 것으로 보임
Note on BF63: byungkiryu: bulk using nano structure
Note on BF72: byungkiryu: bulk using nano structure
Note on BF75: byungkiryu: bulk using nano structure
Note on A77: byungkiryu: baddata near zero conductivity
Note on G93: Byungki Ryu: 초록과 실제 TEP ZT와 큰차이 발생
Note on B152: byungkiryu: 온도를 잘못해서 다시적음. 그런데 논문 안의 ZT값이 너무 높은데 (20200910)
Note on BE332: S.Park: supplement를 보면 x=0.015에 대한 Br 분포결과가 있어서 x=0.015일 수도 있는데, 논문에 명시되어 있지 않아서 확실하지 않음.
Note on AP403: Byungki Ryu: no information on module structure etc
Note on BE408: S.Park: ZT(max)는 4% InSb에서 보이지만, average ZT (record)는 5% InSb 에서 1.0, 효율은 14%임.
Note on AJ415: S.Park: average zT의 값 언급 없음. 제시한 그래프에서 직접 추출한 값임.
Note on AJ422: S.Park: device zT

## list v10.00_brjcsjp
# | DOI | JOURNAL | YEAR | 논문ZT(max) | Graph_ZT(max) | TEP_ZT(max) | at T [K] | user_edting | nickname_of_paper | Corresponding_author_main | Corresponding_email | figure_number_of_targetZT | label_of_targetZT_in_figure | figure_label_description | note | error_correction_note | date_updated | date_confirmed | confirm_method | confirmed | complete | notDuplicated | Reproducible_ZT | notError | notCalc | cri1 | cri2 | cri3 | cri4 | cri5 | cri6 | allfilter | pass | avg ZT | eng ZT | Tc [K] for avg ZT | Th [K] for avg ZT | ΔT [K] for avg ZT | ηmax [%] | η 방법 | Tc [K] for etaMax | Th [K] for etaMax | ΔT [K] for etaMax | module_type | label | 대표스펙 타입 | DATA | 소재타입 | 소재 | 소자 | 시스템 | GROUP | BASEMAT | 조성 | 소재조성코멘트 | 소재차원 (bulk, film, 1D, 2D) | SC/PC | Reaction | Milling | SINTERING | PostProcessing | 실험방법 (to be convered to json type) | 측정기기 | Cp (J/g K) | 측정방향 | 입력인 | date_make | 특이사항 | 기타
1 | 10.1038/NCHEM.955 |  | 2011 | 1.7 |  | 1.7014 | 800 | BR | K Biswas | MG Kanatzidis | m-kanatzidis@northwestern.edu | Figure 4 | 2% SrTe | PbTe-1%SrTe-2%SrTe |  | error: T error updated | 2022-03-30 23:55 | 2022-03-30 11:55 | redigitize | TRUE | TRUE |  |  |  |  | TRUE | TRUE | TRUE | TRUE | TRUE | TRUE | TRUE | 1 | [12 empty] | P | TEP | P | O | X | X | Chalcogenide | PbTe | PbTe SrTe NaTe | (PbTe)0.97(SrTe)0.02(Na2Te)0.01 | Bulk | PC | Melt-Cooling | na | na | na | Ingot = mix(Pb,Te,Na2Te,SrTe under Ar, 10g, nomial (PbTe)0.97(SrTe)0.02(Na2Te)0.01), meltCooling(ingot, P=10^-4 torr, T1=1323K, time1=15hour, T2 873K, cooling=11K/h, T3=RT, time=15hour) |  |  |  | 손지희 | 2016-08-26
2 | 10.1038/nature11439 |  | 2012 | 2.2 |  | 2.213 | 915 | BR | K Biswas | MG Kanatzidis | m-kanatzidis@northwestern.edu | Figure 1(b) | 4 mol% SrTe, 2 mol% Na: SPS |  |  |  |  | 2022-03-31 00:06 | edgecheck | TRUE | TRUE |  |  |  |  | TRUE | TRUE | TRUE | TRUE | TRUE | TRUE | TRUE | 1 | [12 empty] | P | TEP | P | O | X | X | Chalcogenide | PbTe | PbTe SrTe Na | (PbTe)0.96(SrTe)0.04Na0.02 | Bulk | PC | Melt-Quenching | RetschRM200 | SPS | na | melting + BM + SPS |  |  |  | 손지희 | 2016-08-26
3 | 10.1038/nature06458 |  | 2008 | 1 |  |  | 200 | BR | [6 empty] | not complete |  |  | 2022-03-31 00:12 |  | TRUE | FALSE |  |  |  |  | TRUE | FALSE | TRUE | TRUE | TRUE | TRUE | FALSE | 0 | [12 empty] | P | TEP | P | O | O | X | Si | Si | Si | 20nm Si nanowires | 1D | SC |  |  |  |  | SNAP process |  |  |  | 손지희 | 2016-08-26
4 | 10.1038/ncomms9144 |  | 2015 | 1.46 |  | 1.45 | 1200 | BR |  | Tiejun Zhu | zhutj@zju.edu.cn | Figure 2(a) | x = 0.12 | FeNb1-x Hfx Sb |  |  |  | 2022-03-31 00:19 | edgecheck | TRUE | TRUE |  |  |  |  | TRUE | TRUE | TRUE | TRUE | TRUE | TRUE | TRUE | 1 | [12 empty] | P | TEP | P | O | O | X | HH | HH | FeNbHfSb | FeNb0.88Hf0.12Sb | Bulk | PC | Melt-Cooling | Mixer-Mill | SPS | annealing | SPS |  |  |  | 손지희 | 2016-08-26 | levitation melting
5 | 10.1002/aenm.201200970 |  | 2013 | 2.28 |  | 2.29 | 673 | BR |  | Y Gelbstein | yanivge@bgu.ac.il | Figure 4 | SPS 823K/60min | Ge0.87Pb0.13Te |  |  |  | 2022-03-31 00:26 | edgecheck | TRUE | TRUE |  |  |  |  | TRUE | TRUE | TRUE | TRUE | TRUE | TRUE | TRUE | 1 | [12 empty] | P | TEP | P | O | O | X | Chalcogenide | GeTe | GePbTe | Ge0.87Pb0.13Te | Bulk | PC | Melt-Quenching | Hand-Mill | SPS | annealing | SPS |  |  |  | 손지희 | 2016-08-26
6 | 10.1002/adma.201501030 |  | 2015 | 2.1 |  | 2.14 | 1000 | BR |  | Xun Shi | xshi@mail.sic.ac.cn | Figure 1(b) | Cu2S0.52Te0.48 |  |  |  |  | 2022-03-31 00:32 | edgecheck | TRUE | TRUE |  |  |  |  | TRUE | TRUE | TRUE | TRUE | TRUE | TRUE | TRUE | 1 | [12 empty] | P | TEP | P | O | X | X | Chalcogenide | M2Q | CuSTe | Cu2S0.52Te0.48 | Bulk | PC | Melt-Quenching |  | SPS | na | SPS |  |  |  | 손지희 | 2016-08-26
7 | 10.1126/science.1159725 |  | 2008 | 1.5 |  | 1.47 | 773 | BR |  | JP Heremans | heremans.1@osu.edu | Figure 1(b) | 2% Tl | Tl0.02Pb0.98Te |  |  |  | 2022-03-31 00:36 | edgecheck | TRUE | TRUE |  |  |  |  | TRUE | TRUE | TRUE | TRUE | TRUE | TRUE | TRUE | 1 | [12 empty] | P | TEP | P | O | X | X | Chalcogenide | PbTe | TlPbTe | Tl0.02Pb0.98Te | Bulk | PC | Melt-Cooling | Crushed | HP | na | HP |  |  |  | 손지희 | 2016-08-26
8 | 10.1126/science.1092963 |  | 2004 | 2.2 |  | 2.1 | 800 | BR |  | MG Kanatzidis | kanatzid@cem.msu.edu | Figure 3(c) | AgPb18SbTe20 |  | LAST known not reproducible |  |  | 2022-03-31 00:51 | edgecheck | TRUE | TRUE |  |  |  |  | TRUE | TRUE | TRUE | TRUE | TRUE | TRUE | TRUE | 1 | [12 empty] | N | TEP | N | O | X | X | Chalcogenide | PbTe | AgPbSbTe | AgPb18SbTe20 | Bulk | PC | Melt-Cooling | na | na | na | heating |  |  |  | 손지희 | 2016-08-26
9 | 10.1038/am.2013.86 |  | 2014 | 1.3 |  | 1.25 | 380 | BR |  | Xin-Bing Zhao | zhaoxb@zju.edu.cn |  | HD-Sb1.7 |  |  |  |  | 2022-03-31 00:56 | edgecheck | TRUE | TRUE |  |  |  |  | TRUE | TRUE | TRUE | TRUE | TRUE | TRUE | TRUE | 1 | [12 empty] | P | TEP | P | O | X | X | Chalcogenide | Bi2Te3 | BiSbTe | Bi0.3Sb1.7Te3 | Bulk | PC | Melt-Cooling | Ball-Mill | HP | Hot-deformation | HP(repress) |  |  |  | 손지희 | 2016-08-26
10 | 10.1039/c5ee02979a |  | 2016 | 1.8 |  | 1.75 | 810 | BR | AIST | Michihiro Ohta | ohta.michihiro@aist.go.jp | Figure 7 | p-type PbTe | PbTe-2%MgTe-4%Na |  |  |  | 2022-03-31 00:56 | edgecheck | TRUE | TRUE | FALSE |  |  |  | TRUE | TRUE | FALSE | TRUE | TRUE | TRUE | FALSE | 0 | [12 empty] | P | TEP | P | O | O | X | Chalcogenide | PbTe | PbTe MgTe Na | (PbTe)0.96(MgTe)0.02Na0.04 | Bulk | PC | Melt-Cooling | Hand-Mill | SPS | na | SPS |  |  |  | 손지희 | 2016-08-26
11 | 10.1039/c5ee02979a |  | 2016 | 1.4 |  | 1.39 | 750 | BR | [9 empty] | 2022-03-31 01:02 | edgecheck | TRUE | TRUE | TRUE |  |  |  | TRUE | TRUE | TRUE | TRUE | TRUE | TRUE | TRUE | 1 | [12 empty] | N | TEP | N | O | O | X | Chalcogenide | PbTe | PbTe PbI | (PbTe)0.998(PbI2)0.002 | Bulk | PC | Melt-Cooling | Hand-Mill | SPS | na | SPS |  |  |  | 손지희 | 2016-08-26
12 | 10.1126/science.aaa4166 |  | 2015 | 1.86 |  | 1.86 | 320 | BR | Science-dense-dislocation |  |  |  |  | Te-MS,red |  |  |  | 2022-03-31 09:07 | redigitize | TRUE | TRUE |  |  |  |  | TRUE | TRUE | TRUE | TRUE | TRUE | TRUE | TRUE | 1 | [12 empty] | P | TEP | P | O | O | X | Chalcogenide | Bi2Te3 | BiSbTe | Bi0.5Sb1.5Te3 + 25wt% Te | Bulk | PC | Melt-Spinning | na | SPS | na | MS + SPS |  |  |  | 손지희 | 2016-08-26
13 | 10.1038/ncomms10287 |  | 2016 | 1 |  | 1 | 700 | BR | [5 empty] | 2.65x10^19 |  | error: T of ZT error updated | 2022-03-31 09:18 | 2022-03-31 09:18 | redigitize | TRUE | TRUE |  |  |  |  | TRUE | TRUE | TRUE | TRUE | TRUE | TRUE | TRUE | 1 | [12 empty] | P | TEP | P | O | X | X | Te | Te | Te As | Te + As-doping | Bulk | PC | Melt-Quenching | Grinding | HP | na | HP |  |  |  | 손지희 | 2016-08-26
14 | 10.1002/aenm.201100149 |  | 2011 | 1.06 |  | 0.98 | 398 | BR | [5 empty] | re-pressed Cu0.01Bi2Te2.7Se0.3 |  |  |  | 2022-03-31 11:58 | edgecheck | TRUE | TRUE |  |  |  |  | TRUE | TRUE | TRUE | TRUE | TRUE | TRUE | TRUE | 1 | [12 empty] | N | TEP | N | O | X | X | Chalcogenide | Bi2Te3 | CuBiTeSe | Cu0.01Bi2Te2.7Se0.3 | Bulk | PC | Mechanical-alloying | na | SPS | repress | SPS(re-press) |  |  | IP | 손지희 | 2016-08-26
15 | 10.1103/PhysRevLett.108.166601 |  | 2012 | 1.3 |  | 1.33 | 700 | BR | [5 empty] | x=0.7 |  | error: SI data copy error, updated | 2022-03-31 12:02 | 2022-03-31 12:02 | edgecheck | TRUE | TRUE |  |  |  |  | TRUE | TRUE | TRUE | TRUE | TRUE | TRUE | TRUE | 1 | [12 empty] | N | TEP | N | O | X | X | Silicide | Mg2Si | MgSiSb | Mg2Si0.3Sb0.7 | Bulk | PC | Solid-state-reaction | Grinding | SPS | na | 2-step solid state reaction + SPS |  |  |  | 손지희 | 2016-08-26
16 | 10.1038/am.2016.67 |  | 2016 | 1.1 |  | 1.1 | 473 | BR | [5 empty] | TP 460-3 |  |  |  | 2022-03-31 12:07 | edgecheck | TRUE | TRUE |  |  |  |  | TRUE | TRUE | TRUE | TRUE | TRUE | TRUE | TRUE | 1 | [12 empty] | N | TEP | N | O | X | X | Chalcogenide | Bi2Te3 | BiTeSe | Bi2Te2.2Se0.8 | Bulk | PC | Mechanical-alloying | na | SPS | SPS | MA+SPS(re-press) |  |  | IP | 손지희 | 2016-08-26
17 | 10.1038/nature09996 |  | 2011 | 1.8 |  | 1.75 | 850 | BR | [5 empty] | x = 0.15 |  |  |  | 2022-03-31 12:10 | edgecheck | TRUE | TRUE |  |  |  |  | TRUE | TRUE | TRUE | TRUE | TRUE | TRUE | TRUE | 1 | [12 empty] | P | TEP | P | O | X | X | Chalcogenide | PbTe | PbTeSe | PbTe0.85Se0.15 | Bulk | PC | Melt-Quenching | grinding | HP | na | HP |  |  |  | 손지희 | 2016-08-26
18 | 10.1039/c0ee00456a |  | 2011 | 1.4 |  | 1.55 | 750 | BR | [5 empty] | 9.0x10^19 |  |  |  | 2022-03-31 12:14 | edgecheck | TRUE | TRUE |  |  |  |  | TRUE | TRUE | TRUE | TRUE | TRUE | TRUE | TRUE | 1 | [12 empty] | P | TEP | P | O | X | X | Chalcogenide | PbTe | PbTeNa | NaxPb1 xTe (0.5% < x < 2%) | Bulk | PC | Melt-Quenching | grinding | HP | na | melting+annealing + HP |  |  |  | 손지희 | 2016-08-26
19 | 10.1126/science.1156446 |  | 2008 | 1.4 |  | 1.44 | 373 | BR | [5 empty] | Nano |  |  |  | 2022-03-31 12:17 | edgecheck | TRUE | TRUE |  |  |  |  | TRUE | TRUE | TRUE | TRUE | TRUE | TRUE | TRUE | 1 | [12 empty] | P | TEP | P | O | O | X | Chalcogenide | Bi2Te3 | BiSbTe | BiSbTe alloy | Bulk | PC | Ball-milling | na | HP | na | BM + HP |  |  | OP | 손지희 | 2016-08-26
20 | 10.1038/nature08088 |  | 2009 | 1.48 |  | 1.463 | 705 | BR | [5 empty] | b-c plane (anneal) | redigitizing for higher resolution |  | 2022-03-31 13:38 | 2022-03-31 01:38 | redigitize | TRUE | TRUE |  |  |  |  | TRUE | TRUE | TRUE | TRUE | TRUE | TRUE | TRUE | 1 | [12 empty] | N | TEP | N | O | X | X | Chalcogenide | In4Se3 | InSe | In4Se2.35 | Bulk | SC | Bridgman | na | na | na | Bridgman |  |  | b–c plane | 손지희 | 2016-08-26
21 | 10.1038/nmat1154 |  | 2004 |  |  |  |  | BR | [6 empty] | not complete |  |  | 2022-03-31 01:38 |  | TRUE | FALSE |  |  |  |  | TRUE | FALSE | TRUE | TRUE | TRUE | TRUE | FALSE | 0 | [12 empty] | - | missing | - | O | X | X | Zintl | Zn4Sb3 | ZnSb | Zn57.5Sb42.5 | Bulk | SC | Bridgman |  |  |  | Bridgman |  |  |  | 손지희 | 2016-08-26 | structural analysis(XRD) | data 없음
22 | 10.1038/35098012 |  | 2001 | 2.4 |  |  | 300 | BR | [6 empty] | not complete |  |  | 2022-03-31 01:38 |  | TRUE | FALSE |  |  |  |  | TRUE | FALSE | TRUE | TRUE | TRUE | TRUE | FALSE | 0 | [12 empty] | P | missing | P | X | O | X | Chalcogenide | Bi2Te3 | BiTe/SbTe, BiTeSe | Bi2Te3/Sb2Te3 SLs(P), Bi2Te3/Bi2Te2.83Se0.17SLs(N) | 2D | - |  |  | HP |  | low-temperature growth process |  |  |  | 손지희 | 2016-08-26 |  | data 없음
23 | 10.1073/pnas.1403601111 |  | 2014 | 2 |  | 1.98 | 773 | BR | [5 empty] | QH |  |  |  | 2022-03-31 01:38 | edgecheck | TRUE | TRUE |  |  |  |  | TRUE | TRUE | TRUE | TRUE | TRUE | TRUE | TRUE | 1 | [12 empty] | P | TEP | P | O | X | X | Chalcogenide | PbTe | PbNaTe | Pb0.98Na0.02Te | Bulk | PC | Melt-Quenching | grinding | HP | na | melting + HP |  |  |  | 손지희 | 2016-08-26
24 | 10.1038/ncomms10892 |  | 2016 |  |  |  | 700 | BR | [5 empty] | YbCd1.6Zn0.4Sb2 | computation |  |  | 2022-03-31 01:38 |  | TRUE | FALSE |  |  |  |  | TRUE | FALSE | TRUE | TRUE | TRUE | TRUE | FALSE | 0 | [12 empty] | - | ZT | - | O | X | X | Zintl | Zintl | YbCdZnSb | CaAl2Si2-type Zintl CPs, YbCd1.6Zn0.4Sb2 | Bulk | - |  |  |  |  | - |  |  |  | 손지희 | 2016-08-26 | 논문 DATA 수집 & screening design of new TE materials | data (reference 따온 data)
25 | 10.1021/ja306527n |  | 2012 | 1.3 |  | 1.27 | 923 | BR | [5 empty] | Pb0.975Na0.025S+3%CdS | poor resolution |  | 2022-03-31 15:39 | 2022-03-31 03:39 | redigitize | TRUE | TRUE |  |  |  |  | TRUE | TRUE | TRUE | TRUE | TRUE | TRUE | TRUE | 1 | [12 empty] | P | TEP | P | O | X | X | Chalcogenide | PbS | PbNaS CdS | Pb0.975Na0.025S+3mol% CdS | Bulk | PC | Melt-Quenching | crushed | SPS | na | SPS |  |  |  | 손지희 | 2016-08-26
26 | 10.1021/ja301772w |  | 2012 | 1.22 |  | 1.04 | 923 | BR | [5 empty] | Pb0.975Na0.025S+3%SrS (A) | poor resolution | 데이터로부터 ZT가 안나옴 | 2022-03-31 16:25 | 2022-03-31 04:25 | redigitize | TRUE | TRUE |  | FALSE | FALSE |  | TRUE | TRUE | TRUE | FALSE | FALSE | TRUE | FALSE | 0 | [12 empty] | P | TEP | P | O | X | X | Chalcogenide | PbS | PbNaS SrS | Pb0.975Na0.025S with 3.0 at. % SrS | Bulk | PC | Melt-Quenching | crushed | SPS | na | SPS |  |  |  | 손지희 | 2016-08-26
27 | 10.1038/nature13184 |  | 2014 | 2.6 |  | 2.67 | 923 | BR | [5 empty] | b axis |  |  |  | 2022-03-31 04:30 | edgecheck | TRUE | TRUE |  |  |  |  | TRUE | TRUE | TRUE | TRUE | TRUE | TRUE | TRUE | 1 | [12 empty] | P | TEP | P | O | X | X | Chalcogenide | SnSe | SnSe | SnSe | Bulk | SC | Bridgman | na | na | na | Bridgman |  |  | b axis | 손지희 | 2016-08-26
28 | 10.1126/science.aad3749 |  | 2015 | 2 |  | 2.01 | 773 | BR | [5 empty] | hole doped b axos |  |  |  | 2022-03-31 04:33 | edgecheck | TRUE | TRUE |  |  |  |  | TRUE | TRUE | TRUE | TRUE | TRUE | TRUE | TRUE | 1 | [12 empty] | P | TEP | P | O | X | X | Chalcogenide | SnSe | SnNaSe | Sn0.985Na0.015Se | Bulk | SC | Bridgman | na | na | na | Bridgman |  |  | b axis | 손지희 | 2016-08-26
29 | 10.1063/1.4807771 |  | 2013 | 0.92 |  |  | 373 | BR | [6 empty] | not complete |  |  | 2022-03-31 06:36 |  | TRUE | FALSE |  |  |  |  | TRUE | FALSE | TRUE | TRUE | TRUE | TRUE | FALSE | 0 | [12 empty] | N | κ, ZT | N | O | X | X | Chalcogenide | Bi2Te3 | BiTeSe | BiTe2.7Se0.3 | Bulk | PC |  |  | SPS | repress | SPS(re-press) |  |  | ab direction | 손지희 | 2016-09-07
30 | 10.1063/1.4807771 |  | 2013 | 1.04 |  |  | 298 | BR | [6 empty] | not complete |  |  | 2022-03-31 06:36 |  | TRUE | FALSE |  |  |  |  | TRUE | FALSE | TRUE | TRUE | TRUE | TRUE | FALSE | 0 | [12 empty] | P | κ, ZT | P | O | X | X | Chalcogenide | Bi2Te3 | BiSbTe | Bi0.5Sb1.5Te3 | Bulk | PC |  |  | SPS | repress | SPS(re-press) |  |  | ab direction | 손지희 | 2016-09-07
31 | 10.1016/j.jssc.2006.12.010 |  | 2007 | 0.86 |  | 0.856 | 505 | BR | [5 empty] | x = 0.4 |  | 전도도의 x가 1000/T에 대한 환산 오류 | 2021-03-31 18:36 | 2022-03-31 06:36 | redigitize | TRUE | TRUE |  |  |  |  | TRUE | TRUE | TRUE | TRUE | TRUE | TRUE | TRUE | 1 | [12 empty] | N | TEP | N | O | X | X | Chalcogenide | Bi2Te3 | BiAgTeSe | Bi1.96Ag0.04Te2.7Se0.3 | Bulk | PC |  |  | SPS |  | SPS |  |  |  | 손지희 | 2016-09-07
32 | 10.1016/j.jallcom.2007.05.063 |  | 2008 | 0.86 |  | 0.855 | 419 | BR | [5 empty] | x = 0.1 |  | 전도도의 x가 1000/T에 대한 환산 오류 | 2021-03-31 22:33 | 2022-03-31 10:33 | redigitize | TRUE | TRUE |  |  |  |  | TRUE | TRUE | TRUE | TRUE | TRUE | TRUE | TRUE | 1 | [12 empty] | P | TEP | P | O | X | X | Chalcogenide | Bi2Te3 | BiSbTeAl | Al0.2Bi0.45Sb1.3Te3 | Bulk | PC |  |  | SPS |  | SPS |  |  |  | 손지희 | 2016-09-07
33 | 10.3938/jkps.66.1726 |  | 2015 | 0.72 |  | 0.743 | 473 | BR | [5 empty] | MA-HP673K |  |  |  | 2022-03-31 10:37 | edgecheck | TRUE | TRUE |  |  |  |  | TRUE | TRUE | TRUE | TRUE | TRUE | TRUE | TRUE | 1 | [12 empty] | N | TEP | N | O | X | X | Chalcogenide | Bi2Te3 | BiTeSe | Bi2Te2.7Se0.3 | Bulk | PC | Ball-milling |  |  |  | MA + HP |  |  |  | 손지희 | 2016-09-08
34 | 10.1063/1.3427427 |  | 2010 | 1.8 |  | 1.79 | 316 | BR | [5 empty] | 40wt% NC |  |  |  | 2022-03-31 10:41 | edgecheck | TRUE | TRUE |  |  |  |  | TRUE | TRUE | TRUE | TRUE | TRUE | TRUE | TRUE | 1 | [12 empty] | P | TEP | P | O | X | X | Chalcogenide | Bi2Te3 | BiSbTe | Bi0.4Sb1.6Te3 | Bulk | PC | Melt-Spinning |  | HP |  | solid-state synthesis(ingot+MS)+HP |  |  |  | 손지희 | 2016-09-08
35 | 10.1039/c3ra23197f |  | 2013 | 0.48 |  | 0.5 | 500 | BR | [5 empty] | Inorganic ligand capped Bi2Te3 |  |  |  | 2022-03-31 10:46 | edgecheck | TRUE | TRUE |  |  |  |  | TRUE | TRUE | TRUE | TRUE | TRUE | TRUE | TRUE | 1 | [12 empty] | N | TEP | N | O | X | X | Chalcogenide | Bi2Te3 | BiTe | inorganic ligand capped Bi2Te3 | Bulk | PC |  |  | SPS |  | SPS |  |  |  | 손지희 | 2016-09-08
36 | Enhancing Figure of Merit of Bi0.5Sb1.5Te3 Through Nano-composite Approach |  | 2014 | 1.42 |  | 1.41 | 380 | BR | [5 empty] | BiSbTe after annealing process |  |  |  | 2022-03-31 10:52 | edgecheck | TRUE | TRUE |  |  |  |  | TRUE | TRUE | TRUE | TRUE | TRUE | TRUE | TRUE | 1 | [12 empty] | P | TEP | P | O | X | X | Chalcogenide | Bi2Te3 | BiSbTe | micro-grain and nano-grain Bi0.5Sb1.5Te3 | Bulk | PC | Melt-Spinning |  | HP | annealing | (ZM+MS-HP)+annealing |  |  |  | 손지희 | 2016-09-08
37 | 10.1002/aenm.201401391 |  | 2014 | 1.22 |  | 1.23 | 340 | BR | [5 empty] | MS10 |  |  |  | 2022-04-01 03:45 | edgecheck | TRUE | TRUE |  |  |  |  | TRUE | TRUE | TRUE | TRUE | TRUE | TRUE | TRUE | 1 | [12 empty] | P | TEP | P | O | X | X | Chalcogenide | Bi2Te3 | BiSbTe | Bi0.5Sb1.5Te3 | Bulk | PC | Melt-Spinning |  | PAS |  | MS + PAS |  |  |  | 손지희 | 2016-09-08
38 | 10.1002/aenm.201500411 |  | 2015 | 1.2 |  | 1.19 | 357 | BR | [5 empty] | ZM-HD2, inplane |  |  |  | 2022-04-01 03:52 | edgecheck | TRUE | TRUE |  |  |  |  | TRUE | TRUE | TRUE | TRUE | TRUE | TRUE | TRUE | 1 | [12 empty] | N | TEP | N | O | X | X | Chalcogenide | Bi2Te3 | BiTeSe | Bi2Te2.79Se0.21 | Bulk | ? |  |  | HP | repress | ZM + HP + Hot Deformation(repress) |  |  | IP | 손지희 | 2016-09-08
39 | 10.1007/s11664-012-2280-6 |  | 2013 | 1.4 |  | 1.46 | 300 | BR | [5 empty] | Mn 0.2wt% |  |  |  | 2022-04-01 03:57 | edgecheck | TRUE | TRUE |  |  |  |  | TRUE | TRUE | TRUE | TRUE | TRUE | TRUE | TRUE | 1 | [12 empty] | P | TEP | P | O | X | X | Chalcogenide | Bi2Te3 | BiSbTe | Bi0.5Sb1.5Te3 + 0.2wt% Mn-decorated | Bulk | PC |  |  | SPS |  | SPS |  |  |  | 손지희 | 2016-09-08
40 | 10.1039/c3ta12623d |  | 2013 | 0.8 |  | 0.8 | 400 | BR | [5 empty] | Ultrasonicated |  |  |  | 2022-04-01 03:59 | edgecheck | TRUE | TRUE |  |  |  |  | TRUE | TRUE | TRUE | TRUE | TRUE | TRUE | TRUE | 1 | [12 empty] | N | TEP | N | O | X | X | Chalcogenide | Bi2Te3 | BiTeSe | Bi2Te2.7Se0.3 | Bulk | PC |  |  | SPS |  | chemical exfoliation + SPS |  |  |  | 손지희 | 2016-09-08
41 | 10.1002/adfm.201402663 |  | 2015 | 0.77 |  | 0.76 | 475 | BR | [5 empty] | x = 2.0vol% Bi2Te3 bulk |  |  |  | 2022-04-01 04:03 | edgecheck | TRUE | TRUE |  |  |  |  | TRUE | TRUE | TRUE | TRUE | TRUE | TRUE | TRUE | 1 | [12 empty] | N | TEP | N | O | X | X | Chalcogenide | Bi2Te3 | BiTeAg | Bi2Te3 + 2.0vol% Ag NPs | Bulk | PC | hydrothermal |  | SPS |  | hydrothermal method + SPS |  |  |  | 손지희 | 2016-09-09
42 | 10.1063/1.1863440 |  | 2005 | 1 |  | 1.01 | 450 | BR | [5 empty] | NC2 |  |  |  | 2022-04-01 04:14 | edgecheck | TRUE | TRUE |  |  |  |  | TRUE | TRUE | TRUE | TRUE | TRUE | TRUE | TRUE | 1 | [12 empty] | N | TEP | N | O | X | X | Chalcogenide | Bi2Te3 | BiTe | Bi2Te3(ZM) 85wt% + Bi2Te3 nanotube 15wt% | Bulk | PC |  |  | HP |  | mix : hydrothermal synthesis(nano tube) + ZM, -HP |  |  |  | 손지희 | 2016-09-09
43 | 10.3365/eml.2010.12.201 |  | 2010 | 1.2 |  | 1.2 | 373 | BR | KERI |  |  |  |  | 0.05 wt% | 이재기 BST0.5, Ag |  |  | 2022-04-01 04:19 | edgecheck | TRUE | TRUE |  |  |  |  | TRUE | TRUE | TRUE | TRUE | TRUE | TRUE | TRUE | 1 | [12 empty] | P | TEP | P | O | X | X | Chalcogenide | Bi2Te3 | BiSbTeAg | Bi0.5Sb1.5Te3 + 0.05wt% Ag | Bulk | PC | Melt |  | HP |  | melting and hot pressing |  |  | IP | 손지희 | 2016-09-09
44 | 10.1007/s11664-012-2356-3 |  | 2012 | 1.2 |  | 1.23 | 320 | BR | [5 empty] | Bi0.4Sb1.6-xInxTe3 x=0.01 |  |  |  | 2022-04-01 04:22 | edgecheck | TRUE | TRUE |  |  |  |  | TRUE | TRUE | TRUE | TRUE | TRUE | TRUE | TRUE | 1 | [12 empty] | P | TEP | P | O | X | X | Chalcogenide | Bi2Te3 | BiSbInTe | Bi0.4Sb1.59In0.01Te3 | Bulk | PC | Melt |  | SPS |  | melting and SPS |  |  |  | 손지희 | 2016-09-09
45 | 10.1039/c3ce40643a |  | 2013 | 0.24 |  | 0.24 | 400 | BR | [5 empty] | Bi2Te3/MnTe2 |  |  |  | 2022-04-01 04:25 | edgecheck | TRUE | TRUE |  |  |  |  | TRUE | TRUE | TRUE | TRUE | TRUE | TRUE | TRUE | 1 | [12 empty] | N | TEP | N | O | X | X | Chalcogenide | Bi2Te3 | BiTeMnTe | nanostructured Bi2Te3/MnTe2 composite | Bulk | PC |  |  | SPS |  | ball milling and SPS |  |  |  | 손지희 | 2016-09-09
46 | 10.1021/nl101156v |  | 2010 | 1.04 |  | 1.04 | 398 | BR | [5 empty] | press perpendicular |  |  |  | 2022-04-01 04:29 | edgecheck | TRUE | TRUE |  |  |  |  | TRUE | TRUE | TRUE | TRUE | TRUE | TRUE | TRUE | 1 | [12 empty] | N | TEP | N | O | X | X | Chalcogenide | Bi2Te3 | BiTeSe | Bi2Te2.7Se0.3 | Bulk | PC | Ball-milling |  | HP | HP | ball milling and hot pressing(repress) |  |  | IP | 손지희 | 2016-09-12
47 | 10.1007/s11664-013-2822-6 |  | 2013 | 0.9 |  | 0.9 | 423 | BR | [5 empty] | Bi2Te2.85Se0.15:I0.005 |  |  |  | 2022-04-01 10:59 | edgecheck | TRUE | TRUE |  |  |  |  | TRUE | TRUE | TRUE | TRUE | TRUE | TRUE | TRUE | 1 | [12 empty] | N | TEP | N | O | X | X | Chalcogenide | Bi2Te3 | BiTeSeI | Bi2Te2.85Se0.15 : I 0.005 | Bulk | PC | Melt |  | HP |  | encapsulated melting and hot pressing |  |  |  | 손지희 | 2016-09-12
48 | 10.3938/jkps.64.1416 |  | 2014 | 0.6 |  | 0.6 | 423 | BR | [5 empty] | Bi2Te2.4Se0.6 |  |  |  | 2022-04-01 11:05 | edgecheck | TRUE | TRUE |  |  |  |  | TRUE | TRUE | TRUE | TRUE | TRUE | TRUE | TRUE | 1 | [12 empty] | N | TEP | N | O | X | X | Chalcogenide | Bi2Te3 | BiTeSe | Bi2Te2.4Se0.6 | Bulk | PC | Melt |  | HP |  | encapsulated melting and hot pressing |  |  |  | 손지희 | 2016-09-12
49 | 10.3938/jkps.65.696 |  | 2014 | 1.13 |  | 1.18 | 423 | BR | [5 empty] | Bi2Te2.7Se0.3I0.0075 | 그래프가 겹쳐 열전도도 보기 어려움 |  |  | 2022-04-01 11:09 | edgecheck | TRUE | TRUE |  |  |  |  | TRUE | TRUE | TRUE | TRUE | TRUE | TRUE | TRUE | 1 | [12 empty] | N | TEP | N | O | X | X | Chalcogenide | Bi2Te3 | BiTeSeI | Bi2Te2.7Se0.3 : I 0.0075 | Bulk | PC | Melt |  | HP |  | encapsulated melting and hot pressing |  |  |  | 손지희 | 2016-09-12
50 | 10.1007/s11664-014-3485-7 |  | 2014 | 1.13 |  | 1.17 | 423 | BR | [5 empty] | Bi2Te2.7Se0.3I0.0075 | id=49와 동일한 데이터 |  |  | 2022-04-01 11:15 | edgecheck | TRUE | TRUE | FALSE |  |  |  | TRUE | TRUE | FALSE | TRUE | TRUE | TRUE | FALSE | 0 | [12 empty] | N | TEP | N | O | X | X | Chalcogenide | Bi2Te3 | BiTeSeI | Bi2Te2.7Se0.3 : I 0.0075 | Bulk | PC | Melt |  | HP |  | encapsulated melting and hot pressing |  |  |  | 손지희 | 2016-09-12
51 | 10.3938/jkps.64.1692 |  | 2014 | 0.9 |  | 0.9 | 423 | BR | [5 empty] | Bi2Te2.85Se0.15I0.005 |  |  |  | 2022-04-01 11:21 | edgecheck | TRUE | TRUE |  |  |  |  | TRUE | TRUE | TRUE | TRUE | TRUE | TRUE | TRUE | 1 | [12 empty] | N | TEP | N | O | X | X | Chalcogenide | Bi2Te3 | BiTeSeI | Bi2Te2.85Se0.15 : I0.005 | Bulk | PC | Melt |  | HP |  | encapsulated melting and hot pressing |  |  |  | 손지희 | 2016-09-12
52 | 10.1002/aenm.201100338 |  | 2011 | 0.45 |  | 0.45 | 373 | BR | [5 empty] | 5% Bi/Bi2Te3-II |  |  |  | 2022-04-01 11:27 | edgecheck | TRUE | TRUE |  |  |  |  | TRUE | TRUE | TRUE | TRUE | TRUE | TRUE | TRUE | 1 | [12 empty] | N | TEP | N | O | X | X | Chalcogenide | Bi2Te3 | Bi/BiTe | Bi2Te3 + 5.0vol% Bi NPs | Bulk | PC |  |  | HP |  | low temperature solvothermal method and ball milling and hot pressing |  |  |  | 손지희 | 2016-09-13
53 | 10.1063/1.4749806 |  | 2012 | 0.87 |  | 0.9 | 375 | BR | [5 empty] | Cu0.01Bi2Te2.7Se0.3 |  |  |  | 2022-04-01 11:38 | edgecheck | TRUE | TRUE |  |  |  |  | TRUE | TRUE | TRUE | TRUE | TRUE | TRUE | TRUE | 1 | [12 empty] | N | TEP | N | O | O | X | Chalcogenide | Bi2Te3 | CuBiTeSe | Cu0.01Bi2Te2.7Se0.3 | Bulk | PC |  |  | HP |  | ball milling and hot pressing |  |  |  | 손지희 | 2016-09-13 | 소자측정x, diffusion barrier 적합한지 여부
54 | 10.1002/adma.201203764 |  | 2013 | 0.71 |  | 0.7 | 400 | BR | [5 empty] | BT85BS15 |  |  |  | 2022-04-01 11:41 | edgecheck | TRUE | TRUE |  |  |  |  | TRUE | TRUE | TRUE | TRUE | TRUE | TRUE | TRUE | 1 | [12 empty] | N | TEP | N | O | X | X | Chalcogenide | Bi2Te3 | BiTeSe | (Bi2Te3)85(Bi2Se3)15 nanoflakes | Bulk | PC |  |  | SPS |  | chemical synthesis + SPS |  |  | IP | 손지희 | 2016-09-13
55 | 10.3390/ma8030959 |  | 2015 | 1.09 |  | 1.09 | 300 | BR | [5 empty] | 1.0 at.% Fe-BST |  |  |  | 2022-04-01 11:44 | edgecheck | TRUE | TRUE |  |  |  |  | TRUE | TRUE | TRUE | TRUE | TRUE | TRUE | TRUE | 1 | [12 empty] | P | TEP | P | O | X | X | Chalcogenide | Bi2Te3 | BiSeTeFe | Bi0.48Sb1.52Te3 + 1 at% Fe | Bulk | PC |  |  | SPS |  | melting and SPS |  |  |  | 손지희 | 2016-09-13
56 | 10.1063/1.4916947 |  | 2015 | 0.95 |  | 0.96 | 323 | BR | [5 empty] | y = 0.27 |  |  |  | 2022-04-02 11:42 | edgecheck | TRUE | TRUE |  |  |  |  | TRUE | TRUE | TRUE | TRUE | TRUE | TRUE | TRUE | 1 | [12 empty] | N | TEP | N | O | X | X | Chalcogenide | Bi2Te3 | BiTeSe | Bi2Te2.73Se0.27 | Bulk | SC |  |  |  |  | vertical zone-leveling method |  |  |  | 손지희 | 2016-09-13
57 | 10.1063/1.4916947 |  | 2015 | 1 |  | 1.03 | 323 | BR | [5 empty] | x = 0.6 |  |  |  | 2022-04-02 11:44 | edgecheck | TRUE | TRUE |  |  |  |  | TRUE | TRUE | TRUE | TRUE | TRUE | TRUE | TRUE | 1 | [12 empty] | P | TEP | P | O | X | X | Chalcogenide | Bi2Te3 | BiSbTe | Bi0.6Sb1.4Te3 | Bulk | SC |  |  |  |  | vertical zone-leveling method |  |  |  | 손지희 | 2016-09-13
58 | 10.1039/c5tc02219c |  | 2015 | 0.82 |  |  | 473 | BR | [6 empty] | 데이터가 f(T)가 아니라, f(조성)형태임. 확보 보류. |  |  | 2022-04-02 04:03 |  | TRUE | FALSE |  |  |  |  | TRUE | FALSE | TRUE | TRUE | TRUE | TRUE | FALSE | 0 | [12 empty] | N | σ, ZT | N | O | X | X | Chalcogenide | Bi2Te3 | BiTeSe | Bi2Te2.7Se0.3 | Bulk | PC |  |  | SPS |  | MA + SPS |  |  |  | 손지희 | 2016-09-13
59 | 10.1038/srep03212 |  | 2013 | 0.95 |  | 0.84 | 423 | BR | [5 empty] | exf8h-SPS | poor resolution, 데이터를 다시 땄으나, TEP와 ZT간 관계가 이상함 | 열전도도 2K (~0)데이터 삭제 |  | 2022-04-02 04:29 | redigitize | TRUE | TRUE |  | FALSE |  |  | TRUE | TRUE | TRUE | FALSE | TRUE | TRUE | FALSE | 0 | [12 empty] | N | TEP | N | O | X | X | Chalcogenide | Bi2Te3 | BiTeSe | Bi2Te2.7Se0.3 | Bulk | PC |  |  | SPS |  | chemical-exfoliation spark-plasma-sintering (CE-SPS) |  |  | IP | 손지희 | 2016-09-13
60 | 10.1039/c4nr00191e |  | 2014 | 0.31 |  | 0.31 | 300 | BR | [5 empty] | TCHT |  |  |  | 2022-04-02 04:32 | edgecheck | TRUE | TRUE |  |  |  |  | TRUE | TRUE | TRUE | TRUE | TRUE | TRUE | TRUE | 1 | [12 empty] | N | TEP | N | O | X | X | Chalcogenide | Bi2Te3 | BiTe | Bi2Te3 nanowires (heat-treated twin-containing NWs) | 1D | [5 empty] | RF sputtering deposition + heat-treated |  |  |  | 손지희 | 2016-09-13
61 | 10.1109/ICT.2003.1287440 |  | 2003 | 0.94 |  |  | 324 | BR | [9 empty] | 2022-04-02 04:33 |  | TRUE | FALSE |  |  |  |  | TRUE | FALSE | TRUE | TRUE | TRUE | TRUE | FALSE | 0 | [12 empty] | N | ZT | N | O | X | X | Chalcogenide | Bi2Te3 | BiTeSe CBr | Bi2Te2.82Se0.18 + 0.049% mass C6Br6 | Bulk | SC |  |  |  |  | vertical zone-melting |  |  | parallel to the growth direction of ingots | 손지희 | 2016-09-19
62 | 10.1021/nl203389x |  | 2012 | 0.62 |  | 0.64 | 400 | BR | [5 empty] | 250oC (red circle) |  |  |  | 2022-04-02 04:36 | edgecheck | TRUE | TRUE |  |  |  |  | TRUE | TRUE | TRUE | TRUE | TRUE | TRUE | TRUE | 1 | [12 empty] | N | TEP | N | O | X | X | Chalcogenide | Bi2Te3 | BiTe | Bi2Te3 | Bulk |  |  |  | SPS |  | chmical synthesis + SPS |  |  |  | 손지희 | 2016-09-19
63 | 10.1016/j.jallcom.2013.03.062 |  | 2013 | 1.14 |  | 1.15 | 323 | BR | [5 empty] | 10hr |  |  |  | 2022-04-02 04:41 | edgecheck | TRUE | TRUE |  |  |  |  | TRUE | TRUE | TRUE | TRUE | TRUE | TRUE | TRUE | 1 | [12 empty] | P | TEP | P | O | X | X | Chalcogenide | Bi2Te3 | BiSbTeSe | Bi 0.42Sb1.51Te3.05Se0.02 | Bulk | PC |  |  | SPS |  | BM + SPS |  |  |  | 손지희 | 2016-09-19
64 | 10.1021/nl2034859 |  | 2012 | 0.54 |  | 0.43 | 300 | BR | [5 empty] | Bi2Te2.7Se0.3 |  |  |  | 2022-04-02 04:50 | edgecheck | TRUE | TRUE |  | FALSE |  |  | TRUE | TRUE | TRUE | FALSE | TRUE | TRUE | FALSE | 0 | [12 empty] | N | TEP | N | O | X | X | Chalcogenide | Bi2Te3 | BiTeSe | Bi2Te2.7Se0.3 | Bulk | PC |  |  | SPS |  | polyol synthesis + SPS |  |  | IP | 손지희 | 2016-09-20
65 | 10.1039/c4ta01554a |  | 2014 | 1.27 |  | 1.28 | 360 | BR | [5 empty] | BiSbTe + 4.0 mol% WSe2 addition |  |  |  | 2022-04-02 04:55 | edgecheck | TRUE | TRUE |  |  |  |  | TRUE | TRUE | TRUE | TRUE | TRUE | TRUE | TRUE | 1 | [12 empty] | P | TEP | P | O | X | X | Chalcogenide | Bi2Te3 | BiSbTe Wse | Bi0.48Sb1.52Te3 + 4mol% WSe2 | Bulk | SC |  |  |  |  | zone melting method |  |  | growth direction | 손지희 | 2016-09-20
66 | 10.1063/1.2425007 |  | 2007 | 1.35 |  | 1.37 | 300 | BR | [5 empty] | SPS-40 | 논문에서 k_el 환산식과 k_ph있음을 확인, ZT오류도 없음 |  |  | 2022-04-02 04:59 | edgecheck | TRUE | TRUE |  |  |  |  | TRUE | TRUE | TRUE | TRUE | TRUE | TRUE | TRUE | 1 | [12 empty] | P | TEP | P | O | X | X | Chalcogenide | Bi2Te3 | BiTe | Bi2Te3 ingots | Bulk | PC |  |  | SPS |  | MS + SPS |  |  |  | 손지희 | 2016-09-20
67 | 10.1088/0957-4484/24/28/285702 |  | 2013 | 1.15 |  | 1.16 | 340 | BR | [5 empty] | 1%at Cu, Bi2Te2.7Se0.3 |  |  |  | 2022-04-02 05:03 | edgecheck | TRUE | TRUE |  |  |  |  | TRUE | TRUE | TRUE | TRUE | TRUE | TRUE | TRUE | 1 | [12 empty] | N | TEP | N | O | X | X | Chalcogenide | Bi2Te3 | BiTeSe Cu | Cu0.01Bi2Te2.7Se0.3 | Bulk | SC |  |  |  |  | large-scale zone melting technique |  |  |  | 손지희 | 2016-09-20
68 | 10.1002/pssa.201228589 |  | 2013 | 0.85 |  | 0.85 | 413 | BR | [5 empty] | Ce0.2Bi1.8Se0.3Te2.7 |  |  |  | 2022-04-02 09:55 | edgecheck | TRUE | TRUE |  |  |  |  | TRUE | TRUE | TRUE | TRUE | TRUE | TRUE | TRUE | 1 | [12 empty] | N | TEP | N | O | X | X | Chalcogenide | Bi2Te3 | BiTeSeCe | Ce0.2Bi1.8Se0.3Te2.7 | Bulk | PC |  |  | HP |  | hydrothermal method + HP |  |  |  | 손지희 | 2016-09-21
69 | 10.1103/PhysRevB.90.085118 |  | 2014 | 0.46 |  | 0.46 | 250 | BR | [5 empty] | Experiment | 계산논문인데 실험논문[43] (KIST현도빈박사)을 cite함. Prb에는 전도도가 테이블에 있고, 제벡계수와 ZT는 그림으로 있음. 사이트한 논문에서 열전도도 가져옴 |  |  | 2022-04-02 10:13 | redigitize | TRUE | TRUE |  |  |  |  | TRUE | TRUE | TRUE | TRUE | TRUE | TRUE | TRUE | 1 | [12 empty] | P | α, ZT | P | O | X | X | Chalcogenide | Bi2Te3 | BiTe SbTe SbSe | Bi2Te3-Sb2Te3-5%Sb2Se3 | Bulk | SC |  |  |  |  | Bridgman method |  |  |  | 손지희 | 2016-09-21 | 이론, 실험결과(ref. 43) 비교
70 | 10.1103/PhysRevB.85.125207 |  | 2012 | 0.55 |  | 0.53 | 500 | BR | [5 empty] | Experiment, Bi2(Te0.85Se0.15)3 single crystal doped with 0.1 wt % CuBr. | poor resolution, ZT불일치 |  |  | 2022-04-02 10:27 |  | TRUE | TRUE |  | FALSE |  |  | TRUE | TRUE | TRUE | FALSE | TRUE | TRUE | FALSE | 0 | [12 empty] | N | TEP | N | O | X | X | Chalcogenide | Bi2Te3 | BiTeSe CuBr | Bi2Te2.55Se0.45 + 0.1wt% CuBr | Bulk | SC |  |  |  |  | - |  |  |  | 손지희 | 2016-09-21 | 이론, 실험결과(ref. 19) 비교
71 | 10.1021/nl202935k |  | 2012 | 0.96 |  | 0.96 | 380 | BR | [9 empty] | 2022-04-02 10:27 | edgecheck | TRUE | TRUE |  |  |  |  | TRUE | TRUE | TRUE | TRUE | TRUE | TRUE | TRUE | 1 | [12 empty] | N | TEP | N | O | X | X | Chalcogenide | Bi2Te3 | BiTe | Bi2Te3 nanowires | Bulk |  |  |  | SPS |  | two-step solution phase reaction + SPS |  |  |  | 손지희 | 2016-09-22
72 | 10.1002/adfm.201600718 |  | 2016 | 0.3 |  | 0.3 | 425 | BR | [5 empty] | in-plane, Bi14Rh3I9 |  |  |  | 2022-04-02 10:32 | edgecheck | TRUE | TRUE |  |  |  |  | TRUE | TRUE | TRUE | TRUE | TRUE | TRUE | TRUE | 1 | [12 empty] | N | TEP | N | O | X | X | etc | BiMI | BiRhI | Bi14Rh3I9 | Bulk | PC |  |  | SPS |  | melting + ground + SPS |  |  | IP | 손지희 | 2016-09-22
73 | 10.1111/j.1551-2916.2012.05284.x |  | 2012 | 0.4 |  | 0.38 | 1050 | BR | [5 empty] | 50nm |  |  |  | 2022-04-02 10:35 | edgecheck | TRUE | TRUE |  |  |  |  | TRUE | TRUE | TRUE | TRUE | TRUE | TRUE | TRUE | 1 | [12 empty] | N | TEP | N | O | X | X | Oxide | In2O3 | InZnCeO | In1.92(ZnCe)0.08O3 | Bulk | PC |  |  | SPS |  | co-precipitation and Spark plasma sintering |  |  |  | 손지희 | 2016-09-22
74 | 10.1016/j.jallcom.2013.03.167 |  | 2013 | 0.47 |  | 0.48 | 430 | BR | [5 empty] | BTA nanorods after sintered by HPHT (black square) |  |  |  | 2022-04-02 10:38 | edgecheck | TRUE | TRUE |  |  |  |  | TRUE | TRUE | TRUE | TRUE | TRUE | TRUE | TRUE | 1 | [12 empty] | N | TEP | N | O | X | X | Chalcogenide | Bi2Te3 | BiTe | Bi2Te2.4 nanorods | Bulk |  |  |  | HP |  | hydrothermal synthesis + HP |  |  |  | 손지희 | 2016-09-23
75 | 10.1063/1.4893236 |  | 2014 | 0.75 |  | 0.76 | 710 | BR | [5 empty] | In-10 |  |  |  | 2022-04-02 10:41 | edgecheck | TRUE | TRUE |  |  |  |  | TRUE | TRUE | TRUE | TRUE | TRUE | TRUE | TRUE | 1 | [12 empty] | P | TEP | P | O | X | X | Chalcogenide | Bi2Te3 | GeSbTe | GeIn0.6Sb5.4Te10 | Bulk | PC |  |  |  |  | melting + annealing |  |  |  | 손지희 | 2016-09-23
76 | 10.1021/nn2017183 |  | 2011 | 0.36 |  | 0.35 | 585 | BR | [5 empty] | first measurement (squares) | nearly zero conductivity at 300 K, poor resolution // (ZT=0) |  |  | 2022-04-02 10:48 | edgecheck | TRUE | TRUE |  | FALSE |  |  | TRUE | TRUE | TRUE | FALSE | TRUE | TRUE | FALSE | 0 | [12 empty] | N | TEP | PN | O | X | X | Chalcogenide | PbTe | PbTe PbSe | (PbTe)(PbSe) nanostars | Bulk | PC |  |  | SPS |  | colloidal core-shell nanoparticles + SPS | LFA-457(NETZSCH), ZEM-3(ULVAC-RIKO) |  |  | 손지희 | 2016-10-04
77 | 10.1021/cm803437x |  | 2009 | 1.2 |  | 1.32 | 700 | BR | [5 empty] | AgyPb0.99La0.01Te y=0.05 | poor resolution |  |  | 2022-04-02 10:53 | edgecheck | TRUE | TRUE |  | FALSE |  |  | TRUE | TRUE | TRUE | FALSE | TRUE | TRUE | FALSE | 0 | [12 empty] | N | TEP | N | O | X | X | Chalcogenide | PbTe | AgPbLaTe | Ag0.05Pb0.99La0.01Te | Bulk | PC | Melt-Cooling |  |  |  | heating | LFA-457(NETZSCH), ZEM-3(ULVAC-RIKO) |  |  | 손지희 | 2016-10-04
78 | 10.1021/ja910762q |  | 2010 | 1.2 |  | 1.11 | 720 | BR | [5 empty] | y=0.055%, PbTe-1% CdTe-y% PbI2 |  |  |  | 2022-04-02 10:41 | edgecheck | TRUE | TRUE |  |  |  |  | TRUE | TRUE | TRUE | TRUE | TRUE | TRUE | TRUE | 1 | [12 empty] | N | TEP | N | O | X | X | Chalcogenide | PbTe | PbTe CdTe PbI | (PbTe)98.99945(CdTe)0.01(PbI2)0.00055 | Bulk | PC | Melt-Cooling |  |  |  | heating | LFA-457(NETZSCH), ZEM-3(ULVAC-RIKO) |  |  | 손지희 | 2016-10-04
79 | 10.1039/c3ee40482j |  | 2013 | 1.64 |  | 1.62 | 770 | BR | [5 empty] | SPS(x = 2) (Fig4,5) |  |  |  | 2022-04-02 11:10 | edgecheck | TRUE | TRUE |  |  |  |  | TRUE | TRUE | TRUE | TRUE | TRUE | TRUE | TRUE | 1 | [12 empty] | P | TEP | P | O | X | X | Chalcogenide | PbTe | PbTe HgTe NaTe | (PbTe)0.97(HgTe)0.02(Na2Te)0.01 | Bulk | PC |  |  | SPS |  | SPS | LFA-457(NETZSCH), ZEM-3(ULVAC-RIKO) |  |  | 손지희 | 2016-10-05
80 | 10.1103/PhysRevB.82.115209 |  | 2010 | 1.3 |  | 1.3 | 700 | BR | [5 empty] | PbTe:K 1.25%:Na 0.6% |  |  |  | 2022-04-02 11:18 | edgecheck | TRUE | TRUE |  |  |  |  | TRUE | TRUE | TRUE | TRUE | TRUE | TRUE | TRUE | 1 | [12 empty] | P | TEP | P | O | X | X | Chalcogenide | PbTe | PbTeKNa | Pb0.9815K0.0125Na0.006Te | Bulk | PC | Melt-Cooling |  |  |  | heating | LFA-457(NETZSCH), ZEM-3(ULVAC-RIKO) |  |  | 손지희 | 2016-10-05
81 | 10.1103/PhysRevB.83.195209 |  | 2011 | 0.9 |  | 1.19 | 900 | BR | [5 empty] | PbSe:Ga, 2.7x10^19 | poor resolution, ZT불일치. 그런데 명목ZT가 더작고, TEP ZT가 더큼 |  |  | 2022-04-02 11:58 | redigitize | TRUE | TRUE |  | FALSE |  |  | TRUE | TRUE | TRUE | FALSE | TRUE | TRUE | FALSE | 0 | [12 empty] | N | TEP | N | O | X | X | Chalcogenide | PbSe | PbGaSe | Pb0.995Ga0.005Se | Bulk | PC | Melt-Cooling |  |  |  | heating | LFA-457(NETZSCH), ZEM-3(ULVAC-RIKO) | 0.171 + (2.65 × 10−5)T |  | 손지희 | 2016-10-05
82 | 10.1007/s11664-013-2500-8 |  | 2013 | 0.42 |  |  | 617 | BR | [9 empty] | 2022-04-03 00:01 |  | TRUE | FALSE |  |  |  |  | TRUE | FALSE | TRUE | TRUE | TRUE | TRUE | FALSE | 0 | [12 empty] | P | σ, ZT | P | O | X | X | Chalcogenide | PbTe | (Pb,Sn)Te | (Pb,Sn)Te | Bulk | PC |  |  |  |  | microwave sintering | Harman method |  |  | 손지희 | 2016-10-06
83 | 10.1007/s11664-013-2819-1 |  | 2013 | 0.78 |  | 0.8 | 723 | BR | [5 empty] | S5 |  |  |  | 2022-04-03 06:13 | edgecheck | TRUE | TRUE |  |  |  |  | TRUE | TRUE | TRUE | TRUE | TRUE | TRUE | TRUE | 1 | [12 empty] | N | TEP | N | O | X | X | Chalcogenide | PbTe | PbTe In | PbTe +3at% In | Bulk | PC |  |  | HP |  | two-step matrix encapsulation technique + hot press | ZEM-3(ULVAC-RIKO), Flashline 3000(ANTER) |  |  | 손지희 | 2016-10-06
84 | 10.1063/1.4890320 |  | 2014 | 0.66 |  | 0.63 | 800 | BR | [5 empty] | Pb0.999In0.001Te0.70Se0.30 | 제벡계수의 경우 고온데이터 없음 |  |  | 2022-04-03 06:32 | edgecheck | TRUE | TRUE |  |  |  |  | TRUE | TRUE | TRUE | TRUE | TRUE | TRUE | TRUE | 1 | [12 empty] | N | TEP | N | O | X | X | Chalcogenide | PbTe | PbInTeSe | Pb0.999In0.001Te0.70Se0.30 | Bulk | PC |  |  | HP |  | heating + HP | LFA-457(NETZSCH), uniaxial 4-point contact geometry(α, ref.16), Van der Pauw method(ρ) | Cp/kB=3.07+4.7x10-4(T/K -300) |  | 손지희 | 2016-10-06
85 | 10.1039/c5ee01147g |  | 2015 | 2.3 |  | 2.25 | 923 | BR | [5 empty] | x=30%, PbTe+3Na+xPbS | poor resolution for hi-T sigma |  |  | 2022-04-03 06:36 | edgecheck | TRUE | TRUE |  |  |  |  | TRUE | TRUE | TRUE | TRUE | TRUE | TRUE | TRUE | 1 | [12 empty] | P | TEP | P | O | X | X | Chalcogenide | PbTe | PbTe PbS Na | (PbTe)0.8(PbS)0.2 + 3at% Na | Bulk | PC |  |  | SPS |  | SPS | ZEM-3(ULVAC-RIKO), LFA457(NETZSCH) |  |  | 손지희 | 2016-10-07
86 | 10.1016/j.jssc.2009.07.004 |  | 2009 | 0.27 |  | 0.268 | 300 | BR | [5 empty] | Br(1.0) | k_L, L=2.45만 나옴. 환산해서 k_tot얻음. T 5K단위로 강제할당 |  |  | 2022-04-03 07:01 | redigitize | TRUE | TRUE |  |  |  |  | TRUE | TRUE | TRUE | TRUE | TRUE | TRUE | TRUE | 1 | [12 empty] | N | TEP | N | O | X | X | Chalcogenide | PbTe | PbTeBr | PbTe(1-x)Brx | Bulk | PC |  |  |  |  | high-pressure andhigh-temperature(HPHT) | home built apparatus(ref.26) |  |  | 손지희 | 2016-10-07 | 열전도도값 역산해서 추정
87 | 10.1063/1.3517088 |  | 2010 | 0.62 |  | 0.61 | 723 | BR | KERI |  |  |  |  | Sb0.10 |  |  |  | 2022-04-03 07:05 | edgecheck | TRUE | TRUE |  |  |  |  | TRUE | TRUE | TRUE | TRUE | TRUE | TRUE | TRUE | 1 | [12 empty] | N | TEP | N | O | X | X | Chalcogenide | PbTe | PbSbTe | Pb0.9Sb0.1Te | Bulk | PC |  |  |  |  | melting process | ZEM-3(ULVAC-RIKO), LFA457(NETZSCH), DSC 404C(NETZSCH) | 0.15-0.17 |  | 손지희 | 2016-10-07
88 | 10.1007/s11664-013-2832-4 |  | 2013 | 1.1 |  | 1.01 | 773 | BR | [5 empty] | 5 at.-% Bi, Bix(PbTe)1-x |  |  |  | 2022-04-03 09:42 | edgecheck | TRUE | TRUE |  |  |  |  | TRUE | TRUE | TRUE | TRUE | TRUE | TRUE | TRUE | 1 | [12 empty] | N | TEP | N | O | X | X | Chalcogenide | PbTe | PbTeBi | PbTe + 5 at% Bi | Bulk | PC |  |  | HP |  | co-ball-milling + HP | XFA500(LINSEIS), LSR-3(LINSEIS) |  |  | 손지희 | 2016-10-10
89 | 10.1016/j.jallcom.2015.03.117 |  | 2015 | 1.03 |  | 1.03 | 600 | BR | [5 empty] | x = 0.03 |  |  |  | 2022-04-03 09:45 | edgecheck | TRUE | TRUE |  |  |  |  | TRUE | TRUE | TRUE | TRUE | TRUE | TRUE | TRUE | 1 | [12 empty] | P | TEP | P | O | X | X | Chalcogenide | PbSe | AgSbPbSe | (AgSb)0.03Pb0.94Se | Bulk | PC |  |  | HP |  | high pressure method | LRS-3, LFA457(NETZSCH) |  |  | 손지희 | 2016-10-10
90 | 10.1021/nl400319u |  | 2013 | 1.2 |  | 1.2 | 620 | BR | [5 empty] | PbTe/Bi2Te3 = 27:1 |  |  |  | 2022-04-03 09:48 | edgecheck | TRUE | TRUE |  |  |  |  | TRUE | TRUE | TRUE | TRUE | TRUE | TRUE | TRUE | 1 | [12 empty] | N | TEP | N | O | X | X | Chalcogenide | PbTe | PbTe BiTe | PbTe:Bi2Te3=27:1 barbell nanowire | Bulk | PC |  |  | HP | annealing | three-step solution-phase reaction + HP + annealing | standard fourprobe method, bridging the sample between a heater and heat sink and testing the voltage difference between the hot and the cold sides |  |  | 손지희 | 2016-10-10
91 | 10.1103/PhysRevB.87.045203 |  | 2013 | 1.55 |  | 1.57 | 773 | BR | [5 empty] | x = 0.08 (FIG 6) |  |  |  | 2022-04-03 10:02 | redigitize | TRUE | TRUE |  |  |  |  | TRUE | TRUE | TRUE | TRUE | TRUE | TRUE | TRUE | 1 | [12 empty] | P | TEP | P | O | X | X | Chalcogenide | PbTe | PbNaTeS | Pb0.99Na0.01Te0.92S0.08 | Bulk | PC |  |  |  |  | heating + annealing | PPMS, Flashline 3000 (Anter Corporation), DSC 404-C(NETZSCH), ZEM-2(ULVAC) |  |  | 손지희 | 2016-10-11
92 | 10.1039/c5tc03068d |  | 2015 | 1.8 |  | 1.55 | 850 | BR |  | Yanzhong Pei | yanzhong@tongji.edu.cn | Figure 6 |  | 1.1e20 |  | ZT와 TEP ZT가 고온부에서 불일치 |  | 2022-04-03 10:10 | edgecheck | TRUE | TRUE |  | FALSE |  |  | TRUE | TRUE | TRUE | FALSE | TRUE | TRUE | FALSE | 0 | [12 empty] | P | TEP | P | O | X | X | Chalcogenide | PbTe | YbPbTeNa | Yb0.01Pb0.99Te:Na | Bulk | PC |  |  | HP |  | melting + annealing + HP | van der Pauw technique, LFA457(NETZSCH) | Cp(kB/atom) = 3.07 + 0.00047(T/K - 300) |  | 손지희 | 2016-10-11
93 | 10.1103/PhysRevB.87.144104 |  | 2013 | 1.15 |  |  | 650 | BR | [7 empty] | 열전도도 없음 |  | 2022-04-03 10:13 |  | TRUE | FALSE |  |  |  |  | TRUE | FALSE | TRUE | TRUE | TRUE | TRUE | FALSE | 0 | [12 empty] | P | ρ, α, ZT | P | O | X | X | Chalcogenide | PbTe | PbTeTl | Pb0.98Tl0.02Te | Bulk | PC |  |  | HP |  | melting + annealing + HP | ZEM-3(ULVAC), FL-5000(Antler) |  |  | 손지희 | 2016-10-11 | 열전도도값 역산해서 추정
94 | 10.1021/acsnano.6b03696 |  | 2016 | 1.85 |  | 1.9 | 623 | BR | [5 empty] | PbSeTe 2nd |  |  |  | 2024-04-03 11:06 | redigitize | TRUE | TRUE |  |  |  |  | TRUE | TRUE | TRUE | TRUE | TRUE | TRUE | TRUE | 1 | [12 empty] | N | TEP | N | O | X | X | Chalcogenide | PbTe | PbTeSe | PbSe0.5Te0.5 | Bulk | PC |  |  | SPS |  | chemical synthesis(NP) + SPS | ZEM-3(ULVAC), LFA457(NETZSCH) | 0.185 |  | 손지희 | 2016-10-12
95 | 10.1007/s13391-012-2207-7 |  | 2012 | 1.33 |  | 1.1 | 723 | BR | KERI |  |  |  |  | x=0.2, KERI AgPb18Sb1+xTe20 |  | 열전도도 표와 그림 불일치, ZT, TEP-ZT 불일치 |  | 2022-04-03 11:11 | edgecheck | TRUE | TRUE |  | FALSE |  |  | TRUE | TRUE | TRUE | FALSE | TRUE | TRUE | FALSE | 0 | [12 empty] | N | TEP | N | O | X | X | Chalcogenide | PbTe | AgPbSbTe | AgPb18Sb1.2Te20 | Bulk | PC |  |  |  |  | heating | ZEM-3(ULVAC-RIKO), LFA457(NETZSCH) |  |  | 손지희 | 2016-10-12
96 | 10.1038/ncomms4640 |  | 2014 | 1.5 |  | 1.4 | 800 | BR | [5 empty] | Pb1-xSbxTe x=0.25% |  |  |  | 2022-04-03 11:18 | edgecheck | TRUE | TRUE |  |  |  |  | TRUE | TRUE | TRUE | TRUE | TRUE | TRUE | TRUE | 1 | [12 empty] | N | TEP | N | O | X | X | Chalcogenide | PbSe | PbSbSe | Pb0.9975Sb0.0025Se | Bulk | PC |  |  |  |  | heating + sintering | ZEM-3(ULVAC-RIKO), LFA457(NETZSCH) | 0.17-0.18 |  | 손지희 | 2016-10-12 | Table 1 ¦ Thermoelectric properties of Pb1 x(Sb/Bi)xSe samples.
97 | 10.1016/j.jallcom.2012.08.041 |  | 2013 | 1.2 |  | 1.17 | 573 | BR | [5 empty] | x = 0.001 |  |  |  | 2022-04-03 11:20 | edgecheck | TRUE | TRUE |  |  |  |  | TRUE | TRUE | TRUE | TRUE | TRUE | TRUE | TRUE | 1 | [12 empty] | N | TEP | N | O | X | X | Chalcogenide | PbTe | BiPbTe PbS | (Bi0.001Pb0.999Te)0.88(PbS)0.12 | Bulk | PC |  |  | SPS |  | melting + ball milling + SPS | ZEM-2(ULVAC), TC-9000(ULVAC-RIKO) |  |  | 손지희 | 2016-10-13
98 | 10.1063/1.4869220 |  | 2014 | 1.54 |  | 1.64 | 723 | BR | [5 empty] | SiC-1% |  | ZT, TEP-ZT 차이 큼 |  | 2022-04-03 11:11 | edgecheck | TRUE | TRUE |  | FALSE |  |  | TRUE | TRUE | TRUE | FALSE | TRUE | TRUE | FALSE | 0 | [12 empty] | N | TEP | N | O | X | X | Chalcogenide | PbTe | AgPbSbTe SiC | AgPb20SbTe20 + 1 vol% SiC | Bulk | PC |  |  | SPS |  | MA+ SPS | ZEM-2(ULVAC), TC-9000(ULVAC-RIKO) |  |  | 손지희 | 2016-10-13
99 | 10.1016/j.intermet.2013.04.018 |  | 2013 | 0.48 |  | 0.48 | 550 | BR | [5 empty] | annealed for 20h |  |  |  | 2022-04-03 11:27 | edgecheck | TRUE | TRUE |  |  |  |  | TRUE | TRUE | TRUE | TRUE | TRUE | TRUE | TRUE | 1 | [12 empty] | P | TEP | P | O | X | X | Chalcogenide | PbTe | PbTe SbTe | PbTe-Sb2Te3 alloy (Pb2Sb6Te11) | Bulk | PC |  |  |  |  | melting + annealing | ZEM-3(ULVAC-RIKO), LFA457*NETZSCH), DSC-60 |  |  | 손지희 | 2016-10-13
100 | 10.1002/adfm.201201221 |  | 2012 | 1.3 |  | 1.25 | 750 | BR | [5 empty] | PbTe-BaTe(3%) | poor resolution |  |  | 2022-04-01 11:32 | edgecheck | TRUE | TRUE |  |  |  |  | TRUE | TRUE | TRUE | TRUE | TRUE | TRUE | TRUE | 1 | [12 empty] | P | TEP | P | O | X | X | Chalcogenide | PbTe | PbTe BaTe Na2Te | PbTe + 3mol% BaTe +1mol% Na2Te | Bulk | PC |  |  |  |  | heating | ZEM(ULVAC), LFA457(NETZSCH) |  |  | 손지희 | 2016-10-13
101 | 10.1016/j.jallcom.2013.01.038 |  | 2013 | 0.95 |  | 0.94 | 773 | BR | [5 empty] | y = 0.4 |  |  |  | 2022-04-03 11:52 | edgecheck | TRUE | TRUE |  |  |  |  | TRUE | TRUE | TRUE | TRUE | TRUE | TRUE | TRUE | 1 | [12 empty] | N | TEP | N | O | X | X | Chalcogenide | PbTe | PbTe LaCeFeCoSb | (La0.3Ce0.37Fe3CoSb12)0.6(PbTe)0.4 | Bulk | PC |  |  | HP |  | hydro/solvo thermal route (synthesis) + HP | custom designed apparatus(four-probe technique and a temperature-differential method), Flashline™ 3000(Anter Corporation) |  |  | 손지희 | 2016-10-14
102 | 10.1039/c1ee01928g |  | 2011 | 1.5 |  | 1.4 | 700 | BR | YJPei |  |  |  |  | 3.7e19 | poor resolution |  |  | 2022-04-05 00:04 | edgecheck | TRUE | TRUE |  | FALSE |  |  | TRUE | TRUE | TRUE | FALSE | TRUE | TRUE | FALSE | 0 | [12 empty] | P | TEP | P | O | X | X | Chalcogenide | PbTe | NaPbTe AgTe | (Na0.03PbTe1.03)0.945(Ag2Te)0.055 | Bulk | PC |  |  | HP |  | melting + annealing + HP |  |  |  | 손지희 | 2016-10-14
103 | 10.1039/c0ee00456a |  | 2011 | 1.4 |  | 1.48 | 750 | BR | YJPei |  |  |  |  | 9e19 | poor resolution |  |  | 2022-04-05 00:10 | edgecheck | TRUE | TRUE |  |  |  |  | TRUE | TRUE | TRUE | TRUE | TRUE | TRUE | TRUE | 1 | [12 empty] | P | TEP | P | O | X | X | Chalcogenide | PbTe | NaPbTe | NaxPb1-xTe (0.5% < x < 2%) | Bulk | PC |  |  | HP |  | melting + annealing + HP | LFA457(NETZSCH), ZEM-3(ULVAC-RIKO) |  |  | 손지희 | 2016-10-14
104 | 10.1002/adfm.201000878 |  | 2011 | 1.5 |  | 1.64 | 775 | BR | YJPei |  |  |  |  | La3 |  |  |  | 2022-04-05 00:15 | edgecheck | TRUE | TRUE |  |  |  |  | TRUE | TRUE | TRUE | TRUE | TRUE | TRUE | TRUE | 1 | [12 empty] | N | TEP | N | O | X | X | Chalcogenide | PbTe | PbTeLa AgTe | (La0.028Pb0.972Te)0.947(Ag2Te)0.053 | Bulk | PC |  |  | HP |  | heating + annealing + re-annealing + HP | LFA457(NETZSCH), ZEM-3(ULVAC) | 0.15 |  | 손지희 | 2016-10-17
105 | 10.1002/aenm.201000072 |  | 2011 | 1.3 |  |  | 750 | BR | YJPei |  |  |  |  | x=3.0%, (AgxPbTe)0.945(Ag2Te)0.055 |  | sigma value correction |  | 2022-04-05 08:55 | redigitize | TRUE | TRUE |  |  |  |  | TRUE | TRUE | TRUE | TRUE | TRUE | TRUE | TRUE | 1 | [12 empty] | N | TEP | N | O | X | X | Chalcogenide | PbTe | AgPbTe AgTe | (Ag0.03PbTe)0.945(Ag2Te)0.055 | Bulk | PC |  |  | HP |  | heating + annealing + re-annealing + HP | LFA457(NETZSCH), ZEM-3(ULVAC) | 3.07+4.7×10−4×(T/K-300) |  | 손지희 | 2016-10-17
106 | 10.1002/adma.201103153 |  | 2011 | 1.74 |  |  | 720 | BR | YJPei |  |  |  |  | 9.0e19 |  |  |  | 2022-04-05 09:00 | edgecheck | TRUE | TRUE |  |  |  |  | TRUE | TRUE | TRUE | TRUE | TRUE | TRUE | TRUE | 1 | [12 empty] | P | TEP | P | O | X | X | Chalcogenide | PbTe | NaMgPbTe | Na0.02Mg0.03Pb0.95Te | Bulk | PC |  |  | HP |  | melting + quenching + annealing + hot pressing | - | 3.07+4.7×10−4×(T/K-300) |  | 손지희 | 2016-10-17
107 | 10.1039/c2ee21536e |  | 2012 | 1.4 |  |  | 750 | BR | YJPei | GJ Snyder | jsnyder@caltech.edu |  |  | 1.8e19 |  |  |  | 2022-04-05 09:10 | edgecheck | TRUE | TRUE |  |  |  |  | TRUE | TRUE | TRUE | TRUE | TRUE | TRUE | TRUE | 1 | [12 empty] | N | TEP | N | O | X | X | Chalcogenide | PbTe | PbTeI | PbTe1-xIx (0<x<0.01) | Bulk | PC |  |  | HP |  | melting + quenching + annealing + hot pressing | LFA457(NETZSCH) | 0.155-0.165 |  | 손지희 | 2016-10-18
108 | 10.1038/am.2012.52 |  | 2012 | 1.6 |  |  | 700 | BR | YJPei | Yanzhong Pei | peiyanzhong@gmail.com |  |  | x = 0.04 (Figure 4) |  |  |  | 2022-04-05 01:01 | edgecheck | TRUE | TRUE |  |  |  |  | TRUE | TRUE | TRUE | TRUE | TRUE | TRUE | TRUE | 1 | [12 empty] | P | TEP | P | O | X | X | Chalcogenide | PbTe | PbMnTe | Pb0.96Mn0.04Te : Na | Bulk | PC |  |  | HP |  | melting + quenching + annealing + hot pressing | LFA457(NETZSCH), ZEM-3(ULVAC-RIKO) | 3.07+0.00047×(T/K-300) |  | 손지희 | 2016-10-18
109 | 10.1002/aenm.201400486 |  | 2014 | 1.1 |  |  | 750 | BR | YJPei | GJ Snyder |  | Figure 3(d) | 2.3e19 |  | poor resolution of ZT at lower T range |  |  | 2022-04-06 11:37 | edgecheck | TRUE | TRUE |  |  |  |  | TRUE | TRUE | TRUE | TRUE | TRUE | TRUE | TRUE | 1 | [12 empty] | N | TEP | N | O | X | X | Chalcogenide | PbTe | PbLaTe | Pb1-xLaxTe (0<x<0.01) | Bulk | PC |  |  | HP |  | melting + quenching + annealing + hot pressing | - | 3.07+0.00047×(T/K-300) |  | 손지희 | 2016-10-18
110 | 10.1002/anie.200600865 |  | 2006 | 1.7 |  |  | 650 | BR | Na-Pb-Sb-Te | MG Kanatzidis | kanatzid@cem.msu.edu | Figure 2(d) | Na0.95Pb20SbTe22 |  | poor resolution |  |  | 2022-04-06 11:54 | edgecheck | TRUE | TRUE |  |  |  |  | TRUE | TRUE | TRUE | TRUE | TRUE | TRUE | TRUE | 1 | [12 empty] | P | TEP | P | O | X | X | Chalcogenide | PbTe | NaPbSbTe | Na0.95Pb20SbTe22 | [10 empty] | 손지희 | 2016-10-19 | [28] Supporting Information available: synthesis procedures, measurement details, thermal-diffusivity, density, and specific-heat data, TEM sample-preparation procedure
111 | 10.1088/0957-4484/24/21/215401 |  | 2013 | 1.5 |  |  | 625 | BR |  | P Baneriji | pallab@matsc.iitkgp.ernet.in | Figure 14 | x=0.05 mol% Pbi2 | PbSe0.6Te0.5:x(PbI2) |  |  |  | 2022-04-06 01:33 | edgecheck | TRUE | TRUE |  |  |  |  | TRUE | TRUE | TRUE | TRUE | TRUE | TRUE | TRUE | 1 | [12 empty] | N | TEP | N | O | X | X | Chalcogenide | PbTe | PbSeTe PbI | PbSe0:5Te0:5 + 0.05mol% PbI2 | Bulk | PC |  |  |  |  | melt growth process | van der Pauw technique, differential steady state method, LFA427(NETZSCH), DSC 200-F3(NETZSCH) |  |  | 손지희 | 2016-10-19
112 | 10.1039/c3ta11825h |  | 2013 | 1.74 |  | 1.72 | 774 | BR |  | Woochul Kim | woochul@ yonsei.ac.kr | Figure 7(g) | 100MPa-1.5h | Pb0.98Na0.02Te | graph overlap 문제 |  |  | 2022-04-06 10:08 | redigitize | TRUE | TRUE |  |  |  |  | TRUE | TRUE | TRUE | TRUE | TRUE | TRUE | TRUE | 1 | [12 empty] | P | TEP | P | O | X | X | Chalcogenide | PbTe | PbNaTe | Pb0.98Na0.02Te | Bulk | PC |  |  | HP |  | melting, quenching, annealing and hot-pressing | ZEM-3(ULVAC), LFA457(NETZSCH) | 3.07+4.7×10−4×(T/K-300) |  | 손지희 | 2016-10-20
113 | 10.1039/c3ee43438a |  | 2014 | 1.5 |  |  | 900 | BR |  | GJ Snyder | jsnyder@caltech.edu | Figure 4 | 8%Sr 2.5E20 |  | zigzag data: double measure. ZT was from interpolated curve |  |  | 2022-04-06 08:15 | edgecheck | TRUE | TRUE |  |  |  |  | TRUE | TRUE | TRUE | TRUE | TRUE | TRUE | TRUE | 1 | [12 empty] | P | TEP | P | O | X | X | Chalcogenide | PbSe | PbSrSe | Pb0.92Sr0.08Se | Bulk | PC |  |  |  |  | melting and pressing | Van der Pauw method, LFA457(NETZSCH) | 3.07+4.7×10−4×(T/K-300) |  | 손지희 | 2016-10-20
114 | 10.1021/cm5042138 |  | 2015 | 2 |  |  | 773 | BR |  | Woochul Kim | woochul@yonsei.ac.kr | Figure 4(a) | ISW |  |  | 전도도 제벡계수 데이터 없음 |  | 2022-04-06 10:23 |  | TRUE | FALSE |  |  |  |  | TRUE | FALSE | TRUE | TRUE | TRUE | TRUE | FALSE | 0 | [12 empty] | P | κ, ZT | P | O | X | X | Chalcogenide | PbTe | PbNaTe | Pb0.98Na0.02Te | Bulk | PC |  |  | HP |  | melting, quenching(Iced Salt Water, Cold Water), and hot pressing | ZEM-3(ULVAC) , LFA457(NETZSCH) | 3.07+4.7×10−4×(T/K-300) |  | 손지희 | 2016-10-21
115 | 10.1038/ncomms5515 |  | 2014 | 2.2 |  | 2.19 | 923 | BR |  | Jiaqing He | he.jq@sustc.edu.cn | Figure 2 | 2.5% K-doped PbTe0.7Se0.3 | 2.5% K-doped PbTe0.7S0.3 |  |  |  | 2022-04-06 10:27 | edgecheck | TRUE | TRUE |  |  |  |  | TRUE | TRUE | TRUE | TRUE | TRUE | TRUE | TRUE | 1 | [12 empty] | P | TEP | P | O | X | X | Chalcogenide | PbTe | PbTeS K | PbTe0.7S0.3 + 2.5mol% K | Bulk | PC |  |  | SPS |  | melting, crushing, SPS | ZEM-3(ULVAC-RIKO), LFA457(NETZSCH) |  |  | 손지희 | 2016-10-21
116 | 10.1038/am.2014.39 |  | 2014 | 0.5 |  |  | 923 | BR |  | Jiaqing He | he.jq@sustc.edu.cn | Figure 3(c) | nano-PbS-2 |  |  |  |  | 2022-04-06 10:32 | edgecheck | TRUE | TRUE |  |  |  |  | TRUE | TRUE | TRUE | TRUE | TRUE | TRUE | TRUE | 1 | [12 empty] | N | TEP | PN | O | X | X | Chalcogenide | PbS | PbS | nano PbS | Bulk | PC |  |  | SPS |  | solvothermal method + SPS | ZEM-3(ULVAC), LFA457(NETZSCH) |  |  | 손지희 | 2016-10-21
117 | 10.1002/aenm.201501047 |  | 2015 | 2 |  |  | 850 | BR |  | S Aminorroaya Yamini | Sima@uow.edu.au | Figure 2(a) | F | x=0.03, Pb(1-x) NaxTe 0.65S0.25Se0.1 | TEP보다 ZT 데이터 수가 더많다??? |  |  | 2022-04-06 11:22 | edgecheck | TRUE | TRUE |  |  |  |  | TRUE | TRUE | TRUE | TRUE | TRUE | TRUE | TRUE | 1 | [12 empty] | P | TEP | P | O | X | X | Chalcogenide | PbTe | PbTe PbSe PbS Na | Pb0.97Na0.03Te0.65S0.25Se0.1 | Bulk | PC |  |  | SPS |  | heating, quenching, annealing, SPS | LSR-3(Linseis), LFA 1000(Linseis) | 3.07+4.7×10−4×(T/K-300) |  | 손지희 | 2016-10-21
118 | 10.1021/nl504624r |  | 2015 | 0.66 |  |  | 390 | BR |  | Yue Wu | yuewu@iastate.edu. | Figure 4 | PbTe-Ag2Te |  |  |  |  | 2022-04-06 11:27 | edgecheck | TRUE | TRUE |  |  |  |  | TRUE | TRUE | TRUE | TRUE | TRUE | TRUE | TRUE | 1 | [12 empty] | P | TEP | P | O | X | X | Chalcogenide | PbTe | PbTe AgTe | PbTe−Ag2Te nanocomposites, | Bulk | PC |  |  | HP |  | chemical synthesis(nanowire) + HP | home-built Seebeck measurement system, custom-built Hall apparatus using van der Pauw geometry, laser flash method |  |  | 손지희 | 2016-10-24
119 | 10.1021/nl201206d |  | 2011 | 0.92 |  |  | 1160 | BR |  | Gang Chen | gchen2@mit.edu | Figure 1(f) | modulation | twophase nanocomposite sample (Si80Ge20)70(Si100B5)30 |  |  |  | 2022-04-06 11:34 | edgecheck | TRUE | TRUE |  |  |  |  | TRUE | TRUE | TRUE | TRUE | TRUE | TRUE | TRUE | 1 | [12 empty] | P | TEP | P | O | X | X | Si | SiGe | SiGeB | (Si80Ge20)70(Si100B5)30 | Bulk | [5 empty] | - | ZEM-3(ULVAC), LFA457(NETZSCH), DSC | 0.55-0.74 |  | 손지희 | 2016-10-24 | modulation doping
120 | 10.1021/nl201206d |  | 2011 | 1.14 |  |  | 1170 | BR |  | Gang Chen | gchen2@mit.edu | Figure 2(f) | modulation | twophase nanocomposite sample (Si80Ge20)80(Si100P3)20 |  |  |  | 2022-04-06 11:34 | edgecheck | TRUE | TRUE |  |  |  |  | TRUE | TRUE | TRUE | TRUE | TRUE | TRUE | TRUE | 1 | [12 empty] | N | TEP | N | O | X | X | Si | SiGe | SiGeP | (Si80Ge20)80(Si100P3)20 | Bulk | [5 empty] | - | ZEM-3(ULVAC), LFA457(NETZSCH), DSC | 0.65-0.73 |  | 손지희 | 2016-10-24 | modulation doping
121 | 10.1039/c1ee02465e |  | 2012 | 1.3 |  |  | 850 | BR |  | Zhifeng Ren | renzh@bc.edu | Figure 4(c) | x=0.01 | x=0.01, PbSe:Alx |  |  |  | 2022-04-06 11:46 | edgecheck | TRUE | TRUE |  |  |  |  | TRUE | TRUE | TRUE | TRUE | TRUE | TRUE | TRUE | 1 | [12 empty] | N | TEP | N | O | X | X | Chalcogenide | PbSe | PbSe Al | PbSe:Al0.01 | Bulk | PC |  |  | HP |  | ball milling + hot pressing | ZEM-3(ULVAC), LFA457(NETZSCH), DSC 200-F3(NETZSCH) | 0.18-0.19 |  | 손지희 | 2016-10-24
122 | 10.1021/ja301245b |  | 2012 | 1.7 |  |  | 873 | BR |  | Zhifeng Ren | renzh@bc.edu | Figure 10 | y=0.85 | K0.02Pb0.98Te1-ySey |  |  |  | 2022-04-06 11:55 | edgecheck | TRUE | TRUE |  |  |  |  | TRUE | TRUE | TRUE | TRUE | TRUE | TRUE | TRUE | 1 | [12 empty] | P | TEP | P | O | X | X | Chalcogenide | PbSe | KPbTeSe | K0.02Pb0.98Te0.15Se0.85 | Bulk | PC |  |  |  |  | hot pressing, annealing | ZEM-3(ULVAC), LFA447(NETZSCH), DSC 200-F3(NETZSCH) | 0.18 |  | 손지희 | 2016-10-24
123 | 10.1088/0957-4484/24/34/345705 |  | 2013 | 1.2 |  |  | 770 | BR |  | Zhifeng Ren | zren2@central.uh.edu | Figure 5 | Al0.03PbTe | Al0.03PbTe |  |  |  | 2022-04-07 00:04 | edgecheck | TRUE | TRUE |  |  |  |  | TRUE | TRUE | TRUE | TRUE | TRUE | TRUE | TRUE | 1 | [12 empty] | N | TEP | N | O | X | X | Chalcogenide | PbTe | AlPbTe | Al0:03PbTe | Bulk | PC |  |  | HP |  | mechanical alloying + hot pressing | ZEM-3(ULVAC), LFA457(NETZSCH), DSC 404 C(NETZSCH) | 0.15-0.165 |  | 손지희 | 2016-10-24
124 | 10.1002/aenm.201401977 |  | 2015 | 1 |  |  | 673 | BR |  | Zhifeng Ren | zren@uh.edu | Figure 6 | x = 0.005, A: Cr | Pb1-xAxSe (A: Ti, V, Cr, Nb, and Mo) (x = 0.005 or 0.01) | 열전도도 읽기 어려움. 가려져 있음. |  |  | 2022-04-07 00:15 | edgecheck | TRUE | TRUE |  |  |  |  | TRUE | TRUE | TRUE | TRUE | TRUE | TRUE | TRUE | 1 | [12 empty] | N | TEP | N | O | O | X | Chalcogenide | PbSe | PbCrSe | Pb0.995Cr0.005Se | Bulk | PC |  |  | HP |  | melting, hand milling, and hot pressing | ZEM-3(ULVAC), LFA457(NETZSCH), DSC 404 C(NETZSCH) | 0.18-0.199 |  | 손지희 | 2016-10-24 | Table 2. Comparison of room temperature properties for optimally doped n-type PbSe by Ti, V, Cr, Nb, and Mo; B, Al , Ga, In, Cl, Br
125 | 10.1021/acs.chemmater.5b04365 |  | 2015 | 1.35 |  |  | 873 | BR |  | RARA Orabi | alrah2r@cmich.edu | Figure 11(a) | Sn0.94Ca0.09Te |  |  | ZT, TEP-ZT 차이 큼 |  | 2022-04-07 00:25 | edgecheck | TRUE | TRUE |  | FALSE |  |  | TRUE | TRUE | TRUE | FALSE | TRUE | TRUE | FALSE | 0 | [12 empty] | P | TEP | P | O | X | X | Chalcogenide | SnTe | SnCaTe | Sn0.94Ca0.09Te | Bulk | PC |  |  |  |  | heating + hot uniaxial pressing (HUP) | ZEM-3(ULVAC-RIKO), LFA457(NETZSCH) |  |  | 손지희 | 2016-11-02 | Figure 11. Comparison of ZT
126 | 10.1021/cm504112m |  | 2015 | 1.2 |  |  | 860 | BR |  | K Biswas | kanishka@jncasr.ac.in | Figure 8 | Sn0.94Mg0.09Te |  |  |  |  | 2022-04-07 00:30 | edgecheck | TRUE | TRUE |  |  |  |  | TRUE | TRUE | TRUE | TRUE | TRUE | TRUE | TRUE | 1 | [12 empty] | P | TEP | P | O | X | X | Chalcogenide | SnTe | SnMgTe | Sn0.94Mg0.09Te | Bulk | PC |  |  |  |  | heating | ZEM-3(ULVAC-RIKO), LFA457(NETZSCH) |  |  | 손지희 | 2016-11-02
127 | 10.1021/jacs.6b08382 |  | 2016 | 1 |  |  | 856 | BR |  | K Biswas | kanishka@jncasr.ac.in | Figure 7 | SnAg0.025In0.025Te1.05 |  |  |  |  | 2022-04-07 06:07 | edgecheck | TRUE | TRUE |  |  |  |  | TRUE | TRUE | TRUE | TRUE | TRUE | TRUE | TRUE | 1 | [12 empty] | P | TEP | P | O | X | X | Chalcogenide | SnTe | SnAgInTe | SnAg0.025In0.025Te1.05 | Bulk | PC |  |  |  |  | heating | ZEM-3(ULVAC-RIKO), LFA457(NETZSCH) |  |  | 손지희 | 2016-11-02
128 | 10.1016/j.jssc.2016.02.012 |  | 2015 | 1.05 |  |  | 860 | BR |  | K Biswas | kanishka@jncasr.ac.in | Figure 7 | Sn0.95Ag0.05Te0.95I0.05 |  | 특정 샘플만 높은 온도 측정. 조작 가능성 매우 높음 |  |  | 2022-04-07 06:10 | edgecheck | Abort | TRUE |  |  |  |  | FALSE | TRUE | TRUE | TRUE | TRUE | TRUE | FALSE | 0 | [12 empty] | P | TEP | P | O | X | X | Chalcogenide | SnTe | SnAgTeI | Sn0.95Ag0.05Te0.95I0.05 | Bulk | PC |  |  |  |  | heating | ZEM-3(ULVAC-RIKO), LFA457(NETZSCH) | 0.204-0.21 |  | 손지희 | 2016-11-03
129 | 10.1039/c4ta01643b |  | 2014 | 0.6 |  |  | 750 | BR |  | GJ Snyder | jsnyder@caltech.edu | Figure 5 | press direction |  | cooling/heating 반복 측정 |  |  | 2022-04-07 06:16 |  | Abort | [5 empty] | FALSE | FALSE | TRUE | TRUE | TRUE | TRUE | FALSE | 0 | [12 empty] | P | TEP | P | O | X | X | Chalcogenide | SnSe | AgSnSe | Ag0.01Sn0.99Se | Bulk | PC |  |  | HP |  | heating + annealing + hot press | LFA457(NETZSCH), scanning Seebeck coefficient measurement system, Van der Pauw method |  | IP | 손지희 | 2016-11-03
130 | 10.1002/adfm.201602652 |  | 2016 | 1.1 |  |  | 773 | BR |  | Jiaqing He | hejq@sustc.edu.cn | Figure 5(d) | 1%K_8h |  |  | ZT, TEP-ZT 불일치, 그런데 undervalue? |  | 2022-04-07 06:27 |  | TRUE | TRUE |  | FALSE |  |  | TRUE | TRUE | TRUE | FALSE | TRUE | TRUE | FALSE | 0 | [12 empty] | P | TEP | P | O | X | X | Chalcogenide | SnSe | KSnSe | K0.01Sn0.99Se | Bulk | PC |  |  | SPS |  | MA + SPS | ZEM-3(ULVAC-RIKO), LFA457(NETZSCH) |  | IP | 손지희 | 2016-11-03
131 | 10.1039/c5ra19469e |  | 2016 | 0.78 |  | 0.74 | 823 | BR |  | Min Zhou | mzhou@ mail.ipc.ac.cn | Figure 5(c) | x = 0.01, pepemdicular to sintering pressure | Na0.01Sn0.99Se, pepemdicular to sintering pressure | kappa redigitize |  |  | 2022-04-07 06:36 | redigitize | TRUE | TRUE |  |  |  |  | TRUE | TRUE | TRUE | TRUE | TRUE | TRUE | TRUE | 1 | [12 empty] | P | TEP | P | O | X | X | Chalcogenide | SnSe | NaSnSe | Na0.01Sn0.99Se | Bulk | PC |  |  | SPS |  | heating + annealing +SPS | LSR-3(Linseis), LFA 457(NETZSCH) |  | perpendicular to sintering pressure | 손지희 | 2016-11-07
132 | 10.1002/aelm.201600019 |  | 2016 | 1 |  | 1.06 | 850 | BR |  | Yanzhong Pei | yanzhong@tongji.edu.cn | Figure 7 | x = 0.06 | (SnTe)(1-x)(Cu2Te)(x) | poor resolution |  |  | 2022-04-07 06:44 | edgecheck | TRUE | TRUE |  |  |  |  | TRUE | TRUE | TRUE | TRUE | TRUE | TRUE | TRUE | 1 | [12 empty] | P | TEP | P | O | X | X | Chalcogenide | SnTe | SnCuTe | Sn0.94Cu0.12Te | Bulk | PC |  |  | HP |  | melting + annealing + HP | van der Pauw technique, LFA457(NETZSCH) | 0.205-0.22 |  | 손지희 | 2016-11-07
133 | 10.1021/ja500860m |  | 2014 | 1.3 |  | 1.28 | 873 | BR |  | MG Kanatzidis | m-kanatzidis@northwestern.edu | Figure 13(f) | Sn1-xCdxTe-2%CdS | SnCd0.03Te + 2% CdS | very poor resolution |  |  | 2022-04-07 06:48 | edgecheck | TRUE | TRUE |  |  |  |  | TRUE | TRUE | TRUE | TRUE | TRUE | TRUE | TRUE | 1 | [12 empty] | P | TEP | P | O | X | X | Chalcogenide | SnTe | SnCdTe CdS | SnCd0.03Te + 2% CdS | Bulk | PC |  |  | SPS |  | melting + SPS | ZEM-3(ULVAC-RIKO), LFA457(NETZSCH) |  |  | 손지희 | 2016-11-07 | Figure 16. Comparison of ZT values among some best lead-free ptype thermoelectric materials
134 | 10.1021/jacs.5b00837 |  | 2015 | 1.4 |  | 1.45 | 923 | BR |  | MG Kanatzidis | m-kanatzidis@northwestern.edu | Figure 8 | x = 3 | Sn0.97In0.015Cd0.015Te-x%CdS |  |  |  | 2022-04-07 06:55 | edgecheck | TRUE | TRUE |  |  |  |  | TRUE | TRUE | TRUE | TRUE | TRUE | TRUE | TRUE | 1 | [12 empty] | P | TEP | P | O | X | X | Chalcogenide | SnTe | SnInCdTe CdS | Sn0.97In0.015Cd0.015Te + 3% CdS | Bulk | PC |  |  | SPS |  | melting + SPS | ZEM-3(ULVAC-RIKO), LFA457(NETZSCH) |  |  | 손지희 | 2016-11-07
135 | 10.1021/jacs.5b07284 |  | 2015 | 1.3 |  |  | 900 | BR |  | MG Kanatzidis | m-kanatzidis@northwestern.edu | Figure 5(a) | x = 0.12 | Sn1-xMnxTe | very poor resolution, 그래프 겹침 |  |  | 2022-04-10 05:25 | edgecheck | TRUE | TRUE |  | FALSE |  |  | TRUE | TRUE | TRUE | FALSE | TRUE | TRUE | FALSE | 0 | [12 empty] | P | TEP | P | O | X | X | Chalcogenide | SnTe | SnMnTe | Sn0.88Mn0.12Te | Bulk | PC |  |  | SPS |  | heating + annealing + SPS | ZEM-3(ULVAC-RIKO), LFA457(NETZSCH) |  |  | 손지희 | 2016-11-07
136 | 10.1021/jacs.6b07010 |  | 2016 | 1.7 |  | 1.65 | 873 | BR |  | Guodong Tang | tangguodong@njust.edu.cn | Figure 7(d) | along the pressing direction (//) | SnSe+1%PbSe |  |  |  | 2022-04-10 05:30 | edgecheck | TRUE | TRUE |  |  |  |  | TRUE | TRUE | TRUE | TRUE | TRUE | TRUE | TRUE | 1 | [12 empty] | P | TEP | P | O | X | X | Chalcogenide | SnSe | SnSe PbSe | SnSe + 1% PbSe | Bulk | PC |  |  | SPS |  | hydrothermal methods + SPS | ZEM-3(ULVAC-RIKO), LFA457(NETZSCH) |  | pressing direction (//) | 손지희 | 2016-11-07
137 | 10.1016/S1002-0721(14)60543-3 |  | 2015 | 0.63 |  | 0.62 | 786 | BR |  | GUO Kai | kai.guo@shu.edu.cn | Figure 3(d) | Sn50Te50 |  |  |  |  | 2022-04-10 05:37 | edgecheck | TRUE | TRUE |  |  |  |  | TRUE | TRUE | TRUE | TRUE | TRUE | TRUE | TRUE | 1 | [12 empty] | P | TEP | P | O | X | X | Chalcogenide | SnTe | SnTe | SnTe | Bulk | PC |  |  | SPS |  | heating + SPS | ZEM-3(ULVAC-RIKO), LFA457(NETZSCH) |  |  | 손지희 | 2016-11-07
138 | 10.1073/pnas.1305735110 |  | 2013 | 1.1 |  | 1.14 | 873 | BR |  | Zhifeng Ren | zren@uh.edu | Figure 8 | x = 0.0025 |  |  |  |  | 2022-04-10 05:41 | edgecheck | TRUE | TRUE |  |  |  |  | TRUE | TRUE | TRUE | TRUE | TRUE | TRUE | TRUE | 1 | [12 empty] | P | TEP | P | O | X | X | Chalcogenide | SnTe | InSnTe | In0.0025Sn0.9975Te | Bulk | PC |  |  | HP |  | ball milling + HP | ZEM-3(ULVAC), LFA457(NETZSCH), DSC 404 C(NETZSCH) | 0.2 |  | 손지희 | 2016-11-07
139 | 10.1039/c4cp02091j |  | 2014 | 0.6 |  |  | 700 | BR |  | Laifeng Li | laifengli@mail.ipc.ac.cn | Figure 4(a) | 4E19 (1.5% I) |  | data too scattered |  |  | 2022-04-10 05:47 |  | TRUE | TRUE |  | FALSE |  |  | TRUE | TRUE | TRUE | FALSE | TRUE | TRUE | FALSE | 0 | [12 empty] | P | TEP | P | O | X | X | Chalcogenide | SnTe | SnTeI | SnTe0.985I0.015 | Bulk | PC |  |  | HP |  | melt alloying + hot pressing | van der Pauw method, LFA457(NETZSCH) |  |  | 손지희 | 2016-11-07
140 | 10.1016/j.jallcom.2015.04.073 |  | 2015 | 1.87 |  |  | 800 | BR | [6 empty] | computation |  |  | 2022-04-10 07:50 |  | TRUE | TRUE |  |  |  | FALSE | TRUE | TRUE | TRUE | TRUE | TRUE | FALSE | FALSE | 0 | [12 empty] | P | α, ZT | P | O | X | X | Chalcogenide | SnSe | SnSe | SnSe | [9 empty] | yy direction | 손지희 | 2016-11-07 | 계산된 TEP
141 | 10.1039/c5cp05151g |  | 2015 | 1.75 |  |  | 750 | BR | [6 empty] | computation, k_la from expt |  |  | 2022-04-10 07:50 |  | TRUE | FALSE |  |  |  | FALSE | TRUE | FALSE | TRUE | TRUE | TRUE | FALSE | FALSE | 0 | [12 empty] | P | ρ, α, ZT | P | O | X | X | Chalcogenide | SnSe | AgSnSe | Ag0.016Sn0.984Se | [9 empty] | b-axis | 손지희 | 2016-11-07 | 계산된 TEP
142 | 10.1021/jacs.5b07856 |  | 2015 | 1.9 |  |  | 723 | BR |  | Oliver Oeckler | oliver.oeckler@gmx.de | Figure 3, middle column | with precipitates, cooling | (CoGe2)0.2(GeTe)17Sb2Te3 |  |  |  | 2022-04-10 08:59 | edgecheck | TRUE | TRUE |  |  |  |  | TRUE | TRUE | TRUE | TRUE | TRUE | TRUE | TRUE | 1 | [12 empty] | P | TEP | P | O | X | X | Chalcogenide | GeTe | CoGe GeTe SbTe | (CoGe2)0.2(GeTe)17Sb2Te3 | Bulk | PC |  |  |  |  | heating + annealing | LFA 1000(Linseis), LSR-3(Linseis) |  |  | 손지희 | 2016-11-14
143 | 10.1016/j.physb.2007.02.067 |  | 2007 | 0.5 |  | 0.52 | 725 | BR |  | Y Gelbstein | yanivge@bgu.ac.il | Figure 11 | 0.03%In | after 250 h annealing at 600 1CatAr atmosphere, for Pb0.5Sn0.5Te doped with 0.03at% indium |  |  |  | 2022-04-10 09:04 | edgecheck | TRUE | TRUE |  |  |  |  | TRUE | TRUE | TRUE | TRUE | TRUE | TRUE | TRUE | 1 | [12 empty] | P | TEP | P | O | X | X | Chalcogenide | PbTe | PbSnTe In | Pb0.5Sn0.5Te + 0.03at% In | Bulk | PC |  |  |  |  | melting + sintering + annealing |  |  |  | 손지희 | 2016-11-14
144 | 10.1016/j.physb.2006.10.001 |  | 2007 | 0.52 |  | 0.48 | 720 | BR |  | Y Gelbstein | yanivge@bgu.ac.il | Figure 16 | x=0.5*** |  | good data, but poor resolution |  |  | 2022-04-10 09:15 | edgecheck | TRUE | TRUE |  | FALSE |  |  | TRUE | TRUE | TRUE | FALSE | TRUE | TRUE | FALSE | 0 | [12 empty] | P | TEP | P | O | X | X | Chalcogenide | PbTe | PbSnTe | Pb0.5Sn0.5Te + Te | Bulk | PC |  |  |  |  | Bridgman crystal growth method (updated 2022-4-10, by BR) |  |  |  | 손지희 | 2016-11-14
145 | 10.1021/jp103697s |  | 2010 | 0.78 |  | 0.79 | 720 | BR |  | Y Gelbstein | yanivge@bgu.ac.il | Figure 11 | solution treated (ST) |  |  |  |  | 2022-04-10 09:21 | edgecheck | TRUE | TRUE |  |  |  |  | TRUE | TRUE | TRUE | TRUE | TRUE | TRUE | TRUE | 1 | [12 empty] | P | TEP | P | O | X | X | Chalcogenide | GeTe | GeSnPbTe | Ge0.6Sn0.1Pb0.3Te | Bulk | PC |  |  | SPS |  | melting + SPS + annealing | self-made apparatus, LFA457(NETZSCH), STA 449(NETZSCH) |  |  | 손지희 | 2016-11-14
146 | 10.1002/aelm.201500228 |  | 2015 | 1.65 |  | 1.61 | 623 | BR |  | Y Gelbstein | yanivge@bgu.ac.il | Figure 3(d) | ii |  |  |  |  | 2022-04-10 09:26 | edgecheck | TRUE | TRUE |  |  |  |  | TRUE | TRUE | TRUE | TRUE | TRUE | TRUE | TRUE | 1 | [12 empty] | P | TEP | P | O | X | X | Chalcogenide | GeTe | GeTe BiTe Cu | (GeTe)0.95(BiTe)0.05 + 0.67at% Cu | Bulk | PC |  |  | HP |  | melting + HP | LSR-3(Linseis), LFA457(NETZSCH), STA 449(NETZSCH) |  |  | 손지희 | 2016-11-15
147 | 10.1007/s11664-015-4251-1 |  | 2016 | 1 |  | 0.9 | 613 | BR |  | B BOCHENTYN | bbochentyn@mif.pg.gda.pl | Figure 9 | TAGS-R400h10+10 |  | kappa from ZT and TEP |  |  | 2022-04-10 09:31 | edgecheck | TRUE | TRUE |  |  |  |  | TRUE | TRUE | TRUE | TRUE | TRUE | TRUE | TRUE | 1 | [12 empty] | P | ρ, α, ZT | P | O | X | X | Chalcogenide | GeTe | GeAgSbTe | Ge0.77Ag0.1Sb0.13Te1 | Bulk | PC |  |  | HP |  | melting + reduced in H2 + sintering(HP) | - |  |  | 손지희 | 2016-11-16
148 | 10.1007/s13391-014-4149-8 |  | 2014 | 1.3 |  |  | 773 | BR | KERI | MW Oh | minwookoh@keri.re.kr | Figure 8 | x=0.05 | Ge0.95Mn0.05Te |  |  |  | 2022-04-10 09:38 | edgecheck | TRUE | TRUE |  |  |  |  | TRUE | TRUE | TRUE | TRUE | TRUE | TRUE | TRUE | 1 | [12 empty] | P | TEP | P | O | X | X | Chalcogenide | GeTe | GeMnTe | Ge0.95Mn0.05Te | Bulk | PC |  |  | SPS |  | melting +quenching + SPS | ZEM-3(ULVAC-RIKO), LFA457(NETZSCH), DSC 404C(NETZSCH), DSC 404C(NETZSCH) |  |  | 손지희 | 2016-11-16
149 | 10.1021/ic5010243 |  | 2014 | 1.6 |  | 1.75 | 633 | BR |  | Oliver Oeckler | oliver.oeckler@gmx.de | Figure 5(left) | second heating cycle | Ge0.53Ag0.13Sb0.27□0.07Te1 |  |  |  | 2022-04-10 09:50 | redigitize | TRUE | TRUE |  |  |  |  | TRUE | TRUE | TRUE | TRUE | TRUE | TRUE | TRUE | 1 | [12 empty] | P | TEP | P | O | X | X | Chalcogenide | GeTe | GeAgSbTe | Ge0.53Ag0.13Sb0.27□0.07Te1, Ge4AgSb2Te7.5 | Bulk | PC |  |  |  |  | melting + annealing | LFA457(NETZSCH), van der Pauw method, | 0.226 |  | 손지희 | 2016-11-18
150 | 10.1039/c4ta00072b |  | 2014 | 0.75 |  | 0.8 | 573 | BR |  | Oliver Oeckler | oliver.oeckler@gmx.de | Figure 8 | heating curves | (GeTe)5.5AgIn0.5Sb0.5Te2 |  |  |  | 2022-04-10 09:56 | edgecheck | TRUE | TRUE |  |  |  |  | TRUE | TRUE | TRUE | TRUE | TRUE | TRUE | TRUE | 1 | [12 empty] | P | TEP | P | O | X | X | Chalcogenide | GeTe | GeTe AgInSbTe | (GeTe)5.5AgIn0.5Sb0.5Te2 | Bulk | PC |  |  |  |  | melting + annealing + high pressure synthesis | LFA457(NETZSCH), van der Pauw method, |  |  | 손지희 | 2016-11-18
151 | 10.1557/jmr.2015.124 |  | 2015 | 1.5 |  |  | 823 | JC |  | Donald T Morelli | dmorelli@egr.msu.edu | Figure 9 | sample 2 | sample 2 |  |  |  | 2022-04-13 16:17 | edgecheck | TRUE | TRUE |  |  |  |  | TRUE | TRUE | TRUE | TRUE | TRUE | TRUE | TRUE | 1 | [12 empty] | P | TEP | P | O | X | X | Chalcogenide | GeTe | GeSbTe | Ge4SbTe5 | Bulk | PC |  |  |  |  | heating+ ball mill + pulsed-electric-current sintering method | ZEM-3(ULVAC), LFA457(NETZSCH), DSC-200 F3(Pegasus Maia) |  |  | 손지희 | 2016-11-18
152 | 10.1021/ja504896a |  | 2014 | 1.9 |  |  | 773 | JC |  | Jiaqing He | he.jq@sustc.edu.cn | Figure 2 | Ge0.87Pb0.13Te+3%Bi2Te3 | Ge0.87Pb0.13Te+3%Bi2Te3 |  |  |  | 2022-04-13 16:33 | edgecheck | TRUE | TRUE |  |  |  |  | TRUE | TRUE | TRUE | TRUE | TRUE | TRUE | TRUE | 1 | [12 empty] | P | TEP | P | O | X | X | Chalcogenide | GeTe | GePbTe BiTe | Ge0.87Pb0.13Te + 3 mol% Bi2Te3 | Bulk | PC |  |  | HP |  | melting + HP | ZEM-3(ULVAC-RIKO), LFA427(NETZSCH), DSC 404C(NETZSCH) |  |  | 손지희 | 2016-11-18
153 | 10.1557/PROC-1267-DD04-11 |  | 2010 | 1 |  |  | 650 | JC |  | Shinsuke Yamanaka | yamanaka@see.eng.osaka-u.ac.jp | Figure 6 | x=0.05 | x=0.05 |  |  |  | 2022-04-13 16:47 | edgecheck | TRUE | TRUE |  |  |  |  | TRUE | TRUE | TRUE | TRUE | TRUE | TRUE | TRUE | 1 | [12 empty] | P | TEP | P | O | X | X | Chalcogenide | ABQ2 | AgSbTe PbGeTe | (Ag0.5Sb0.5Te)0.95(Pb0.16Ge0.84Te)0.05 | Bulk | PC |  |  |  |  | HP | ZEM-1(ULVAC), TC-7000(ULVAC) |  |  | 손지희 | 2016-11-21
154 | 10.1088/0022-3727/45/11/115302 |  | 2012 | 0.43 |  |  | 600 | JC |  | X B Zhao | zhaoxb@zju.edu.cn | Figure 5 | 2% GeTe | 2% GeTe |  |  |  | 2022-04-13 17:24 | edgecheck | TRUE | TRUE |  |  |  |  | TRUE | TRUE | TRUE | TRUE | TRUE | TRUE | TRUE | 1 | [12 empty] | P | TEP | P | O | X | X | Chalcogenide | ABQ2 | AgSbTe GeTe | (Ag0.366Sb0.558Te)0.98(GeTe)0.02 | Bulk | PC |  |  |  |  | melting + annealing | homemade instrument using a dc four-probe method and differential voltage/temperature technique, LFA457(NETZSCH) |  |  | 손지희 | 2016-11-21
155 | 10.1063/1.3138803 |  | 2009 | 0.8 |  |  | 773 | JC | KERI | MW Oh | minwookoh@keri.re.kr | Figure 6 | LAST-18 | LAST-18 |  |  |  | 2022-04-13 17:43 | edgecheck | TRUE | TRUE |  |  |  |  | TRUE | TRUE | TRUE | TRUE | TRUE | TRUE | TRUE | 1 | [12 empty] | N | TEP | N | O | X | X | Chalcogenide | PbTe | AgPbSbTe | AgPb18SbTe20 | Bulk | PC |  |  |  |  | melting | ZEM-3(ULVAC-RIKO), LFA457(NETZSCH) |  |  | 손지희 | 2016-11-21
156 | 10.1063/1.4824353 |  | 2013 | 1 |  |  | 520 | JC | GJ Snyder | Fivos Drymiotis | fivos@caltech.edu | Figure 4 | Sample 1 (this paper) Cycle 3 Heating | Sample 1 (this paper) Cycle 3 Heating | poor resolution of TEP |  |  | 2022-04-13 18:09 | edgecheck | TRUE | TRUE |  |  |  |  | TRUE | TRUE | TRUE | TRUE | TRUE | TRUE | TRUE | 1 | [12 empty] | N | TEP | N | O | X | X | Chalcogenide | M2Q | AgSeTe | Ag2Se0.5Te0.5 | Bulk | PC |  |  |  |  | heating | LFA457(NETZSCH), equipment designed for this purpose at the California Institute of Technology |  |  | 손지희 | 2016-11-21
157 | 10.1007/s11664-014-3076-7 |  | 2014 | 1.4 |  |  | 550 | JC |  | X TANG | tangxf@whut.edu.cn | Figure 6 | x=0.000 | x=0.000 |  |  |  | 2022-04-14 09:03 | edgecheck | TRUE | TRUE |  |  |  |  | TRUE | TRUE | TRUE | TRUE | TRUE | TRUE | TRUE | 1 | [12 empty] | P | TEP | P | O | X | X | Chalcogenide | ABQ2 | AgSbTe | AgSbTe2.01 | Bulk | PC |  |  | SPS |  | melt-quench SPS method | ZEM-1(Sinkuriko), LFA457(NETZSCH), DSC(Q20; TA) |  |  | 손지희 | 2016-11-22
158 | 10.1016/j.jallcom.2004.10.002 |  | 2005 | 0.27 |  |  | 370 | JC |  | Ken Kurosaki | kurosaki@nucl.eng.osaka-u.ac.jp | Figure 4 | Ag2Te (present study) | Ag2Te (present study) | log scale |  |  | 2022-04-14 09:13 |  | TRUE | FALSE |  |  |  |  | TRUE | FALSE | TRUE | TRUE | TRUE | TRUE | FALSE | 0 | [13 empty] | κ, ZT |  | O | X | X | Chalcogenide | M2Q | AgTe | α-Ag2Te | Bulk | PC |  |  |  |  | heating | TC-7000(ULVAC) |  |  | 손지희 | 2016-11-22
159 | 10.1039/C5TC01429H |  | 2015 | 1 |  |  | 610 | JC |  | K Biswas | kanishka@jncasr.ac.in | Figure 4 | AgSb0.99Se2 | AgSb0.99Se2 |  |  |  | 2022-04-14 09:25 | edgecheck | TRUE | TRUE |  |  |  |  | TRUE | TRUE | TRUE | TRUE | TRUE | TRUE | TRUE | 1 | [12 empty] | P | TEP | P | O | X | X | Chalcogenide | ABQ2 | AgSbSe | AgSb0.99Se2 | Bulk | PC |  |  |  |  | heating + annealing | ZEM-3(ULVAC-RIKO), LFA457(NETZSCH) |  |  | 손지희 | 2016-11-22
160 | 10.1002/aenm.201100613 |  | 2012 | 1 |  |  | 710 | JC |  | MG Kanatzidis | m-kanatzidis@northwestern.edu | Figure 6 | m=4 | m=4 |  |  |  | 2022-04-14 09:34 | edgecheck | TRUE | TRUE |  |  |  |  | TRUE | TRUE | TRUE | TRUE | TRUE | TRUE | TRUE | 1 | [12 empty] | P | TEP | P | O | X | X | Chalcogenide | ABQ2 | AgSnSbTe | AgSn4SbTe6 | Bulk | PC |  |  |  |  | heating + annealing | LFA457(NETZSCH), ZEM-3(ULVAC-RIKO) | 0.19-0.22 |  | 손지희 | 2016-11-22
161 | 10.1088/1674-1056/21/10/106101 |  | 2012 | 1.2 |  |  | 573 | JC |  | Luo Jun | jluo@aphy.iphy.ac.cn | Figure 5 | x=0.10 | x=0.10 |  |  |  | 2022-04-14 09:44 | edgecheck | TRUE | TRUE |  |  |  |  | TRUE | TRUE | TRUE | TRUE | TRUE | TRUE | TRUE | 1 | [12 empty] | P | TEP | P | O | X | X | Chalcogenide | ABQ2 | AgSbMnTe | Ag0.9Sb1.0Mn0.1Te2.05 | Bulk | PC |  |  | SPS |  | heating + annealing + SPS | ZEM-3(ULVAC), MDSC(TA-Q200), LFA427(NETZSCH) |  |  | 손지희 | 2016-11-22
162 | 10.1016/j.ssi.2014.03.025 |  | 2014 | 0.95 |  |  | 623 | JC | Zhifeng Ren | J-M Liu | liujm@nju.edu.cn | Figure 6 | [5 empty] | 2022-04-14 09:55 | edgecheck | TRUE | TRUE |  |  |  |  | TRUE | TRUE | TRUE | TRUE | TRUE | TRUE | TRUE | 1 | [12 empty] | P | TEP | NP | O | X | X | Chalcogenide | M2Q | CuAgSe | β-CuAgSe | Bulk | PC |  |  | HP |  | heating + HP | ZEM-3(ULVAC), LFA457(NETZSCH) | 0.34-0.35 |  | 손지희 | 2016-11-22
163 | 10.1063/1.4963779 |  | 2016 | 0.7 |  |  | 773 | JC |  | Xin Liang | liangxin@cczu.edu.cn | Figure 6 | x=0.015 | x=0.015 |  |  |  | 2022-04-14 11:02 | edgecheck | TRUE | TRUE |  |  |  |  | TRUE | TRUE | TRUE | TRUE | TRUE | TRUE | TRUE | 1 | [12 empty] | N | TEP | N | O | X | X | Chalcogenide | ABQ2 | AgBiSe In | Ag0.985In0.015BiSe2 | Bulk | PC |  |  |  |  | SPS | LFA457(NETZSCH), SBA 458 System(NETZSCH) |  |  | 손지희 | 2016-11-22
164 | 10.1063/1.4896435 |  | 2014 | 1.1 |  |  | 600 | JC |  | Rajeshkumar Mohanraman | rajeshx@phys.sinica.edu.tw | Figure 5 | x=0.03 | x=0.03 | Fig 5의 ZT(=1.12)가 예상(=1.19)보다 작다 |  |  | 2022-04-14 11:33 | redigitize | TRUE | TRUE |  |  |  |  | TRUE | TRUE | TRUE | TRUE | TRUE | TRUE | TRUE | 1 | [12 empty] | P | TEP | P | O | X | X | Chalcogenide | ABQ2 | AgSbSbTe | AgSb0.97Sn0.03Te2 | Bulk | SC |  |  |  |  | vertical Bridgman method | LFA457(NETZSCH), ZEM-3(ULVAC-RIKO), STA 449(NETZSCH) |  |  | 손지희 | 2016-11-22
165 | 10.1039/c1jm13888j |  | 2011 | 1 |  |  | 550 | JC | Yanzhong Pei | GJ Snyder | jsnyder@caltech.edu | Figure 5 | x=0.10-Ag | x=0.10-Ag |  |  |  | 2022-04-14 11:47 | edgecheck | TRUE | TRUE |  |  |  |  | TRUE | TRUE | TRUE | TRUE | TRUE | TRUE | TRUE | 1 | [12 empty] | N | TEP | N | O | X | X | Chalcogenide | M2Q | AgTe PbTe | (PbTe)0.10(Ag2Te)0.90 | Bulk | PC |  |  | HP |  | melting + quenching + annealing + hot pressing | LFA457(NETZSCH), Van der Pauw technique |  |  | 손지희 | 2016-11-23
166 | 10.1063/1.3029774 |  | 2008 | 1.59 |  |  | 673 | JC |  | Jing-Feng Li | jingfeng@mail.tsinghua.edu.cn | Figure 4(b) | AST5050 | AST5050 |  |  |  | 2022-04-14 11:55 | ZT, TEP-ZT 비교 | TRUE | TRUE |  |  |  |  | TRUE | TRUE | TRUE | TRUE | TRUE | TRUE | TRUE | 1 | [12 empty] | P | TEP | P | O | X | X | Chalcogenide | ABQ2 | AgSbTe | AgSbTe2 | Bulk | PC |  |  | SPS |  | MA + SPS | ZEM-2(ULVAC-RIKO), flash diffusivity method |  |  | 손지희 | 2016-11-23
167 | 10.1016/j.actamat.2015.04.011 |  | 2015 | 1.4 |  |  | 680 | JC | GJ Snyder | Sinn-wen Chen |  | Figure 1 | 40Te (S) | 40Te (S) | kappa is inset; poor resolution and hidden |  |  | 2022-04-14 00:20 | edgecheck | TRUE | TRUE |  |  |  |  | TRUE | TRUE | TRUE | TRUE | TRUE | TRUE | TRUE | 1 | [12 empty] | P | TEP | P | O | X | X | Chalcogenide | ABQ2 | AgSbSeTe | Ag25Sb25Se10Te40 | Bulk | SC |  |  |  |  | modified Bridgman method | ZEM-3(ULVAC-RIKO), LFA457(NETZSCH) |  |  | 손지희 | 2016-11-23
168 | 10.1016/j.jallcom.2010.03.170 |  | 2010 | 1.53 |  |  | 500 | JC |  | TJ Zhu | zhutj@zju.edu.cn | Figure 7(a) | x=0.84 | x=0.84 |  |  |  | 2022-04-14 00:26 | ZT, TEP-ZT 비교 | TRUE | TRUE |  |  |  |  | TRUE | TRUE | TRUE | TRUE | TRUE | TRUE | TRUE | 1 | [12 empty] | P | TEP | P | O | X | X | Chalcogenide | ABQ2 | AgSbTe | Ag0.84Sb1.16Te2.16 | Bulk | PC |  |  | HP |  | melting + quenching + crushing + hot pressing | LFA457(NETZSCH), DC four-probe method |  |  | 손지희 | 2016-11-23
169 | 10.2320/matertrans.47.1058 |  | 2006 | 0.13 |  |  | 650 | JC |  | Tatsuhiko Aizawa | aizawa@asiaseed.org | Figure 12 | x=0.6 | x=0.6 |  |  |  | 2022-04-14 00:40 | edgecheck | TRUE | TRUE |  |  |  |  | TRUE | TRUE | TRUE | TRUE | TRUE | TRUE | TRUE | 1 | [12 empty] | P | TEP | P | O | X | X | Silicide | Mg2Si | MgSiSn | Mg2Si0.4Sn0.6 | Bulk | PC |  |  | HP |  | bulk mechanical alloying + hot pressing | four-probe dc method, TC-7000(ULVAC) |  |  | 손지희 | 2016-11-30
170 | 10.1016/j.tsf.2007.02.053 |  | 2007 | 0.67 |  |  | 750 | JC |  | Masayasu Akasaka | m_akasak@rs.noda.tus.ac.jp | Figure 7 | Mg2Si0.6Ge0.4 | Mg2Si0.6Ge0.4 | lattice kappa only |  |  | 2022-04-14 14:31 |  | TRUE | FALSE |  |  |  |  | TRUE | FALSE | TRUE | TRUE | TRUE | TRUE | FALSE | 0 | [12 empty] | N | TEP | N | O | X | X | Silicide | Mg2Si | MgSiGe | Mg2Si0.4Ge0.6 | Bulk | PC |  |  | SPS |  | heating + ground + SPS | ZEM-2(ULVAC-RIKO), TC-7000HS(ULVAC-RIKO) |  |  | 손지희 | 2016-11-30
171 | 10.1016/j.jcrysgro.2006.10.270 |  | 2007 | 0.17 |  |  | 656 | JC |  | Masayasu Akasaka | iida_tsu@rs.noda.tus.ac.jp | Figure 9 | BN coated | BN coated |  |  |  | 2022-04-14 14:49 | edgecheck | TRUE | TRUE |  |  |  |  | TRUE | TRUE | TRUE | TRUE | TRUE | TRUE | TRUE | 1 | [12 empty] | N | TEP | N | O | X | X | Silicide | Mg2Si | MgSi | Mg2Si | Bulk | SC |  |  |  |  | vertical Bridgman method | ZEM-2(ULVAC-RIKO), TC-7000H(ULVAC-RIKO) |  |  | 손지희 | 2016-11-30
172 | 10.1007/s11837-016-2060-5 |  | 2016 | 1.6 |  |  | 615 | JC |  | H KLEINKE | kleinke@uwaterloo.ca | Figure 3(b) | Porous Mg2Si0.5Sn0.5:xSb | Porous Mg2Si0.5Sn0.5:xSb |  |  |  | 2022-04-14 15:32 | edgecheck | TRUE | TRUE |  |  |  |  | TRUE | TRUE | TRUE | TRUE | TRUE | TRUE | TRUE | 1 | [12 empty] | N | TEP | N | O | X | X | Silicide | Mg2Si | MgSiSn Sb | Sb-doped Mg2Si0.5Sn0.5 | Bulk | PC |  |  | SPS |  | pressureless SPS | - |  |  | 손지희 | 2016-11-30
173 | 10.1007/s11664-016-5088-y |  | 2016 | 0.16 |  |  | 837 | JC |  | XINGKAI DUAN | duanxingkai@163.com | Figure 6 | x=0.04 | x=0.04 |  |  |  | 2022-04-14 18:21 | ZT, TEP-ZT 비교 | TRUE | TRUE |  |  |  |  | TRUE | TRUE | TRUE | TRUE | TRUE | TRUE | TRUE | 1 | [12 empty] | P | TEP | P | O | X | X | Silicide | Ca2Si | CaAgSi | Ca1.96Ag0.04Si | Bulk | PC |  |  | HP |  | melting + hot pressing | van der Pauw technique, LFA457(NETZSCH) |  | IP | 손지희 | 2016-12-01
174 | 10.1109/ICT.2007.4569472 |  | 2006 | 0.87 |  |  | 630 | JC |  | Y Isoda | ISODA.Yukihiro@nims.go.jp | Figure 9 | 5000ppm | 5000ppm | high rel. error in ZT |  |  | 2022-04-16 20:11 | redigitize | TRUE | TRUE |  |  |  |  | TRUE | TRUE | TRUE | TRUE | TRUE | TRUE | TRUE | 1 | [12 empty] | N | TEP | N | O | X | X | Silicide | Mg2Si | MgSiSn Bi | Mg2Si0.5Sn0.5 + 5000ppm-Bi doping | Bulk | PC |  |  | HP |  | Liquid-Solid reaction + Hot-pressing | Laser-flash method, four-terminal method |  |  | 손지희 | 2016-12-01
175 | 10.1109/ICT.1998.740395 |  | 1998 | 0.67 |  |  | 773 | JC |  | Takenobu Kajikawa | kajikawa@elec.shonan-it.ac.jp | Figure 9 | 1213K | 1213K | 열전도도 그래프 해석불가 (라벨 없음) |  |  | 2022-04-16 21:36 | redigitize | TRUE | TRUE |  | FALSE |  |  | TRUE | TRUE | TRUE | FALSE | TRUE | TRUE | FALSE | 0 | [12 empty] | N | TEP | N | O | X | X | Silicide | Mg2Si | MgSi Sb | Mg2Si + 0.6at% Sb | Bulk | PC |  |  | SPS |  | SPS | laser flash measurement method, measurement apparatus developed by Sinku Riko Co.Ltd. and modlfied by SIT |  |  | 손지희 | 2016-12-01
176 | 10.1073/pnas.1424388112 |  | 2015 | 1.4 |  |  | 723 | JC |  | Zhifeng Ren | zren@uh.edu | Figure 4(D) | Mg2Sn0.75Ge0.25 | Mg2Sn0.75Ge0.25 |  |  |  | 2022-04-17 15:01 | ZT, TEP-ZT 비교 | TRUE | TRUE |  |  |  |  | TRUE | TRUE | TRUE | TRUE | TRUE | TRUE | TRUE | 1 | [12 empty] | N | TEP | N | O | X | X | Silicide | Mg2Si | MgSnGe | Mg2Sn0.75Ge0.25 | Bulk | PC |  |  |  |  | mechanical ball milling + direct current-induced hot pressing | ZEM-3(ULVAC), LFA457(NETZSCH), DSC 404 C(NETZSCH) | 0.46-0.51 |  | 손지희 | 2016-12-05
177 | 10.1016/j.mseb.2008.12.029 |  | 2009 | 0.1 |  |  | 490 | JC |  | Weijun Luo | zsheng_1_9@163.com | Figure 8 | x=0.2 | x=0.2 |  |  |  | 2022-04-17 15:10 | edgecheck | TRUE | TRUE |  |  |  |  | TRUE | TRUE | TRUE | TRUE | TRUE | TRUE | TRUE | 1 | [12 empty] | N | TEP | N | O | X | X | Silicide | Mg2Si | MgSiSn | Mg2Si0.8Sn0.2 | Bulk | PC |  |  | SPS |  | anneal solid state reaction + SPS | ZTM-1(ULVAC), TC-7000(ULVAC), laser flash method |  |  | 박수지 | 2016-12-06
178 | 10.1007/s11664-009-0735-1 |  | 2009 | 1 |  |  | 800 | JC |  | K MARS | kmars@wp.pl | Figure 2(d) | Mg2Si0.6Ge0.4Bi0.02 | Mg2Si0.6Ge0.4Bi0.02 |  |  |  | 2022-04-17 15:15 | ZT, TEP-ZT 비교 | TRUE | TRUE |  |  |  |  | TRUE | TRUE | TRUE | TRUE | TRUE | TRUE | TRUE | 1 | [12 empty] | N | TEP | N | O | X | X | Silicide | Mg2Si | MgSiGe Bi | Mg2Si0.6Ge0.4Bi0.02 | Bulk | PC |  |  | HP |  | prevent oxidation + synthesis(He/H2 gas mixture) + 2-day annealing + crushing + hot pressed | van der Pauw method, laser-flash method, |  |  | 박수지 | 2016-12-07
179 | 10.1007/s11664-009-0735-1 |  | 2009 | 0.26 |  |  | 920 | JC |  | K MARS | kmars@wp.pl | Figure 5(d) | Mg2Si0.6Ge0.4Ag0.02 | Mg2Si0.6Ge0.4Ag0.02 |  |  |  | 2022-04-17 15:28 | redigitize | TRUE | TRUE |  |  |  |  | TRUE | TRUE | TRUE | TRUE | TRUE | TRUE | TRUE | 1 | [12 empty] | P | TEP | P | O | X | X | Silicide | Mg2Si | MgSiGe Ag | Mg2Si0.6Ge0.4Ag0.02 | Bulk | PC |  |  | HP |  | prevent oxidation + synthesis(He/H2 gas mixture) + 2-day annealing + crushing + hot pressed | van der Pauw method, laser-flash method, |  |  | 박수지 | 2016-12-07
180 | 10.1109/ICT.2006.331355 |  | 2006 | 0.49 |  |  | 873 | JC | T. Iida | T Nemoto | tnemoto@ntcl.co.jp | Figure 6 | Mg2Si | Mg2Si |  |  |  | 2022-04-17 15:33 |  | TRUE | FALSE |  |  |  |  | TRUE | FALSE | TRUE | TRUE | TRUE | TRUE | FALSE | 0 | [12 empty] | N | κ, ZT | N | O | X | X | Silicide | Mg2Si | MgSi | Mg2Si | Bulk | PC |  |  |  |  | Mg2Si-heated(Ar-H2 gas) + ground + mixed(oxides) + SPS | ZEM-2(ULVAC-RIKO), TC-7000H(ULVAC-RIKO) |  |  | 박수지 | 2016-12-08
181 | 10.2320/matertrans1989.33.851 |  | 1992 | 1.07 |  |  | 663 | JC |  | Yasutoshi Noda |  | Figure 8 | C | C | calculated kappa, 고온부(700K이상) ZT에서 큰 에러 |  |  | 2022-04-17 16:11 | redigitize | TRUE | TRUE |  |  |  |  | TRUE | TRUE | TRUE | TRUE | TRUE | TRUE | TRUE | 1 | [12 empty] | N | TEP | N | O | X | X | Silicide | Mg2Si | MgSiGe Sb | Mg2Si0.6Ge0.4+3000 ppmSb | - | - |  |  |  |  | - | - |  |  | 박수지 | 2016-12-14
182 | KOMATSU TECHNICAL REPORT 49, 152 (2003) |  | 2003 | 0.9780448 |  |  | 717.373 | BR | KELK |  |  | Figure 6 | triangle | Mg-Si | Z 데이터만 있음 |  |  | 2022-04-18 10:45 | redigitize | TRUE | FALSE |  |  |  |  | TRUE | FALSE | TRUE | TRUE | TRUE | TRUE | FALSE | 0 | [12 empty] | N | Z | N | O | X | X | Silicide | Mg2Si | MgSiSn | Mg2SixSn1-x | Bulk | - |  |  |  |  | quenching + solidification | - |  |  | 박수지 | 2016-12-14 | Table 1 Characteristics of various thermoelectric materials for power generation, module and system price 비교
183 | 10.1016/j.physb.2005.04.017 |  | 2005 | 0.86 |  |  | 862 | JC |  | Jun-ichi Tani | tani@omtri.city.osaka.jp | Figure 6 | 2 at % | 2 at % |  |  |  | 2022-04-17 20:26 | redigitize | TRUE | TRUE |  |  |  |  | TRUE | TRUE | TRUE | TRUE | TRUE | TRUE | TRUE | 1 | [12 empty] | N | TEP | N | O | X | X | Silicide | Mg2Si | MgSiBi | Mg2SiBi0.02 | Bulk | PC |  |  | SPS |  | ground + SPS | ZEM-1S(ULVAC), four-probe DC method, TC-7000(ULVAC) |  |  | 박수지 | 2016-12-08
184 | 10.1143/JJAP.46.3309 |  | 2007 | 0.33 |  |  | 865 | JC |  | Jun-ichi Tani | tani@omtri.city.osaka.jp | Figure 7 | x=0.03 | x=0.03 |  |  |  | 2022-04-17 20:31 | ZT, TEP-ZT 비교 | TRUE | TRUE |  |  |  |  | TRUE | TRUE | TRUE | TRUE | TRUE | TRUE | TRUE | 1 | [12 empty] | N | TEP | N | O | X | X | Silicide | Mg2Si | Mg2Si | Mg2SiP0.03 | Bulk | PC |  |  | SPS |  | ground + SPS | ZEM-1S(ULVAC), four-probe dc method, TC-7000(ULVAC) |  |  | 박수지 | 2016-12-08
185 | 10.1016/j.intermet.2007.02.009 |  | 2007 | 0.56 |  |  | 862 | JC |  | Jun-ichi Tani | tani@omtri.city.osaka.jp | Figure 6 | x=0.02 | x=0.02 |  |  |  | 2022-04-17 20:55 | redigitize | TRUE | TRUE |  |  |  |  | TRUE | TRUE | TRUE | TRUE | TRUE | TRUE | TRUE | 1 | [12 empty] | N | TEP | N | O | X | X | Silicide | Mg2Si | MgSiSb | Mg2Si:Sb = 1:x(0.001≤x≤0.02) | Bulk | PC |  |  | SPS |  | heating + SPS | ZEM-1(ULVAC), TC-7000(ULVAC) |  |  | 임혜진 | 2016-12-06
186 | 10.4028/www.scientific.net/AMR.66.17 |  | 2009 | 0.8 |  |  | 823 | JC |  | Lianmeng Zhang | lmzhang@whut.edu.cn | Figure 4 | N50 | N50 | 800K 이상에서 그래프 ZT가 예상보다 작음 |  |  | 2022-04-17 22:06 | redigitize | TRUE | TRUE |  |  |  |  | TRUE | TRUE | TRUE | TRUE | TRUE | TRUE | TRUE | 1 | [12 empty] | N | TEP | N | O | X | X | Silicide | Mg2Si | MgSi Bi | Bi-doped Mg2Si | Bulk | PC |  |  | SPS |  | SPS | ZTM-1 apparatus (Japan), Shinkuriko: TC-7000, Japan |  |  | 임혜진 | 2016-12-08
187 | 10.1021/acs.chemmater.6b02308 |  | 2016 | 1.45 |  |  | 750 | JC | MG Kanatzidis | Xinfeng Tang | tangxf@whut.edu.cn | Figure 10(a) | y=0.05 | y=0.05 |  |  |  | 2022-04-17 22:13 | ZT, TEP-ZT 비교 | TRUE | TRUE |  |  |  |  | TRUE | TRUE | TRUE | TRUE | TRUE | TRUE | TRUE | 1 | [12 empty] | N | TEP | N | O | X | X | Silicide | Mg2Si | MgSiGeSnSb | Mg2Si1-x-yGexSny | Bulk | PC |  |  | SPS |  | SPS | ZEM-3(Ulvac Sinku-Riko), LFA457(Netzsch) |  |  | 임혜진 | 2016-12-09
188 | 10.1063/1.2981516 |  | 2008 | 1.1 |  |  | 773 | JC |  | XB ZHAO | zhaoxb@zju.edu.cn | Figure 3 | x=0.0075 | x=0.0075 |  |  |  | 2022-04-17 22:19 | ZT, TEP-ZT 비교 | TRUE | TRUE |  |  |  |  | TRUE | TRUE | TRUE | TRUE | TRUE | TRUE | TRUE | 1 | [12 empty] | N | TEP | N | O | X | X | Silicide | Mg2Si | MgSiSnSb | Mg2Si0.4−xSn0.6Sbx (0≤x≤0.015) | Bulk | PC |  |  | HP |  | ball milling + hot pressing | LFA457(Netzsch), measured on a computer-aided apparatus using a dc four-probe method and differential voltage/temperature technique |  |  | 임혜진 | 2016-12-08
189 | 10.1088/0022-3727/41/18/185103 |  | 2008 | 0.81 |  |  | 810 | JC |  | XB ZHAO | zhaoxb@zju.edu.cn | Figure 8(a) | x=0.005 | x=0.005 |  |  |  | 2022-04-17 22:24 | ZT, TEP-ZT 비교 | TRUE | TRUE |  |  |  |  | TRUE | TRUE | TRUE | TRUE | TRUE | TRUE | TRUE | 1 | [12 empty] | N | TEP | N | O | X | X | Silicide | Mg2Si | MgSiSn La | Mg2−xLaxSi0.58Sn0.42 (0≤x≤0.015) | Bulk | PC |  |  | HP |  | ball milling + hot pressing | measured using a computer-assisted device, LFA457(Netzsch) |  |  | 임혜진 | 2016-12-08
190 | 10.1063/1.4918311 |  | 2015 | 1.1 |  |  | 800 | JC |  | Libin Zhang | libinzhang@utexas.edu | Figure 2(d) | y=0.1; 2.5e10^-8 | y=0.1; 2.5e10^-8 |  |  |  | 2022-04-17 22:50 | redigitize | TRUE | TRUE |  |  |  |  | TRUE | TRUE | TRUE | TRUE | TRUE | TRUE | TRUE | 1 | [12 empty] | N | TEP | N | O | X | X | Silicide | Mg2Si | MgSiSnGe Sb | Mg2Si0.4Sn0.6-yGey (y=0, 0.1, 0.2) | Bulk | PC |  |  | SPS |  | pressed into pellets + tube furnace(Ar:H2=95:5) + ground + SPS | van der Pauw method, LFA457(NETZSCH) |  |  | 임혜진 | 2016-12-08
191 | 10.1007/s11664-009-0698-2 |  | 2009 | 1.47 |  |  | 443 | JC |  | XB ZHAO | zhaoxb@zju.edu.cn | Figure 3(d) | NC11 | NC11 |  |  |  | 2022-04-17 22:57 | edgecheck | TRUE | TRUE |  |  |  |  | TRUE | TRUE | TRUE | TRUE | TRUE | TRUE | TRUE | 1 | [12 empty] | P | TEP | P | O | X | X | Chalcogenide | Bi2Te3 | BiTeSb | Bi2Te3-Sb2Te3 | Bulk | PC |  |  | HP |  | Hot pressing | computer-assisted device, LFA427(Netzsch) |  |  | 임혜진 | 2016-12-09
192 | 10.2320/matertrans1989.33.851 |  | 1992 | 0.08 |  |  | 503 | JC |  | Yasutoshi Noda |  | Figure 9 | D | D | 그래프 ZT가 예상보다 두 배임 |  |  | 2022-04-18 11:42 | redigitize | TRUE | TRUE |  | FALSE |  |  | TRUE | TRUE | TRUE | FALSE | TRUE | TRUE | FALSE | 0 | [12 empty] | P | TEP | PN | O | X | X | Silicide | Mg2Si | MgSiGe Ag | Mg2Si0.6Ge0.4+Ag | - | - |  |  |  |  | - | - |  |  | 박수지 | 2016-12-14
193 | 10.2320/matertrans1989.33.851 |  | 1992 | 1.68 |  |  | 629 | JC |  | Yasutoshi Noda |  | Figure 9 | E | E | calculated kappa, 570K이상 그래프 ZT가 예상보다 큼 |  |  | 2022-04-18 12:06 | redigitize | TRUE | TRUE |  |  |  |  | TRUE | TRUE | TRUE | TRUE | TRUE | TRUE | TRUE | 1 | [12 empty] | P | TEP | P | O | X | X | Silicide | Mg2Si | MgSiGe Ag | Mg2Si0.6Ge0.4+16000 ppm Ag | - | - |  |  |  |  | - | - |  |  | 박수지 | 2016-12-14
194 | 10.1021/nl8026795 |  | 2008 | 0.99 |  |  | 792 | JC | Zhifeng Ren | Gang Chen | gchen2@mit.edu | Figure 2(_e) | square symbol | square symbol |  |  |  | 2022-04-18 12:17 | ZT, TEP-ZT 비교 | TRUE | TRUE |  |  |  |  | TRUE | TRUE | TRUE | TRUE | TRUE | TRUE | TRUE | 1 | [12 empty] | P | TEP | P | O | X | X | Si | SiGe | SiGe | Si80Ge20 | Bulk | PC |  |  | HP |  | mechanical alloying + hot pressing | ZEM-3(Ulvac), LFA 457(Netzsch) |  |  | 박수지 | 2016-12-15
195 | 10.1021/nl102931z |  | 2010 | 0.4 |  |  | 300 | JC |  | Peidong Yang | p_yang@berkeley.edu | Figure 3(C) | 55 nm-pitch holey | 55 nm-pitch holey | poor resolution of kappa; impossible to digitize |  |  | 2022-04-18 12:24 |  | TRUE | TRUE |  | FALSE |  |  | TRUE | TRUE | TRUE | FALSE | TRUE | TRUE | FALSE | 0 | [12 empty] | P | TEP | P | O | X | X | Si | SiGe | Si | Si | Ribbon | porous |  |  |  |  | - | - |  |  | 박수지 | 2016-12-29
196 | 10.1063/1.3027060 |  | 2008 | 1.3 |  |  | 1173 | JC | Gang Chen | Zhifeng Ren | renzh@bc.edu | Figure 3(d) | Nano Sample-1 (red rectangle) | Nano Sample-1 (red rectangle) |  |  |  | 2022-04-18 12:32 | ZT, TEP-ZT 비교 | TRUE | TRUE |  |  |  |  | TRUE | TRUE | TRUE | TRUE | TRUE | TRUE | TRUE | 1 | [12 empty] | N | TEP | N | O | X | X | Si | SiGe | SiGeP | Si80Ge20P2 | Bulk | PC |  |  | HP |  | mechanical alloying + direct current induced hot pressing | ZEM-3(ULVAC), LFA 457(Netzsch) |  |  | 박수지 | 2016-12-20
197 | 10.1039/c2jm16369a |  | 2012 | 1 |  |  | 660 | JC |  | Kyunghan Ahn | kyunghan.ahn@samsung.com | Figure 5 | In4Se2.32I0.03 | In4Se2.32I0.03 |  |  |  | 2022-04-18 12:57 | redigitize | TRUE | TRUE |  |  |  |  | TRUE | TRUE | TRUE | TRUE | TRUE | TRUE | TRUE | 1 | [12 empty] | N | TEP | N | O | X | X | Chalcogenide | In4Se3 | InSeI | In4Se2.32I0.03 | Bulk | SC |  |  |  |  | Bridgman crystal growth method | ZEM-3(ULVAC-RIKO), TC-9000(ULVAC-RIKO) |  |  | 박수지 | 2016-12-22
198 | 10.1103/PhysRevB.91.165104 |  | 2015 | 0.93 |  |  | 2000 | JC |  | Dylan Bayerl | bayerl@umich.edu | [6 empty] | 2022-04-18 13:05 |  | TRUE | FALSE |  |  |  |  | TRUE | FALSE | TRUE | TRUE | TRUE | TRUE | FALSE | 0 | [12 empty] | N | α, ZT | N | O | X | X | Oxide | TiO2 | TiO | TiO2 | - | - |  |  |  |  | - | Boltzmann transport formalism |  |  | 박수지 | 2016-12-22
199 | 10.1088/0953-8984/26/44/445002 |  | 2014 | 0.08 |  |  | 650 | JC |  | Ranu Bhatt | rbhatt@barc.gov.in | Figure 8(b) | x=0.14 | x=0.14 | 그래프 ZT가 예상보다 작음 (ZT<=0.1) |  |  | 2022-04-18 13:52 | redigitize | TRUE | TRUE |  |  |  |  | TRUE | TRUE | TRUE | TRUE | TRUE | TRUE | TRUE | 1 | [12 empty] | P | TEP | P | O | X | X | Chalcogenide | TiSe2 | SrTiSe | Sr0.14TiSe2 | Bulk | PC |  |  | HP |  | powder mixing + heating + Sr mixing + grinding + heating + hot press method | Leinsies Seebeck Thermopower, LFA-1000 |  |  | 박수지 | 2016-12-27
200 | 10.1039/c4ee03042g |  | 2015 | 1.1 |  |  | 1100 | JC |  | Tiejun Zhu | zhutj@zju.edu.cn | Figure 1(d) | x=0.20 | x=0.20 |  |  |  | 2022-04-18 17:55 | redigitize | TRUE | TRUE |  |  |  |  | TRUE | TRUE | TRUE | TRUE | TRUE | TRUE | TRUE | 1 | [12 empty] | P | TEP | P | O | X | X | HH | HH | FeNbTiSb | FeNb0.8Ti0.2Sb | Bulk | PC |  |  | SPS |  | levitation melting + mechanically milled + SPS | LSR-3 system(Linseis), LFA457(Netzsch) |  |  | 박수지 | 2016-12-27
201 | 10.1039/C4EE02813A |  | 2015 |  | 1.14608 | 1.153932 | 510 | SJP | DKraemer | GChen | gchen2@mit.edu | Fig. 2 (d) | MgAgSb (extracted) | p-type MgAgSb | 1) TEP 측정간 온도차, 2) 그림 심볼 문제, 3) average ZT와는 0.2 이상 차이남 |  | 2022-04-12 20:10 | 2022-04-12 20:10 | edgecheck | TRUE | TRUE |  | ? |  |  | TRUE | TRUE | TRUE | TRUE | TRUE | TRUE | TRUE | 1 | [12 empty] | P | TEP | P | O | O | X | HH | HH | MgAgNiSb | MgAg0.965Ni0.005Sb0.99 | Bulk | PC |  |  | SPS |  | experimental ball milling procedure + SPS + annealed | - |  |  | 박수지 | 2016-12-27
202 | 10.1038/nature08088 |  | 2009 | 1.48 | 1.476742 | 1.503871 | 705 | SJP | JSRhyee | SMLee | sangmocklee@samsung.com | Figure 2 d | b-c plane | b-c plane of In4Se2.35 | Seebeck 그림의 x축 스케일이 다른 그림과 다름 | 그림의 x축 스케일을 잘못 지정함 | 2022-04-06 19:34 | 2022-04-06 19:34 | redigitize | TRUE | TRUE |  | TRUE |  |  | TRUE | TRUE | TRUE | TRUE | TRUE | TRUE | TRUE | 1 | [12 empty] | N | TEP | N | O | X | X | Chalcogenide | In4Se3 | InSe | In4Se2.35 | Bulk | SC |  |  |  |  | Bridgman method | ULVAC system, the laser flash method |  |  | 박수지 | 2016-12-28
203 | 10.1039/C4CP04875J |  | 2015 |  | 0.665115 | 0.6573673 | 876 | SJP | JKrez | BBalke | balke@uni-mainz.de | Fig. 6 (a) | before | Ti0.3Zr0.35Hf0.35NiSn with no cycle | ZT그림에서 x축이 측정싸이클수, 라벨이 온도여서 label란에 x축 값을 입력하고, label description에 물질명을 적음 | ZT-Temp 그림이 없는데, ZT(T) 값을 찍은 것처럼 표현되어 있어서 그림에 표현되어 있는 온도값으로 수정함 | 2022-04-07 14:23 | 2022-04-07 14:23 | redigitize | TRUE | TRUE |  | TRUE |  |  | TRUE | TRUE | TRUE | TRUE | TRUE | TRUE | TRUE | 1 | [12 empty] | N | TEP | N | O | X | X | HH | HH | TiZrHfNiSn | Ti0.3Zr0.35Hf0.35NiSn | Bulk | PC |  |  |  |  | arc melting + annealed + quenching | LSR-3 system(Linseis), LFA457(Netzsch) |  |  | 박수지 | 2016-12-28
204 | 10.1088/0022-3727/40/2/035 |  | 2007 | 0.052 | 0.05219003 | 0.05310663 | 676 | SJP | WLiu | JLi | jingfeng@mail.tsinghua.edu.cn | Figure 6 | 300 oC | the sample SPSed at 300 oC |  | ZT값이 크진 않지만, ZTmax의 에러가 커서 데이터를 다시 추출함 | 2022-04-07 15:58 | 2022-04-07 15:58 | redigitize | TRUE | TRUE |  | TRUE |  |  | TRUE | TRUE | TRUE | TRUE | TRUE | TRUE | TRUE | 1 | [12 empty] | P | TEP | P | O | X | X | SKD | SKD | CoSb | CoSb5 | Bulk | PC |  |  | SPS |  | mechanical alloying + SPS | ZEM-2(Ulvac-Riko), laser flash method |  |  | 박수지 | 2016-12-28
205 | 10.1088/0953-8984/14/34/318 |  | 2002 |  | 0.01275 | 0.01269228 | 284 | SJP | YMudryk | HNoel | 찾을 수 없음 | Figure 7 | no label | the right y-axis means ZT |  |  |  | 2022-04-07 17:22 | edgecheck | TRUE | TRUE |  | TRUE |  |  | TRUE | TRUE | TRUE | TRUE | TRUE | TRUE | TRUE | 1 | [12 empty] | N | TEP | N | O | X | X | clathrate | clathrate | BaAlSi | Ba8Al16Si30 | Bulk | PC |  |  |  |  | arc melting + annealed + quenching | - |  |  | 박수지 | 2017-01-13
206 | 10.1039/C4CP04875J |  | 2015 |  | 0.384314 | 0.3746326 | 680 | SJP | JKrez | BBalke | balke@uni-mainz.de | Fig. 6 (b) | 50 | Ti0.26Sc0.04Zr0.35Hf0.35NiSn with 50 cycle | 1) 203번과 동일 논문임, 2) 이 파일의 ZTmax, at T [K] 가 잘못됨 (0.27 at 883 K -> 0.38 at 680 K 수정완), 3) ZTmax는 아니지만, at 878 K, ZT error가 17% 정도임, 4) ZT그림에서 x축이 측정싸이클수, 라벨이 온도여서 label란에 x축 값을 입력하고, label description에 물질명을 적음 | ZT-Temp 그림이 없는데, ZT(T) 값을 찍은 것처럼 표현되어 있어서 그림에 표현되어 있는 온도값으로 수정함 | 2022-04-07 16:37 | 2022-04-07 16:37 | redigitize | TRUE | TRUE |  | TRUE |  |  | TRUE | TRUE | TRUE | TRUE | TRUE | TRUE | TRUE | 1 | [12 empty] | P | TEP | P | O | X | X | HH | HH | TiScZrHfNiSn | Ti0.26Sc0.04Zr0.35Hf0.35NiSn | Bulk | PC |  |  |  |  | arc melting + annealed + quenching | LSR-3 system(Linseis), LFA457(Netzsch) |  |  | 박수지 | 2016-12-28
207 | 10.1063/1.2920210 |  | 2008 | 1.36 | 1.34963 | 1.338963 | 800 | SJP | XShi | XShi | xunshi@umich.edu | FIG. 2 (b) | Ba0.08Yb0.09Co4Sb12 | In the other figures, x=0.08, y=0.09 | 추출한 TEP로부터 계산한 ZT값이 너무 커서 TEP, ZT를 재추출 함 | kappa, sigma의 경우, 데이터 포인트가 가려져 잘 안보여서 약간의 오차가 있을 수 있음 | 2022-04-07 18:02 | 2022-04-07 18:02 | redigitize | TRUE | TRUE |  | TRUE |  |  | TRUE | TRUE | TRUE | TRUE | TRUE | TRUE | TRUE | 1 | [12 empty] | N | TEP | N | O | X | X | SKD | SKD | BaYbCoSb | Ba0.08Yb0.09Co4Sb12.12 | Bulk | PC |  |  |  |  | - | - |  |  | 박수지 | 2017-01-13
208 | 10.1016/j.actamat.2009.03.018 |  | 2009 | 1.26 | 1.26095 | 1.158538 | 850 | SJP | SBai | LChen | cld@mail.sic.ac.cn | Fig. 9 | Ba0.18Ce0.05Co4Sb12.02 |  | 추출한 TEP로부터 계산한 ZT값은 1.159로 약 8.1% 정도의 오차 수준 |  | 2022-04-12 20:20 | 2022-04-12 20:20 | redigitize | TRUE | TRUE |  | ??? |  |  | TRUE | TRUE | TRUE | TRUE | TRUE | TRUE | TRUE | 1 | [12 empty] | N | TEP | N | O | X | X | SKD | SKD | BaYbCoSb | Ba0.18Ce0.05Co4Sb12.02 | Bulk | PC |  |  | SPS |  | mixed + sealed + heated + quenching +ground + SPS | ZEM-1(ULVAC-RIKO), LFA-427(Netzsch) |  |  | 박수지 | 2017-02-16
209 | 10.1016/j.jallcom.2008.09.120 |  | 2009 | 0.39 | 0.388235 | 0.3874071 | 750 | SJP | SBao | JYang | jyyang@public.wh.hb.c | Fig. 12 | HPed at 700oC for 3h under 70MPa | La0.4FeCo3Sb12 hot pressed sample |  |  |  | 2022-04-07 18:31 | edgecheck | TRUE | TRUE |  | TRUE |  |  | TRUE | TRUE | TRUE | TRUE | TRUE | TRUE | TRUE | 1 | [12 empty] | P | TEP | P | O | X | X | SKD | SKD | LaFeCoSb | La0.4FeCo3Sb12 | Bulk | PC |  |  | HP |  | mechanical alloying + hot pressed | - |  |  | 박수지 | 2017-02-16
210 | 10.1016/j.jallcom.2007.11.144 |  | 2009 | 0.95 | 0.948925 | 0.9823078 | 873 | SJP | MChitroub | MChitroub | mohamed.chitroub@enp.edu.dz | Fig. 7 | no label | n-type Co23.87Sb73.88Pd1.125Te1.125 hot-pressed sample | 1) TEP로부터 계산한 ZT값은 0.9823으로 에러는 3.5%임, 2) 370 K부터 740 K 사이에서 ZT의 추출값과 계산값 사이의 오차가 20%를 넘음 (TEP와 ZT 간 온도차가 있다고 해도 오차가 좀 큰 것 아닌지?) | alpha에서 빠진 값이 있어서 데이터를 다시 추출함 | 2022-04-07 19:25 | 2022-04-07 19:25 | redigitize | TRUE | TRUE |  | ??? |  |  | TRUE | TRUE | TRUE | TRUE | TRUE | TRUE | TRUE | 1 | [12 empty] | N | TEP | N | O | X | X | SKD | SKD | CoSb7PdTe | Co23.87Sb73.88Pd1.125Te1.125 | Bulk | PC |  |  | PH |  | melted + quenched + ground + hot-pressed | the Van der Pauw technique, a high temperature light pulse technique |  |  | 박수지 | 2017-02-21
211 | 10.1016/j.jallcom.2009.02.070 |  | 2009 | 0.17 | 0.1703761 | 0.1981775 | 550 | SJP | NDong | HMa | maha@jlu.edu.cn | Fig. 6 | CoSb3 |  | 논문ZT값이 계산ZT값보다 작아서 TEP 데이터를 다시 추출해봤으나 오차는 동일함, ZTmax 기준 16.3% 수준 | CoSb3와 Fe0.6Co3.4Sb12가 있는데, TEP와 ZT 그림의 심볼이 다른 문제로, 데이터파일에 TEP는 CoSb3인 반면 ZT는 Fe-doped 샘플이어서 ZT를 일단 다시 추출함 | 2022-04-07 20:42 | 2022-04-07 20:42 | redigitize | TRUE | TRUE |  | ??? |  |  | TRUE | TRUE | TRUE | TRUE | TRUE | TRUE | TRUE | 1 | [12 empty] | P | TEP | P | O | X | X | SKD | SKD | CoSb | CoSb3 | Bulk | PC |  |  |  |  | mixed in an agate mortar + press | ZEM-3, TC-7000(ULVAC-RIKO Inc.) |  |  | 박수지 | 2017-02-21
212 | 10.1007/s10854-012-0668-y |  | 2012 | 0.95 | 0.9509772 | 0.9536215 | 800 | SJP | BDuan | PZhai | pczhai@126.com | Fig. 6 | x=0.6 | Co4Sb11.4Te0.6 | 1) 800K에서 전기전도도 값이 빠져 있어서 다시 추출하다가 전체TEP 값이 조금씩 밀려있는 것 같아서 전부 다 다시 추출함, 2) ZTmax 기준 에러 0.28% 수준 |  | 2022-04-13 21:35 | 2022-04-13 21:35 | redigitize | TRUE | TRUE |  | TRUE |  |  | TRUE | TRUE | TRUE | TRUE | TRUE | TRUE | TRUE | 1 | [12 empty] | N | TEP | N | O | X | X | SKD | SKD | CoSbTe | Co4Sb11.4Te0.6 | Bulk | PC |  |  | SPS |  | heated + ground + SPS | ZEM-1(Sinkuriko), LFA 457(Netzsch) |  |  | 박수지 | 2017-02-21
213 | 10.1063/1.1450036 |  | 2002 | 1.2 | 1.17469 | 1.160911 | 800 | SJP | JDyck | JDyck | jdyck@umich.edu | FIG. 9 (d) | x=0.05 | Ba0.3Ni0.05Co3.95Sb12 |  |  |  | 2022-04-11 19:52 | edgecheck | TRUE | TRUE |  | TRUE |  |  | TRUE | TRUE | TRUE | TRUE | TRUE | TRUE | TRUE | 1 | [12 empty] | N | TEP | N | O | X | X | SKD | SKD | BaNiCoSb | Ba0.3Ni0.05Co3.95Sb12 | Bulk | PC |  |  |  |  | BaSb3, NixCo12xSb2 two-step solid reaction + crushed + mixed + pressed + heated +milled + washed with HCl1HNO3 + PAS | - |  |  | 박수지 | 2017-02-22
214 | 10.1063/1.2538036 |  | 2007 | 0.11 | 0.113439 | 0.1149143 | 773 | SJP | ZHe | ZHe | zeming.he@dlr.de | FIG. 6 | 773 K, Argon |  | 1) 773 K에서 제벡계수 값이 빠져 있어서 다시 추출함, 2) ZTmax 기준 에러 -1.3% 수준 |  | 2022-04-11 20:31 | 2022-04-11 20:31 | redigitize | TRUE | TRUE |  | TRUE |  |  | TRUE | TRUE | TRUE | TRUE | TRUE | TRUE | TRUE | 1 | [12 empty] | P | TEP | P | O | X | X | SKD | SKD | CoSb | CoSb3 | Bulk | PC |  |  | HP |  | raw powders + hot pressing | temperature gradient method ,four-point probe method |  |  | 박수지 | 2017-02-22
215 | 10.1063/1.2963476 |  | 2008 |  | 0.684375 | 0.6913904 | 775 | SJP | QHe | QHe | hhqy@scnu.edu.cn | FIG. 2 (d) | Co0.8Ni0.2Sb3, with pores |  |  |  |  | 2022-04-11 21:03 | edgecheck | TRUE | TRUE |  | TRUE |  |  | TRUE | TRUE | TRUE | TRUE | TRUE | TRUE | TRUE | 1 | [12 empty] | N | TEP | N | O | X | X | SKD | SKD | CoNiSb | Co0.9Ni0.1Sb3 | Bulk | PC |  |  |  |  | ballmilling + dc hot press + annealing | ZEM-3(ULVAC-RIKO), LFA457(Netzsch) |  |  | 박수지 | 2017-02-22
216 | 10.1016/j.jallcom.2009.01.067 |  | 2009 | 0.1 | 0.1007871 | 0.1008004 | 600 | SJP | FLaufek | FLaufek | frantisek.laufek@geology.cz | Fig. 6 (b) | No label | CoSn1.5Se1.5 | 1) ZTmax 기준 0.013% 에러 수준, 2) 756 K 부근에서 계산값과 15.7% 에러 수준 |  | 2022-04-14 16:18 | 2022-04-14 16:18 | redigitize | TRUE | TRUE |  | TRUE |  |  | TRUE | TRUE | TRUE | TRUE | TRUE | TRUE | TRUE | 1 | [12 empty] | P | TEP | P | O | X | X | SKD | SKD | CoSnSe | CoSn1.5Se1.5 | Bulk | PC |  |  |  |  | solid-state reactions | EG&G model 5209(Lock-in Amplifier), LFA 457 (Netzsch) |  |  | 박수지 | 2017-02-23
217 | 10.1063/1.2067704 |  | 2005 | 0.72 | 0.7243067 | 0.7057069 | 850 | SJP | XLi | LChen | cld@mail.sic.ac.cn | FIG. 11 | x=0.5 | Co4Sb11.5Te0.5 | 1) 데이터가 이상한 것 같아서 전부 다시 추출함, 2) ZTmax 기준으로 2.6% 정도의 에러 수준임. 아마 TEP의 온도가 정확히 일치하지 않기 때문인 것 같음, 3) 전구간 ZT와 계산ZT 기준 3.2% 미만의 에러 수준 |  | 2022-04-14 17:34 | 2022-04-14 17:34 | redigitize | TRUE | TRUE |  | TRUE |  |  | TRUE | TRUE | TRUE | TRUE | TRUE | TRUE | TRUE | 1 | [12 empty] | N | TEP | N | O | X | X | SKD | SKD | CoSbTe | Co4Sb11.5Te0.5 | Bulk | PC |  |  | SPS |  | melted + quenched + ground +pressed + annealed +ground +SPS | - |  |  | 박수지 | 2017-02-23
218 | 10.1039/c4ta02780a |  | 2014 | 0.98 | 0.9731844 | 0.9647509 | 820 | SJP | TLiang | XTang | tangxf@whut.edu.cn | Fig. 4 (d) | x=0.15 | CoSb2.85Te0.15 | 1) 기존 데이터에서 ZTmax 기준으로 8.2% 정도의 에러 수준이어서, 2) 모든 데이터를 다시 추출하니 ZTmax 기준으로 0.87%의 에러 수준임, 3) 전체 온도구간에서 1.84% 이하의 에러를 보임 |  | 2022-04-14 18:38 | 2022-04-14 18:38 | redigitize | TRUE | TRUE |  | TRUE |  |  | TRUE | TRUE | TRUE | TRUE | TRUE | TRUE | TRUE | 1 | [12 empty] | N | TEP | N | O | X | X | SKD | SKD | CoSbTe | CoSb2.85 Te0.15 | Bulk | PC |  |  | PAS |  | mixed powder + hand milling + pressed + combustion +PAS | ZEM-3(ULVAC-RIKO), LFA 457(NETZSCH) |  |  | 박수지 | 2017-02-24
219 | 10.1063/1.2815671 |  | 2007 | 0.93 | 0.918588 | 0.925022 | 820 | SJP | WLiu | BZhang | bpzhang@mater.ustb.edu.cn | FIG. 8 | x=0.15 | CoSb2.85Te0.15 | 전 온도구간에서 ZT값 기준 2.5% 미만의 에러 수준 |  |  | 2022-04-14 19:06 | edgecheck | TRUE | TRUE |  | TRUE |  |  | TRUE | TRUE | TRUE | TRUE | TRUE | TRUE | TRUE | 1 | [12 empty] | N | TEP | N | O | X | X | SKD | SKD | CoSbTe | CoSb2.85Te0.15 | Bulk | PC |  |  | SPS |  | ball-milling + SPS | ZEM-2(Ulvac-Riko), LFA 427(NETZSCH) |  |  | 박수지 | 2017-02-24
220 | 10.3365/met.mat.2008.10.615 |  | 2008 | 0.78 | 0.7810753 | 0.7791246 | 698 | SJP | RMallik | IHKim | ihkim@cjnu.ac.kr | Fig. 6 (a) | z=0.25 | Sn0.25Co8Sb23.25Te0.75 | 1) ZTmax 기준 0.25% 수준의 에러, 2) 600 K에서는 4.3%이고 650 K에서는 6%의 에러 수준, 3) 550 K 이하에서는 ZT의 에러 수준이 17.3~105%임, 4) 측정결과가 맞다면 ZTmax외에 ZT를 잘못 계산한 것 같음 | 1) 논문ZT가 0.79로 적혀 있었으나 0.78임 | 2022-04-14 19:56 | 2022-04-14 19:56 | redigitize | TRUE | TRUE |  | ? |  |  | TRUE | TRUE | TRUE | TRUE | TRUE | TRUE | TRUE | 1 | [12 empty] | N | TEP | N | O | X | X | SKD | SKD | SnCoSbTe | Sn0.25Co8Sb23.25Te0.75 | Bulk | PC |  |  |  |  | melted + quenching + annealed | ZEM2-M8(Ulvac-Riko), TC7000(Ulvac-Riko) |  |  | 박수지 | 2017-02-24
221 | 10.1016/j.actamat.2013.07.032 |  | 2013 | 1.3 | 1.302093 | 1.308091 | 820 | SJP | RMallik | RMallik | rcmallik@physics.iisc.ernet.in | Fig. 17 | after HPT | Fe0.2Co3.8Sb11.6Te0.5 after high pressure torsion (HPT) process | 1) HPT 처리여부에 따라 ZTmax w/o HPT = 1.06에서 ZTmax w/ HPT = 1.3으로 변하는데, 기존TEP 데이터는 ZTmax = 1.06일 때의 데이터임, 2) 그래서 HPT처리 후의 TEP 데이터를 다시 추출함, 3) ZTmax 기준 0.46%의 에러 수준임, 4) 전체적으로 0.x%대 에러 수준이나 723 K, 573 K, 773 K에서 각각 3.2%, 7.5%, 7.6%의 에러를 보임. |  | 2022-04-15 10:43 | 2022-04-15 10:43 | redigitize | TRUE | TRUE |  | TRUE |  |  | TRUE | TRUE | TRUE | TRUE | TRUE | TRUE | TRUE | 1 | [12 empty] | N | TEP | N | O | X | X | SKD | SKD | FeCoSbTe | Fe0.2Co3.8Sb11.5Te0.5 | Bulk | PC |  |  | HP |  | melting + ball milling + hot pressing | ZEM-3(ULVAC-RIKO), Flashline 3000(Anter) |  |  | 임혜진 | 2017-03-15
222 | 10.1088/0022-3727/41/20/205403 |  | 2008 | 0.95 | 0.9561814 | 0.9685678 | 700 | SJP | JMi | XZhao | zhaoxb@zju.edu.cn | Figure 5 | N10-A | 10 weight percentage CoSb3 nanoscale powder + Yb0.15Co4Sb12 | 1) 전기전도도와 ZT 데이터만 다시 추출함, 2) ZTmax 기준 -1.3%의 에러 수준 |  | 2022-04-15 11:37 | 2022-04-15 11:37 | redigitize | TRUE | TRUE |  | TRUE |  |  | TRUE | TRUE | TRUE | TRUE | TRUE | TRUE | TRUE | 1 | [12 empty] | N | TEP | N | O | X | X | SKD | SKD | YbCoSb | Yb0.15Co4Sb12 | Bulk | PC |  |  | SPS |  | heating + annealing + SPS | a four-probe method, LFA457(Netzsch) |  |  | 임혜진 | 2017-03-15
223 | 10.1016/j.solidstatesciences.2008.01.016 |  | 2008 | 0.9 | 0.902427 | 0.9047457 | 850 | SJP | YPei | LChen | cld@mail.sic.ac.cn | Fig. 10 | y=0.27 | Eu0.27Co4Sb12 | 1) ZTmax 기준 TEP 계산값과 0.26%의 에러 수준, 2) 전체 온도구간에서 5.19% 미만의 에러 수준 |  | 2022-04-15 19:50 | 2022-04-15 19:50 | redigitize | TRUE | TRUE |  | TRUE |  |  | TRUE | TRUE | TRUE | TRUE | TRUE | TRUE | TRUE | 1 | [12 empty] | N | TEP | N | O | O | X | SKD | SKD | EuCoSb | Eu0.27Co4Sb12 | Bulk | PC |  |  | SPS |  | heating + annealing + SPS | the standard DC four-probe method, LFA427(Netzsch) |  |  | 임혜진 | 2017-03-15
224 | 10.1063/1.3553842 |  | 2011 | 0.87 | 0.8784946 | 0.8783685 | 775 | SJP | PQui | XShi | xshi@mail.sic.ac.cn | FIG. 8 | PrFe4Sb12 | PrFe4Sb12 | 1) 기존 ZT의 에러가 심해서 TEP를 포함한 모든 데이터를 다시 추출함, 2) ZTmax 기준 0.014% 에러 수준, 3) 전체 온도구간 기준 최대 7.05% 에러 수준 | 1) 논문에 ZTmax가 750K에서 0.87로 적혀 있으나 TEP 데이터 및 ZT 값은 775K에서 0.878임 | 2022-04-18 14:05 | 2022-04-18 14:05 | redigitize | TRUE | TRUE |  | TRUE |  |  | TRUE | TRUE | TRUE | TRUE | TRUE | TRUE | TRUE | 1 | [12 empty] | P | TEP | P | O | X | X | SKD | SKD | PrFeSb | PrFe4Sb12 | Bulk | PC |  |  | SPS |  | heating + annealing + SPS | ZEM-3(ULVAC Co. Ltd.), LFA 427(NETZSCH) |  |  | 임혜진 | 2017-03-15
225 | 10.1016/j.intermet.2009.06.005 |  | 2010 | > 1 | 1.049636 | 1.136085 | 798 | SJP | GRogl | PRogl | peter.franz.rogl@univie.ac.at | Fig. 10 b | DD0.76Fe3.4Ni0.6Sb12 | DD0.76Fe3.4Ni0.6Sb12 | 1) 기존 TEP 데이터간의 온도 차이가 커서 재추출함, 2) 800 K에서의 열전도도 데이터가 없음, 3) ZTmax 기준 8.24% 에러 수준, 4) 열전도도의 측정온도 간격이 커서 오차가 큰 것 같음 |  | 2022-04-18 15:40 | 2022-04-18 15:40 | redigitize | TRUE | FALSE |  | ? |  |  | TRUE | FALSE | TRUE | TRUE | TRUE | TRUE | FALSE | 0 | [12 empty] | P | TEP | P | O | X | X | SKD | SKD | DDFeNiSb | DD0.76Fe3.4Ni0.6Sb12 | Bulk | PC |  |  | HP |  | melting + heating in DD + annealing + hot pressing | ZEM-3(ULVAC), Flashline FL3000 (300 K< T< 800 K) and a Flashline 3000-S2 (200 K< T< 500 K) |  |  | 임혜진 | 2017-03-20
226 | 10.1016/j.intermet.2010.12.001 |  | 2011 | 1.22 | 1.215987 | 1.267709 | 800 | SJP | GRogl | PRogl | peter.franz.rogl@univie.ac.at | Fig. 16 | Mm0.68Fe3CoSb12 | Mm0.68Fe3CoSb12 | 1) DD0.65Fe3CoSb12 (논문 ZTmax = 1.2 at 800 K)와 Mm0.68Fe3CoSb12 (논문 ZTmax = 1.22 at 800 K)가 있음, 2) 그런데 Mm0.68Fe3CoSb12는 800 K에서의 열전도도값이 없음, 3) 그래서 두 물질의 TEP를 모두 추출함, 4) DD0.65Fe3CoSb12의 ZTmax기준 7.4%의 에러 수준 (단, 809 K에서의 열전도도값 사용값) Mm0.68Fe3CoSb12의 ZTmax기준 4.3%의 에러 수준 (단, 773 K에서의 열전도도 사용 계산값) | 1) 논문에서 ZTmax가 800K에서 1.22 (Mm0.68Fe3CoSb12) 및 1.2 (DD0.65Fe3CoSb12)임 | 2022-04-19 19:19 | 2022-04-19 19:19 | redigitize | TRUE | FALSE |  | ? |  |  | TRUE | FALSE | TRUE | TRUE | TRUE | TRUE | FALSE | 0 | [12 empty] | P | TEP | P | O | X | X | SKD | SKD | DDFeCoSb | DD0.65Fe3CoSb12 | Bulk | PC |  |  | HP |  | melting + heating in DD + annealing + high energy ball mill + hot pressing | - |  |  | 임혜진 | 2017-03-20
227 | 10.1016/j.actamat.2013.09.039 |  | 2014 | 1.9 | 1.902756 | 1.796897 | 835 | SJP | GRogl | GRogl | gerda.rogl@univie.ac.at | Fig. 14d | Sr(A)_HPT_T up | Sr0.09Ba0.11Yb0.05Co4Sb12 with an additional process by HPT and increasing temperature | 1) ZTmax 온도는 835 K인데, 열전도도 측정값은 823 K까지만 있음, 2) ZTmax 기준 5.6%의 에러 수준, 3) 열전도도 및 전기전도도, 제벡계수 사이에 최소 2 K, 최대 10 K 정도 측정온도 차이가 존재함, 4) TEP측정값에서 전기전도도와 제벡계수는 293 K에서 833 K 사이에서 동일 온도에서 측정됨, 5) 열전도도는 423 K에서 823 K 사이에서 측정됨. | ZTmax기준 기존TEP 에러가 9.2% 수준이고, 측정온도가 TEP별로 제각각이라서 TEP를 다시 추출함 | 2022-04-19 20:36 | 2022-04-19 20:36 | redigitize | TRUE | FALSE |  | ? |  |  | TRUE | FALSE | TRUE | TRUE | TRUE | TRUE | FALSE | 0 | [12 empty] | N | TEP | N | O | X | X | SKD | SKD | SrBaYbCoSb | Sr0.09Ba0.11Yb0.05Co4Sb12 | Bulk | PC |  |  | HP |  | melting + mixing + heating + annealing + ball mill + hot pressing | ZEM-3(ULVAC-RIKO), Flashline 3000(ANTER) |  |  | 임혜진 | 2017-03-20
228 | 10.1016/j.actamat.2015.03.008 |  | 2015 | 1.45 | 1.45 | 1.428227 | 850 | SJP | GRogl | GRogl | gerda.rogl@univie.ac.at | Fig. 13 | after HPT, T incr. | DD0.59Fe2.7Co1.3Sb11.8Sn0.2 with an additional process by HPT and increasing temperature | 1) 기존 TEP 데이터의 측정온도가 들쭉날쭉 해서 재추출함, 2) ZTmax 기준 1.5%의 에러수준 | 1) 논문에서 ZTmax = 1.45 at 850 K임, 2) 그런데 TEP데이터의 최고온도는 823 K임 | 2022-04-20 15:26 | 2022-04-20 15:26 | redigitize | TRUE | FALSE |  | TRUE |  |  | TRUE | FALSE | TRUE | TRUE | TRUE | TRUE | FALSE | 0 | [12 empty] | P | TEP | P | O | X | X | SKD | SKD | DDFeCoSbSn | DD0.59Fe2.7Co1.3Sb11.8Sn0.2 | Bulk | PC | Melt-Quenching |  | HP |  | melting + quenching + heated + melted + air quenched + ground + ball milling + hot-pressed | ULVAC-ZEM3 (Riko), Flashline-3000(ANTER) |  |  | 박수지 | 2017-03-20
229 | 10.1126/science.272.5266.1325 |  | 1996 | 0.9 | 0.8671141 | 0.8475406 | 800 | SJP | BSales | BSales | salesbc@ornl.gov | Fig. 5D | no label | LaFe3CoSb12 | 1) 전기전도도와 제벡계수는 700 K까지만 데이터가 있고, 열전도도와 ZT는 740 K까지만 데이터가 있는데, 논문에서는 800 K에서 ZT = 0.9라고 논의해서 이상함, 2) 논문에서 TEP가 점으로 연결된 선처럼 그려져 있음, | 1) 전기전도도와 제벡계수는 323 K에서 673 K까지는 대략 25 K 간격으로, 700 K까지는 있는 포인트 모두 추출함, 2) 열전도도와 ZT는 323 K부터 740 K까지 대략 25 K 간격으로 추출함 | 2022-04-20 18:14 | 2022-04-20 18:14 | redigitize | TRUE | FALSE |  | ? |  |  | TRUE | FALSE | TRUE | TRUE | TRUE | TRUE | FALSE | 0 | [12 empty] | P | TEP | P | O | X | X | SKD | SKD | LaFeCoSb | LaFe3CoSb12 | Bulk | PC |  |  |  |  | melted + quenched + annealed + ball-milled + hot-pressed | - |  |  | 박수지 | 2017-03-20
230 | 10.1063/1.2920210 |  | 2008 | 1.36 | 1.351471 | 1.366832 | 800 | SJP | XShi | XShi | xunshi@umich.edu | FIG. 2 (b) | Ba0.08Yb0.09Co4Sb12 | Ba0.08Yb0.09Co4Sb12 | 1) 기존 TEP 온도구간이 이상해서 다시 추출함, 2) ZTmax 기준 1.1%의 에러수준 |  | 2022-04-20 19:12 | 2022-04-20 19:12 | redigitize | TRUE | TRUE |  | TRUE |  |  | TRUE | TRUE | TRUE | TRUE | TRUE | TRUE | TRUE | 1 | [12 empty] | N | TEP | N | O | X | X | SKD | SKD | BaYbCoSb. | Ba0.08Yb0.09Co4Sb12.12 | Bulk | PC |  |  |  |  | - | - |  |  | 박수지 | 2017-03-20
231 | 10.1021/ja111199y |  | 2011 | 1.7 | 1.64539 | 1.654209 | 850 | SJP | XShi | JYang | jihui.yang@gm.com | Fugure 5 (b) | Ba0.08La0.05Yb0.04Co4Sb12 | Ba0.08La0.05Yb0.04Co4Sb12 | 1) ZTmax 기준 0.54%의 에러 수준, 2) 전 온도구간에서 3.8% 이하의 에러 수준, 3) 단, 그래프를 보면 300 K에서 850 K 사이에서 50 K 간격으로 TEP를 측정한 것 같은데, 추출한 온도값이 (-)4.4 K에서 (+)4.1 K 사이에서 오락가락함 |  | 2022-04-20 19:29 | 2022-04-20 19:29 | redigitize | TRUE | TRUE |  | ? |  |  | TRUE | TRUE | TRUE | TRUE | TRUE | TRUE | TRUE | 1 | [12 empty] | N | TEP | N | O | X | X | SKD | SKD | BaLaYbCoSb | Ba0.08La0.05Yb0.04Co4Sb12 | Bulk | PC |  |  |  |  | melted + quenched + annealed +ground + cold pressed + SPS | ZEM-3(ULVAC), FL5000(Anter) |  |  | 박수지 | 2017-03-20
232 | 10.1063/1.1852072 |  | 2005 | 0.65 | 0.6329341 | 0.6307824 | 680 | SJP | CStiewe | CStiewe | christian.stiewe@dlr.de | FIG. 7 | #1610 (2.0% Ni, 0.75% Te) | Co0.98Ni0.02Sb2.25Te0.75 | 재추출 결과 ZTmax 기준 논문값 0.65, 그래프 추출값 0.633, 계산 값 0.631임 | 기존 추출 TEP 데이터의 온도값이 오락 가락 해서 다시 추출함 | 2022-04-21 11:59 | 2022-04-21 11:59 | redigitize | TRUE | TRUE |  | ? |  |  | TRUE | TRUE | TRUE | TRUE | TRUE | TRUE | TRUE | 1 | [12 empty] | N | TEP | N | O | X | X | SKD | SKD | CoNiSbTe | Co0.92Ni0.08Sb2.97Te0.03 | Bulk | PC |  |  |  |  | mixtures of metal oxalate + calcination + reduction + chemical alloying | four-point-probe technique, LFA 427(Netzsch) |  |  | 박수지 | 2017-03-20
233 | 10.1021/cm200560s |  | 2011 | 1.1 | 1.109397 | 1.107474 | 800 | SJP | XSu | XTang | tangxf@whut.edu.cn | Figure 12 | X = 0.20 | CoSb2.75Ge0.05Te0.2 | ZTmax가 800 K에서 나오는데 기존 TEP 데이터 중 전기전도도와 제벡계수 추출 온도가 300 K 미만이 7개, 300 K 이상이 10개여서 300 K 이상 위주로 재추출함 |  | 2022-04-21 14:30 | 2022-04-21 14:30 | redigitize | TRUE | TRUE |  | TRUE |  |  | TRUE | TRUE | TRUE | TRUE | TRUE | TRUE | TRUE | 1 | [12 empty] | N | TEP | N | O | X | X | SKD | SKD | CoSbGeTe | CoSb2.75Ge0.05Te0.20 | Bulk | PC |  |  |  |  | melted + quenched + annealed + SPS | ZEM-1, LFA 457(NETZSCH) |  |  | 박수지 | 2017-03-20
234 | 10.1023/A:1012473428845 |  | 2001 | 0.8 | 0.8 | 0.8431038 | 750 | SJP | XTang | XTang | txf@imr.tohoku.ac.jp | Figure 9 | (0.71, 0.12) | Ce0.12Fe0.71Co3.29Sb12 | 1) 전기전도도 데이터 추출이 안 되어 있어서 하는 김에 전부 다시 추출함, 2) 그런데 TEP로부터 계산한 ZTmax 및 주변 ZT 계산 값이 ZT 그래프의 값보다 더 큼, 3) 일부러 줄여서 논문에 쓸 필요도 없는데 조금 이상함, 4) 700 K에서 그래프 ZT = 0.731 (계산값 0.757), 750 K에서 그래프 ZT = 0.8 (계산값 0.843), 800 K에서 ZT = 0.741 (계산값 0.812)임 |  | 2022-04-21 20:03 | 2022-04-21 20:03 | redigitize | TRUE | TRUE |  | ? |  |  | TRUE | TRUE | TRUE | TRUE | TRUE | TRUE | TRUE | 1 | [12 empty] | P | TEP | P | O | X | X | SKD | SKD | CeFeCoSb | Ce0.12Fe0.71Co3.29Sb12 | Bulk | PC |  |  |  |  | cold-pressed + heated + PAS | four-probe method + TC-7000(Shinkuriko) |  |  | 박수지 | 2017-03-16
235 | 10.1063/1.1888048 |  | 2005 | 1.25 | 1.294913 | 계산불가 | 900 | SJP | XTang | XTang | tangxf@mail.whut.edu.cn | FIG. 15 | n-type Ba0.30Ni0.05Co3.95Sb12 | n-type Ba0.30Ni0.05Co3.95Sb12 | 1) 논문에 전체 열전도도가 없고, supplementary도 없음, 2) 기존 추출시 열전도도 데이터가 없음, 3) 일단 격자 열전도도 (kappa_L 로 저장) 포함 전체 TEP 재추출함, 4) 그래프 ZTmax = 1.295인데, 왜 굳이 1.25로 보고 했는지? | 1) 일단 전체 열전도도가 없음, 2) 900 K에서의 격자 열전도도 값이 없음, 3) 800 K 초과하는 전기전도도 값이 없음, 4) supplementary도 없음, 5) 제외해야 함, | 2022-04-21 21:36 | 2022-04-21 21:36 | redigitize | TRUE | FALSE |  | FALSE |  |  | TRUE | FALSE | TRUE | FALSE | TRUE | TRUE | FALSE | 0 | [12 empty] | N | TEP | N | O | X | X | SKD | SKD | BaNiCoSb | Ba0.30Ni0.05Co3.95Sb12 | Bulk | PC |  |  |  |  | solid-state reaction + SPS | standard four-probe method, TC-7000(Shinkuriko) |  |  | 박수지 | 2017-03-16
236 | 10.1007/s11664-014-3016-6 |  | 2014 | 1.12 | 1.121017 | 1.121769 | 800 | SJP | CXu | PZhai | pczhai@whut.edu.cn | Fig. 7 | Co3.9Ni0.1Sb11.5Te0.4Se0.1 | Co3.9Ni0.1Sb11.5Te0.4Se0.1 | ZT 기준 전 온도 영역에서 최대오차가 0.82% 수준 | 기존 추출 TEP에서 ZTmax 온도가 800 K가 아니라 775 K여서 재추출함 | 2022-04-22 17:57 | 2022-04-22 17:57 | redigitize | TRUE | TRUE |  | TRUE |  |  | TRUE | TRUE | TRUE | TRUE | TRUE | TRUE | TRUE | 1 | [12 empty] | N | TEP | N | O | X | X | SKD | SKD | CoNiSbTeSe | Co3.9Ni0.1Sb11.3Te0.6Se0.1 | Bulk | PC |  |  |  |  | heated + ground + SPS | ZEM-3(Ulvac), LFA 457(Netzsch) |  |  | 박수지 | 2017-03-16
237 | 10.1016/j.jallcom.2007.12.065 |  | 2009 | 0.32 | 0.32 | 0.319845 | 723 | SJP | KYang | HHng | ashhhng@ntu.edu.sg | Fig. 8 | Ce0.3Yb0.2Fe1.5Co2.5Sb12 | Ce0.3Yb0.2Fe1.5Co2.5Sb12 | 1) ZTmax 기준 0.05% 오차 수준, 2) ZT 기준 전 온도 영역에서 최대오차가 1.57% 수준 | 기존 TEP의 추출온도 변화가 심해서 재추출함 | 2022-04-22 19:18 | 2022-04-22 19:18 | redigitize | TRUE | TRUE |  | TRUE |  |  | TRUE | TRUE | TRUE | TRUE | TRUE | TRUE | TRUE | 1 | [12 empty] | P | TEP | P | O | X | X | SKD | SKD | CeYbFeCoSb | Ce0.3Yb0.2Fe1.5Co2.5Sb12 | Bulk | PC |  |  |  |  | annealing + heated + quenched + annealed + hot-pressed | LFA-427(Netzsch) |  |  | 박수지 | 2017-03-16
238 | 10.1016/j.jallcom.2007.02.111 |  | 2008 | 0.6 | 0.6008593 | 0.7670899 | 800 | SJP | XZhang | XZhang | zhxin@bjut.edu.cn | Fig. 6 | Ni0.1Co3.8Sb12 | Ni0.1Co3.8Sb12 | 1) ZT 그래프에 legend가 없어서 Fig. 5의 legend를 참조, 2) ZT 기준 최소오차 27.7%, 최대오차 80% 수준, 3) 데이터가 이상하기 때문에 제외하거나 ZT를 잘못 계산했다고 생각해야 할 듯함 | 기존 TEP 데이터가 이상해서 재추출함 | 2022-04-22 19:54 | 2022-04-22 19:54 | redigitize | TRUE | TRUE |  | FALSE |  |  | TRUE | TRUE | TRUE | FALSE | TRUE | TRUE | FALSE | 0 | [12 empty] | N | TEP | N | O | X | X | SKD | SKD | NiCoSb | Ni0.2Co3.8Sb12 | Bulk | PC |  |  |  |  | milling + dried + SPS | ZEM-2(ULVAC-RIKO), TC-7000(ULVAC-RIKO) |  |  | 박수지 | 2017-03-16
239 | 10.1016/j.actamat.2011.10.059 |  | 2012 | 1.3 | 1.318703 | 1.303063 | 700 | SJP | JZhang | BXu | bxu@ysu.edu.cn | Fig. 5 | Li0.36Co4Sb12 | Li0.36Co4Sb12 | 1) ZTmax 기준 0.9%의 오차 수준, 전체 온도구간에서 ZT 기준 최대오차 3.4% 수준 | 1) 기존 ZT 데이터가 이상해서 재추출함 | 2022-04-25 19:38 | 2022-04-25 19:38 | redigitize | TRUE | TRUE |  | TRUE |  |  | TRUE | TRUE | TRUE | TRUE | TRUE | TRUE | TRUE | 1 | [12 empty] | N | TEP | N | O | X | X | SKD | SKD | LiCoSb | Li0.36Co4Sb12 | Bulk | PC |  |  |  |  | (cold press + high pressure synthesis + ground)x2 + ground + washed + SPS | ZEM-3 (Ulvac-Riko), TC-7000H (Ulvac-Riko) |  |  | 박수지 | 2017-03-16
240 | 10.1143/JJAP.47.7470 |  | 2008 | 1.05 | 1.04426 | 계산불가 | 850 | SJP | XZhao | LChen | cld@mail.sic.ac.cn | Fig. 5 | y=0.34, x=0.10 | Sr0.34Co4Sb11.9Ge0.1 | 논문에 열전도도-온도 데이터가 없음 |  | 2022-04-25 19:47 | 2022-04-25 19:47 | redigitize | FALSE | FALSE |  | ??? |  |  | FALSE | FALSE | TRUE | TRUE | TRUE | TRUE | FALSE | 0 | [12 empty] | N | TEP | N | O | X | X | SKD | SKD | SrCoSbGe | Sr0.34Co4Sb11.9Ge0.1 | Bulk | PC |  |  |  |  | heated + quenching + annealed + ground + SPS | four-probe method, LFA 427(Netzsch) |  |  | 박수지 | 2017-03-16
241 | 10.1021/ja8089334 |  | 2009 | 1.34 | 1.339058 | 1.327055 | 850 | SJP | WZhao | QZhang | zhangqj@whut.edu.cn | Figure 4 (d) | 0.14 0.23 | Ba0.14In0.23Co4Sb12 | ZTmax 기준 0.9%의 오차 수준 | 1) 기존 ZT 데이터가 이상해서 재추출함 | 2022-04-25 20:51 | 2022-04-25 20:51 | redigitize | TRUE | TRUE |  | TRUE |  |  | TRUE | TRUE | TRUE | TRUE | TRUE | TRUE | TRUE | 1 | [12 empty] | N | TEP | N | O | X | X | SKD | SKD | BaInCoSb | Ba0.14In0.23Co4Sb11.84 | Bulk | PC |  |  |  |  | heated + quenching + annealed + ground + SPS | ZEM-1(Sinkuriko), LFA 427(Netzsch) |  |  | 박수지 | 2017-03-15
242 | 10.1016/j.intermet.2012.08.005 |  | 2013 | 0.99 | 0.9876999 | 0.9813338 | 700 | SJP | LZhou | XShi | xshi@mail.sic.ac.cn | Fig. 6 | x=0.25, y=0.60 | Yb0.25La0.6Fe2.7Co1.3Sb12 | 1) ZTmax 기준 0.65%의 오차 수준, 2) 전체 온도구간에서 ZT 기준 최대오차 0.85% 수준 | 1) ZTmax가 약간 낮은 것 같아서 일단 재추출함 | 2022-04-26 12:41 | 2022-04-26 12:41 | redigitize | TRUE | TRUE |  | TRUE |  |  | TRUE | TRUE | TRUE | TRUE | TRUE | TRUE | TRUE | 1 | [12 empty] | P | TEP | P | O | X | X | SKD | SKD | YbLaFeCoSb | Yb0.25La0.60Fe2.7Co1.3Sb12 | Bulk | PC |  |  |  |  | heated + quenched + annealed + SPS | ZEM-3(ULVAC), LFA 427(Netzsch) |  |  | 박수지 | 2017-03-15
243 | 10.1016/j.spmi.2016.09.034 |  | 2017 | 2.73 | 2.7318 | 계산불가 | 474 | SJP | AAdam | AAdam | adam_phy@yahoo.com | Fig. 19 | D | Bi2(Te0.6Se0.4)3 | 1) 논문에 전자 열전도도 데이터만 있고, 전체 열전도도 데이터가 없음, 2) 기존 전기전도도, 제벡계수, ZT로 ZTmax에 해당하는 열전도도 계산결과 약 43 W/m K 이어야 함, 3) 기존 TEP 데이터 중 일부가 이상하지만, 전체 열전도도 데이터가 없어서 재추출 하지 않음 |  | 2022-04-26 15:39 | 2022-04-26 15:39 | redigitize | TRUE | FALSE |  | FALSE?? |  |  | TRUE | FALSE | TRUE | TRUE | TRUE | TRUE | FALSE | 0 | [12 empty] | N | TEP | N | O | X | X | Chalcogenide | Bi2Te3 | BiTeSe | Bi2Se1.2Te1.8 | Bulk | PC |  |  |  |  | bulk: melted + shaken, thin film: vacuum thermal evaporation technique | - |  |  | 박수지 | 2017-03-29
244 | 10.1063/1.4965865 |  | 2016 | 1.12 | 1.195192 | 1.190973 | 650 | SJP | ABali | RMallik | rcmallik@physics.iisc.ernet.in | FIG. 15 | PIN-3 | Pb0.998In0.003Te | ZTmax 기준 0.4%의 오차수준, 전체 온도영역에서 ZT의 최대오차가 3.6% 수준 | 이 샘플에 대한 ZTmax는 그래프에서 ~1.2 (at 670K) 정도인데, 논문의 초록에서는 773 K에서 1.12이고, 본문에서는 650 K에서 1 이상이라고 기술함 | 2022-04-26 18:38 | 2022-04-26 18:38 | redigitize | TRUE | TRUE |  | ?? |  |  | TRUE | TRUE | TRUE | TRUE | TRUE | TRUE | TRUE | 1 | [12 empty] | N | TEP | N | O | X | X | Chalcogenide | PbTe | PbTeIn | Pb0.998Te1.000In0.003 | Bulk | PC |  |  | HP |  | heated + quenching + annealed + quenching + grinding + hot pressing | - |  |  | 박수지 | 2017-03-29
245 | 10.1038/ncomms13828 |  | 2017 |  | 1.66678 | 1.61809 | 902 | SJP | ZChen | YPei | yanzhong@tongji.edu.cn | Figure 1d | 0.05:Ag | Pb0.95Sb0.03Se | 1) 논문에 ZTmax 값에 대한 언급이 없음, 2) TEP간 측정온도 차이가 커서 오차 크기를 판단하기 어려움, 3) ZTmax at 900 K 기준 2.4%의 오차 수준 | 1) total thermal conductivity 반영하여 ZT 값을 계산함 | 2022-05-03 15:35 | 2022-05-03 15:35 | redigitize | TRUE | TRUE | ?? | ?? |  |  | TRUE | TRUE | TRUE | TRUE | TRUE | TRUE | TRUE | 1 | [12 empty] | N | TEP | N | O | X | X | Chalcogenide | PbSe | PbSbSeAg | Pb0.95Sb0.033Se Ag | Bulk | PC |  |  | HP |  | melting + quenching + annealing + ground + hot pressing | LFA-457(Netzsch) |  |  | 박수지 | 2017-03-29
246 | 10.1016/j.scriptamat.2016.05.016 |  | 2016 | 1.5 | 1.464372 | 1.452914 | 723 | SJP | GDing | JSi | sjx@zjnu.cn | Fig. 4 (c) | x=0.02 | PbTeCd0.02 | 1) 논문의 ZTmax 값이 1.5 at 773 K인데, ZT 그래프에서 ZTmax는 723 K에서 존재함, 논문에서 잘못 언급한 듯함 | 1) ZTmax 기준 6.6%의 오차 수준이어서 재추출함 | 2022-05-03 17:43 | 2022-05-03 17:43 | redigitize | TRUE | TRUE |  | TRUE |  |  | TRUE | TRUE | TRUE | TRUE | TRUE | TRUE | TRUE | 1 | [12 empty] | N | TEP | N | O | X | X | Chalcogenide | PbTe | PbTeCd | PbTeCd0.02 | Bulk | PC | Melt-Spinning |  | HP |  | Melt spinning + rapid induction hot pressing | LFA-427(Netzsch) |  |  | 박수지 | 2017-03-30
247 | 10.1016/j.jallcom.2016.08.033 |  | 2016 | 1.3 | 1.286364 | 1.185926 | 348.15 | SJP | SJo | JSon | jsson@unist.ac.kr | Fig. 7 (f) | BST:Te | Bi0.4Sb1.6Te2.0 with Te^(2-)_(n) | 1) TEP 데이터를 전부 재추출 하였으나 그래프 ZT와 계산 ZT의 오차가 7.8%에서 12.3%임, 2) 각 TEP 그래프에서 에러바가 있는데, 어떤 값을 썼는지에 따라 ZT값의 차이가 있을지도 모르겠다는 생각이 들었음 | 그래프 ZT와 계산 ZT 사이의 오차가 커서 재추출함 | 2022-05-03 19:27 | 2022-05-03 19:27 | redigitize | TRUE | TRUE |  | ??? |  |  | TRUE | TRUE | TRUE | TRUE | TRUE | TRUE | TRUE | 1 | [12 empty] | P | TEP | P | O | X | X | Chalcogenide | Bi2Te3 | BiSbTe | Bi0.4Sb1.6Te3.0 + (Te n)2- | Bulk, Film | PC |  |  | SPS |  | Ball-milling + added (Te n)2- polyanion solution +drop-cast + dried + annealing + SPS | ZEM-3(Ulvac-Riko), LFA 447(Netzsch) |  |  | 박수지 | 2017-04-04
248 | 10.3938/jkps.69.1314 |  | 2016 | 0.875 | 0.8725895 | 0.8752305 | 373 | SJP | SJoo | SJoo | sj_joo@keri.re.kr | Fig. 11 | 1.5 vol.% | Bi2Te2.7Se0.3-1.5 vol% MgO nanocomposite sample | ZTmax 기준 0.3%의 오차 수준 | 그래프 ZT와 계산 ZT 사이의 오차가 커서 재추출함 | 2022-05-03 20:20 | 2022-05-03 20:20 | redigitize | TRUE | TRUE |  | TRUE |  |  | TRUE | TRUE | TRUE | TRUE | TRUE | TRUE | TRUE | 1 | [12 empty] | N | TEP | N | O | X | X | Chalcogenide | Bi2Te3 | BiTeSeMgO | Bi2Te2.7Se0.3 1.5vol%MgO | Bulk | PC |  |  | PAS |  | heated + quenched + added MgO + crushed + PAS | ZEM-3 system (Ulvac-Riko, Inc.), LFA-447(Netzsch,Inc.) |  |  | 박수지 | 2017-04-04
249 | 10.1063/1.4941757 |  | 2016 | 1.6 | 1.578566 | 1.569517 | 488 | SJP | YLi | XQin | xyqin@issp.ac.cn | FIG. 4 (d) | 0.3vol.% | 0.3vol.%(Cu2Se)/Bi0.4Sb1.6Te3 | 전 온도구간에서 ZT값 기준 0.6% 미만의 에러 수준 | 기존 그래프 ZT값이 조금 이상한 것 같아서 재추출 함 | 2022-05-03 12:18 | 2022-05-03 12:18 | redigitize | TRUE | TRUE |  | TRUE |  |  | TRUE | TRUE | TRUE | TRUE | TRUE | TRUE | TRUE | 1 | [12 empty] | P | TEP | P | O | X | X | Chalcogenide | Bi2Te3 | BiSbTeCuSe | Bi0.4Sb1.6Te3 0.3vol%Cu2Se | Bulk | PC |  |  |  |  | - | - |  |  | 박수지 | 2017-04-05
250 | 10.1039/c6ra24107g |  | 2016 | 1.37 | 1.374136 | 1.373407 | 496 | SJP | YLi | XQin | xyqin@issp.ac.cn | Fig. 6 (c) | 0.2 vol.% | 0.2vol.%(Cu2O)/Bi0.4Sb1.6Te3 | 전 온도구간에서 ZT값 기준 1.1% 미만의 에러 수준 | 온도 오차가 상대적으로 커서 TEP 데이터를 재주출 함 | 2022-05-03 19:27 | 2022-05-03 19:27 | redigitize | TRUE | TRUE |  | TRUE |  |  | TRUE | TRUE | TRUE | TRUE | TRUE | TRUE | TRUE | 1 | [12 empty] | P | TEP | P | O | X | X | Chalcogenide | Bi2Te3 | BiSbTeCuO | Bi0.4Sb1.6Te3 0.2vol%CuO | Bulk | PC |  |  | HP |  | heated + grinded + mixed(CuO, Bi0.4Sb1.6Te3) + ball mill + hot-pressing | ZEM-3(ULVAC), LFA-457(Netzsch) |  |  | 박수지 | 2017-04-05
251 | 10.1039/c2jm31919e |  | 2012 | 1.3 | 1.308382 | 1.311995 | 760 | SJP | WLiu | XTang | tangxf@whut.edu.cn | Fig. 9 | y=0.015, Ref. [14] | Mg2.16(Si0.4Sn0.6)0.985Sb0.015 | 전 온도구간에서 ZT값 기준 1.6% 미만의 에러 수준 | 1) 초록, 본론, 결론에서 ZTmax일 때의 온도 표기가 잘못되어 있음 | 2022-05-10 14:10 | 2022-05-10 14:10 | redigitize | TRUE | TRUE |  | TRUE |  |  | TRUE | TRUE | TRUE | TRUE | TRUE | TRUE | TRUE | 1 | [12 empty] | N | TEP | N | O | X | X | Silicide | Mg2Si | MgSiSnSb | Mg2.16(Si0.4Sn0.6)0.975Sb0.025 | Bulk | PC |  |  | SPS |  | (hand milling + cold pressing)x2 + SPS | ZEM-1(Ulvac Sinku-Riko), LFA457(Netzsch) |  |  | 임혜진 | 2017-03-30
252 | 10.1016/j.actamat.2016.11.049 |  | 2017 | 1 | 0.9834532 | 0.9843888 | 873 | SJP | YZhou | YPei | peiyanling@buaa.edu.cn | Fig. 5 | CuSn7InTe9 | CuSn7InTe9 | 전 온도구간에서 ZT값 기준 0.42% 미만의 에러 수준 | 온도 오차가 상대적으로 커서 TEP 데이터를 재주출 함 | 2022-05-10 16:08 | 2022-05-10 16:08 | redigitize | TRUE | TRUE |  | TRUE |  |  | TRUE | TRUE | TRUE | TRUE | TRUE | TRUE | TRUE | 1 | [12 empty] | P | TEP | P | O | X | X | Chalcogenide | SnTe | CuSnInTe | CuSn7InTe9 | Bulk | PC |  |  | SPS |  | heating + crushing + SPS | ZEM-3(Ulvac Riko), LFA-457(Netzsch) |  |  | 임혜진 | 2017-03-30
253 | 10.1039/C6TA09189J |  | 2016 | 1.1 | 1.1149 | 1.11671 | 623 | SJP | CZhou | ZShi | zhongqishi@mail.xjtu.edu.cn | Figure 5 (d) | PbTe0.66Se0.33 NWs | PbTe0.66Se0.33 nanowires | 1) TEP 간 측정온도 차이가 있어서 정밀하지 않지만, 대략 전 온도구간에서 ZT값 기준 1.8% 미만의 에러 수준 | 초록에는 643 K에서 ZTmax = 1.1 이라고 되어 있으나 ZT 데이터에는 623 K에서 ZTmax = ~1.1임 | 2022-05-13 22:39 | 2022-05-13 22:39 | redigitize | TRUE | TRUE |  | TRUE |  |  | TRUE | TRUE | TRUE | TRUE | TRUE | TRUE | TRUE | 1 | [12 empty] | N | TEP | N | O | X | X | Chalcogenide | PbTe | PbTeSe | PbTe0.66Se0.33 | Bulk | PC |  |  | SPS |  | solvothermal method + SPS | LSR-3(Linesis), LFA457(NETZSCH) |  |  | 임혜진 | 2017-03-30
254 | 10.1038/ncomms13901 |  | 2017 | 1.65 | 1.651816 | 1.650558 | 725 | SJP | JZhang | BIversen | bo@chem.au.dk | Figure 1 a | x=0.04 | Mg3Sb1.48Bi0.48Te0.04 | 전 온도구간에서 ZT값 기준 0.26% 미만의 에러 수준 |  | 2022-05-13 22:19 | 2022-05-13 22:19 | redigitize | TRUE | TRUE |  | TRUE |  |  | TRUE | TRUE | TRUE | TRUE | TRUE | TRUE | TRUE | 1 | [12 empty] | N | TEP | N | O | X | X | Zintl | Mg3Sb2 | MgSbBiTe | Mg3Sb1.48Bi0.48Te0.04 | Bulk | PC |  |  | SPS |  | melting + SPS | ZEM-3(ULVAC), LFA457(Netzsch) |  |  | 임혜진 | 2017-03-30
255 | 10.1002/adma.201605140 |  | 2017 |  | 1.015744 | 1.015698 | 562.9336 | SJP | BXu | JBahk | bahkjg@uc.edu | Figure 4 e | 0.010Pb | Bi0.7Sb1.3Te3 with 1% Pb nanocomposite | 전 온도구간에서 ZT값 기준 0.16% 미만의 에러 수준 | 논문에 ZTmax 값 및 온도 표기가 없고, 1.02보다 크다는 언급만 있음 | 2022-05-13 21:41 | 2022-05-13 21:41 | redigitize | TRUE | TRUE |  | TRUE |  |  | TRUE | TRUE | TRUE | TRUE | TRUE | TRUE | TRUE | 1 | [12 empty] | P | TEP | P | O | X | X | Chalcogenide | Bi2Te3 | BiSbTe Pb | Bi0.7Sb1.3Te3 + 0.01at%Pb | Bulk | PC |  |  | SPS |  | three-step solution-phase synthesis + SPS | laser flash method |  |  | 임혜진 | 2017-03-30
256 | 10.1007/s11664-016-4953-z |  | 2016 | 0.87 | 0.8675119 | 0.867314 | 500 | SJP | DXie | JXu | xujingtao@nimte.ac.cn | Fig. 5 | x=1 | Bi0.48Sb1.52Te3 with 1 wt.% Cu | 전 온도구간에서 ZT값 기준 0.33% 미만의 에러 수준 |  | 2022-05-13 21:15 | 2022-05-13 21:15 | redigitize | TRUE | TRUE |  | TRUE |  |  | TRUE | TRUE | TRUE | TRUE | TRUE | TRUE | TRUE | 1 | [12 empty] | P | TEP | P | O | X | X | Chalcogenide | Bi2Te3 | BiSbTe Cu | Bi0.48Sb1.52Te3 1wt%Cu | Bulk | PC |  |  | SPS |  | heating + ground + SPS | ZEM-3(ULVAC), LFA-457(NETZSCH) |  |  | 임혜진 | 2017-03-23
257 | 10.1039/c6ee02674e |  | 2016 | 1 | 0.9929825 | 0.9827465 | 800 | SJP | SWang | JYang | jihuiy@uw.edu | Figure 7 (a) | x=1.0, y=0.02 | BiSbTe3 with 2 at.% I | 1) 그림 해상도가 낮음, 2) 전 온도구간에서 ZT값 기준 1.1% 미만의 에러 수준 |  | 2022-05-13 20:25 | 2022-05-13 20:25 | redigitize | TRUE | TRUE |  | TRUE |  |  | TRUE | TRUE | TRUE | TRUE | TRUE | TRUE | TRUE | 1 | [12 empty] | N | TEP | N | O | X | X | Chalcogenide | Bi2Te3 | BiSbSe I | BiSbSe2.94I0.06 | Bulk | PC |  |  | SPS |  | heating + annealing + SPS | ZEM-3(Ulvac Riko), LFA-457(Netzsch) |  |  | 임혜진 | 2017-03-23
258 | 10.1016/j.jallcom.2017.02.181 |  | 2017 |  | 1.014229 | 1.014209 | 323.15 | SJP | SSeo | MOh | mwoh@hanbat.ac.kr | Figure 4 (g) | H2-annealed at 400 oC | Bi0.5Sb1.5Te3 with H2 annealing at 400 oC | 전 온도구간에서 ZT값 기준 0.16% 미만의 에러 수준 | 1) 논문에 ZTmax 값에 대한 언급이 없고, 단순히 1보다 크다는 언급만 있음, 2) ZTmax의 절대온도 수정 | 2022-05-13 19:24 | 2022-05-13 19:24 | redigitize | TRUE | TRUE |  | TRUE |  |  | TRUE | TRUE | TRUE | TRUE | TRUE | TRUE | TRUE | 1 | [12 empty] | P | TEP | P | O | X | X | Chalcogenide | Bi2Te3 | BiSbTe | Bi0.5Sb1.5Te3 | Bulk | PC |  |  | SPS |  | ball milling + SPS | ZEM-3(ULVAC), LFA-447(Netzsch) |  |  | 임혜진 | 2017-03-23
259 | 10.1021/jacs.6b09568 |  | 2016 | 1.3 | 1.280605 | 1.286264 | 873 | SJP | YPei | LZhao | zhaolidong@buaa.edu.cn | Figure 6 (d) | 6.4E19 | 3% BiCl3-doped K2Bi8Se13 | 전 온도구간에서 ZT값 기준 0.45% 미만의 에러 수준 |  | 2022-05-13 18:45 | 2022-05-13 18:45 | redigitize | TRUE | TRUE |  | TRUE |  |  | TRUE | TRUE | TRUE | TRUE | TRUE | TRUE | TRUE | 1 | [12 empty] | N | TEP | N | O | X | X | Chalcogenide | KBiSe | KBiSe | K2Bi8Se13 | - | - |  |  |  |  | - | - |  |  | 임혜진 | 2017-03-23
260 | 10.1021/jacs.6b09222 |  | 2016 | 1.14 | 1.134084 | 1.129876 | 350 | SJP | KPark | IChung | inchung@snu.ac.kr | Figure 8 f | bulk KBT | bulk K0.06Bi2Te3.18 | 전 온도구간에서 ZT값 기준 0.95% 미만의 에러 수준 | 1) 기존 논문 ZT 및 온도 값이 잘못 입력되어서 수정함 | 2022-05-13 16:53 | 2022-05-13 16:53 | redigitize | TRUE | TRUE |  | TRUE |  |  | TRUE | TRUE | TRUE | TRUE | TRUE | TRUE | TRUE | 1 | [12 empty] | N | TEP | N | O | X | X | Chalcogenide | Bi2Te3 | BiTe K | K0.06Bi2Te3.18 | Bulk | PC |  |  | SPS |  | Synthesis of Bi2Te3 nanotubes and Bulk powder + SPS | ZEM-3(ULVAC-RIKO), LFA457(Netzsch) |  |  | 임혜진 | 2017-03-23
261 | 10.3938/jkps.69.811 |  | 2016 | 0.75 | 0.7512563 | 0.7520249 | 300 | SJP | SMoon | KLee | khlee2014@kangwon.ac.kr | Fig. 3 (b) | CBTS45 | Cu0.008Bi2Te2.7Se0.3 sintered under 45 MPa | 전 온도구간에서 ZT값 기준 0.11% 미만의 에러 수준 |  | 2022-05-13 15:35 | 2022-05-13 15:35 | redigitize | TRUE | TRUE |  | TRUE |  |  | TRUE | TRUE | TRUE | TRUE | TRUE | TRUE | TRUE | 1 | [12 empty] | N | TEP | N | O | X | X | Chalcogenide | Bi2Te3 | BiTeSe Cu | Cu0.008Bi2Te2.7Se0.3 | Bulk | PC |  |  | SPS |  | heating + high energy ball mill + SPS | ZEM-3(ULVAC), TC-9000(ULVAC) | 0.156 | perpendicular to the press direction | 임혜진 | 2017-03-23
262 | 10.1016/j.physb.2005.03.022 |  | 2005 |  | 0.9297244 | 0.9257444 | 623.15 | SJP | YGelbstein | MDariel | dariel@bgumail.bgu.ac.il | Fig. 9 | 9.104e-3mol%PbI2 | 9.104 x 10^(-3) mol% PbI2-doped n-ytpe PbTe | 전 온도구간에서 ZT값 기준 0.71% 미만의 에러 수준 | 1) 논문에 ZT 데이터가 아니라 Z 데이터만 보고되어 있고, 단위가 [10^3/K]라서 환산하여 ZT 값을 구했음, 2) ZTmax에 대한 언급이 없음 | 2022-05-13 12:29 | 2022-05-13 12:29 | redigitize | TRUE | TRUE |  | TRUE |  |  | TRUE | TRUE | TRUE | TRUE | TRUE | TRUE | TRUE | 1 | [12 empty] | P | TEP | P | O | X | X | Chalcogenide | PbTe | PbTe In | PbTe + In0.1at% | Bulk | PC |  |  |  |  | heating + sintering | the ‘‘four-probe’’ method |  |  | 임혜진 | 2017-03-20
263 | 10.1007/s11664-009-1037-3 |  | 2010 | 1.1 | 1.086838 |  | 773 | SJP | TZhu | TZhu | zhutj@zju.edu.cn | Fig. 8 | x = 0.0075 | Mg2Si0.3925Sn0.6Sb0.0075 | 1) 논문에 전기전도도, 제벡계수 데이터가 없음, 2) supplement도 없음, 3) 그래서 TEP로부터 ZT를 계산할 수 없음 | 1) ZTmax 온도가 잘못 되어서 수정함, 2) ZT와 열전도도만 재추출함 | 2022-05-13 11:03 | 2022-05-13 11:03 | redigitize | TRUE | FALSE |  | ??? |  |  | TRUE | FALSE | TRUE | TRUE | TRUE | TRUE | FALSE | 0 | [13 empty] | K, ZT |  | O | X | X | Silicide | Mg2Si | MgSiSn | Mg2Si0.3925Sn0.6Sb0.0075 | Bulk | PC |  |  | HP |  | melting + ball mill + hot pressing | measured on a computer-aided apparatus using a direct current (dc) four-probe method, LFA457(Netzsch) |  |  | 임혜진 | 2017-03-20
264 | 10.1109/ICT.2007.4569410 |  | 2007 | 1.3 | 1.310458 | 1.297463 | 298.15 | SJP | TZhu | TZhu | zhutj@zju.edu.cn | Figure 2 (d) | Nanosized | bulk nanostructured (Bi,Sb)2Te3 ternary compound | 전 온도구간에서 ZT값 기준 1.66% 미만의 에러 수준 | 1) 논문에서 ZTmax의 온도는 room temperature로 표현되어 있음 | 2022-05-13 10:51 | 2022-05-13 10:51 | redigitize | TRUE | TRUE |  | TRUE |  |  | TRUE | TRUE | TRUE | TRUE | TRUE | TRUE | TRUE | 1 | [12 empty] | N | TEP | N | O | X | X | Chalcogenide | Bi2Te3 | BiSbTe GeTe | BiSbTe + GeTe(nano) | Bulk | PC |  |  |  |  | (Bi,Sb)2Te3(by hydrothermal synthesis) + heating in GeTe | measured on a computer assisted device, LFA457(Netsch) |  |  | 임혜진 | 2017-03-20
265 | 10.1109/ICT.1997.667089 |  | 1997 |  | 0.7162442 | 0.7245334 | 573.15 | SJP | JChoi | TOh | ohts@wow.hongik.ac.kr | Fig. 4 (d) | x = 0.15 | (Pb0.9Ge0.1) hot-pressed at 650 oC | 그림이 정밀하지 않아서 30oC, 50oC에서의 ZT의 오차가 각각 9.7%, 4.4%이지만, 나머지 온도 구간에서는 ZT의 오차수준이 1.57% 미만임 | 1) 논문에서 Z 데이터만 보고되어 있는데, 기존 데이터는 ZT로 환산하지 않은 듯? 2) 기존 max Z의 온도가 잘못되어 수정함, 3) 논문에는 ZTmax에 대한 언급이 없음 | 2022-05-12 21:22 | 2022-05-12 21:22 | redigitize | TRUE | TRUE |  | TRUE |  |  | TRUE | TRUE | TRUE | TRUE | TRUE | TRUE | TRUE | 1 | [12 empty] | N | TEP | N | O | X | X | Chalcogenide | GeTe | PbGeTe Bi | 0.3wt%Bi + Pb0.9Ge0.1Te | Bulk | PC |  |  | HP |  | melting + ground + hot pressing | - |  |  | 임혜진 | 2017-02-24
266 | 10.1109/ICT.1997.667089 |  | 1997 |  | 0.5916925 | 0.586396 | 373.15 | SJP | JChoi | TOh | ohts@wow.hongik.ac.kr | Fig. 4 (d) | x = 0.15 | (Pb0.85Ge0.15) hot-pressed at 750 oC | 전 온도구간에서 ZT값 기준 1.36% 미만의 에러 수준 | 1) 논문에서 Z 데이터만 보고되어 있는데, 기존 데이터는 ZT로 환산하지 않은 듯? 2) 기존 max Z의 온도가 잘못되어 수정함, 3) 논문에는 ZTmax에 대한 언급이 없음 | 2022-05-12 20:18 | 2022-05-12 20:18 | redigitize | TRUE | TRUE |  | TRUE |  |  | TRUE | TRUE | TRUE | TRUE | TRUE | TRUE | TRUE | 1 | [12 empty] | N | TEP | N | O | X | X | Chalcogenide | GeTe | PbGeTe Bi | 0.3wt%Bi + Pb0.85Ge0.15Te | Bulk | PC |  |  | HP |  | melting + ground + hot pressing | - |  |  | 임혜진 | 2017-02-24
267 | 10.1016/S0925-8388(02)01114-3 |  | 2003 | 0.86 | 0.8601399 | 0.8592261 | 590 | SJP | SYamanaka | KKurosaki | kurosaki@nucl.eng.osaka-u.ac.jp | Fig. 6 | hot-pressed Tl9BiTe6 | hot-pressed Tl9BiTe6 | 전 온도구간에서 ZT값 기준 1.06% 미만의 에러 수준 |  | 2022-05-12 18:59 | 2022-05-12 18:59 | redigitize | TRUE | TRUE |  | TRUE |  |  | TRUE | TRUE | TRUE | TRUE | TRUE | TRUE | TRUE | 1 | [12 empty] | P | TEP | P | O | X | X | Chalcogenide | Tl9BiTe6 | TlBiTe | Tl9BiTe6 | Bulk | PC |  |  | HP |  | melting + hot pressing | ZEM-1(ULVAC), TC-7000(ULVAC) |  |  | 임혜진 | 2017-02-24
268 | 10.1088/0957-4484/19/24/245707 |  | 2008 | 1.53 | 1.530923 | 1.560796 | 720 | SJP | SYang | TZhu | zhutj@zju.edu.cn | Figure 3 (a) | TAGS-75 | (GeTe)75(AgSbTe2)25 | ZTmax 기준 -1.95%의 에러 수준 |  | 2022-05-11 21:04 | 2022-05-11 21:04 | redigitize | TRUE | TRUE |  | TRUE |  |  | TRUE | TRUE | TRUE | TRUE | TRUE | TRUE | TRUE | 1 | [12 empty] | P | TEP | P | O | X | X | Chalcogenide | GeTe | GeTeAgSbTe | (GeTe)75(AgSbTe2)25 | Bulk | PC |  |  | HP |  | melting + hot pressing | ZEM-2(Ulvac), LFA457(Netzsch) |  |  | 임혜진 | 2017-02-24
269 | 10.1007/s11664-009-0993-y |  | 2010 | 1.51 | 1.50098 | 1.493208 | 730 | SJP | SYang | XZhao | zhaoxb@zju.edu.cn | Fig. 3 | y=1.2 | (GeTe)80(Ag1.2Sb0.8Te1.8)20 | 1) TEP 데이터에 따라 측정온도가 달라서 정확하지는 않지만, ZTmax 기준 0.46%의 에러 수준 |  | 2022-05-11 20:29 | 2022-05-11 20:29 | redigitize | TRUE | TRUE |  | TRUE |  |  | TRUE | TRUE | TRUE | TRUE | TRUE | TRUE | TRUE | 1 | [12 empty] | P | TEP | P | O | X | X | Chalcogenide | GeTe | GeTeAgSbTe | (GeTe)80(Ag1.2Sb0.8Te1.8)20 | Bulk | PC |  |  | HP |  | melting + hot pressing | direct-current (DC) four-probe method, LFA457(Netzsch) |  |  | 임혜진 | 2017-02-24
270 | 10.1007/s11664-009-0779-2 |  | 2009 | 0.3 | 0.3001847 | 0.3099309 | 310 | SJP | SZhang | XZhao | zhaoxb@zju.edu.cn | Fig. 7 | Ar | (AgSbTe2)15(GeTe)85 ball-milled at Ar atmosphere | ZTmax 기준 3.2%의 에러 수준 |  | 2022-05-11 18:53 | 2022-05-11 18:53 | redigitize | TRUE | TRUE |  | TRUE |  |  | TRUE | TRUE | TRUE | TRUE | TRUE | TRUE | TRUE | 1 | [12 empty] | P | TEP | P | O | X | X | Chalcogenide | GeTe | GeTeAgSbTe | (GeTe)85(AgSbTe2)15 | Bulk | PC |  |  | SPS |  | melting + ball milling + SPS | using the four-probe technique, using a steady-state method, |  |  | 임혜진 | 2017-02-24
271 | 10.1021/ja7110652 |  | 2008 | 1.5 |  | 1.39 | 700 | BR |  | Jing-Feng Li | jingfeng@mail.tsinghua.edu.cn | Figure 3(d) | annealing for 30 days | Ag0.8Pb22.5SbTe20 | ZT, TEP-ZT 차이 큼 |  |  | 2022-04-13 11:39 | edgecheck | TRUE | TRUE |  | FALSE |  |  | TRUE | TRUE | TRUE | FALSE | TRUE | TRUE | FALSE | 0 | [12 empty] | P | TEP | N | O | X | X | Chalcogenide | PbTe | AgPbSbTe | Ag0.8Pb22.5SbTe20 | Bulk | PC |  |  | SPS |  | MA + SPS + annealing | ZEM-2, LFA427(NETZSCH) |  |  | 임혜진 | 2017-02-24
272 | 10.1109/ICT.2003.1287500 |  | 2003 | 0.6 |  | 0.57 | 338 | BR | Marlow | JW Sharp | jsharp@marlow.com | Figure 3 | TAGS: (GeTe)3(Ag0.8Sb1.2Te.2.2)1 |  |  |  |  | 2022-04-13 11:39 | edgecheck | TRUE | TRUE |  |  |  |  | TRUE | TRUE | TRUE | TRUE | TRUE | TRUE | TRUE | 1 | [12 empty] | P | TEP | P | O | X | X | Chalcogenide | GeTe | GeTeAgSbTe | (GeTe)8(Ag0.8Sb1.2Te2.2)2 | Bulk | PC |  |  | HP |  | melting + hot pressing | - |  | perpendicular to the pressing axis | 임혜진 | 2017-02-24
273 | 10.1016/j.jssc.2009.05.024 |  | 2009 | 1.36 |  | 1.38 | 700 | BR | GM | JR Salvador | james.salvador@gm.cm | Figure 5 | TAGS-85 |  | 저온 데이터 누락 재추출 | 저온 데이터 투락 | 2022-04-13 10:56 | 2022-04-13 | redigitize | TRUE | TRUE |  |  |  |  | TRUE | TRUE | TRUE | TRUE | TRUE | TRUE | TRUE | 1 | [12 empty] | P | TEP | P | O | X | X | Chalcogenide | GeTe | AgSbTe GeTe | (AgSbTe2)0.15(GeTe)0.85 | Bulk | PC |  |  | SPS |  | melting + soaking + ground + SPS | ZEM-2(Ulvac), FL5000(Anter) |  |  | 임혜진 | 2017-02-23
274 | 10.1021/ja0647811 |  | 2006 | 1.2 |  |  | 650 | BR | Poudeu | MG Kanatzidis | m-kanatzidis@northwestern.edu | Figure 9 | x = 7 | Pb9.6Sb0.2Te10-xSex |  | 열전도도 없음 |  | 2022-04-13 12:01 | edgecheck | TRUE | FALSE |  |  |  |  | TRUE | FALSE | TRUE | TRUE | TRUE | TRUE | FALSE | 0 | [12 empty] | N | σ, α, ZT | N | O | X | X | Chalcogenide | PbTe | PbSbTeSe | Pb9.6Sb0.2Te3Se7 | Bulk | PC |  |  |  |  | heating | Flashline 5000 (Anter Corporation), |  |  | 임혜진 | 2017-02-23
275 | 10.1002/adfm.201001307 |  | 2011 | 1.5 |  | 1.5 | 700 | BR |  | EM Levin | levin@iastate.edu | Figure 6 | TAGS-85+1%Ce |  |  |  |  | 2022-04-13 11:03 | edgecheck | TRUE | TRUE |  |  |  |  | TRUE | TRUE | TRUE | TRUE | TRUE | TRUE | TRUE | 1 | [12 empty] | P | TEP | P | O | X | X | Chalcogenide | GeTe | AgSbGeTeCe | Ag6.52Sb6.52Ge36.96Te49.00Ce1.00 | Bulk | PC |  |  |  |  | heating | using the laser flash diffusivity method, |  |  | 임혜진 | 2017-02-23
276 | 10.1016/j.jallcom.2004.01.018 |  | 2004 | 0.87 |  | 0.87 | 715 | BR |  | Ken Kurosaki | kurosaki@nucl.eng.osaka-u.ac.jp | Figure 7 | Hot pressed TlSbTe2 |  | BR: std0.5%, Ihm: std0.9% |  | 2022-04-13 10:56 | 2022-04-13 10:56 | redigitize | TRUE | TRUE |  |  |  |  | TRUE | TRUE | TRUE | TRUE | TRUE | TRUE | TRUE | 1 | [12 empty] | P | TEP | P | O | X | X | Chalcogenide | ABQ2 | TlSbTe | TlSbTe2 | Bulk | PC |  |  | HP |  | melting + hot pressing | ZEM-1(ULVAC), TC-7000(ULVAC) |  |  | 임혜진 | 2017-02-23
277 | 10.1016/j.physb.2007.02.067 | [6 empty] | BR |  |  |  | Figure 11 | 0.03% In |  | #143, 277중복. 277데이터 삭제 |  |  | 2022-04-13 10:39 |  | TRUE | empty | FALSE |  |  |  | TRUE | FALSE | FALSE | TRUE | TRUE | TRUE | FALSE | 0 | [12 empty] | P | TEP | P | O | X | X | Chalcogenide | PbTe | PbSnTe In | PbSnTe In0.03at% | Bulk | PC |  |  |  |  | sealing + melting + cold compaction at 766MPa + sintering + annealing |  |  |  | 임혜진 | 2017-02-22
278 | 10.1016/S0925-8388(02)00917-9 |  | 2003 | 0.0056 |  | 0.004 | 950 | BR |  | Ken Kurosaki | kurosaki@nucl.eng.osaka-u.ac.jp | Figure 5 | Sm2CuO4 |  | poor resolution owing to log plot |  | 2022-04-13 12:34 | 2022-04-13 12:34 | redigitize | TRUE | TRUE |  |  |  |  | TRUE | TRUE | TRUE | TRUE | TRUE | TRUE | TRUE | 1 | [12 empty] | N | TEP | N | O | X | X | Oxide | SmCuO4 | SmCuO | Sm2CuO4 | Bulk | PC |  |  |  |  | mixing + heating | ZEM-1(ULVAC), TC-7000(ULVAC) |  |  | 임혜진 | 2017-02-22
279 | 10.1016/j.jallcom.2007.01.015 |  | 2008 | 1.04 |  | 1.03 | 423 | BR |  | Jing-Feng Li | jingfeng@mail.tsinghua.edu.cn | Figure 7 | 0.1vol% SiC in Bi2Te3 | 0.1vol% SiC in Bi2Te3 |  |  |  | 2022-04-13 00:18 | edgecheck | TRUE | TRUE |  |  |  |  | TRUE | TRUE | TRUE | TRUE | TRUE | TRUE | TRUE | 1 | [12 empty] | N | TEP | N | O | X | X | Chalcogenide | Bi2Te3 | BiTe SiC | Bi2Te3 0.1vol%SiC | Bulk | PC |  |  | SPS |  | mechanical alloying + ball milling + SPS | ZEM-2(Ulvac-Riko), LFA427(NETZSCH) |  |  | 임혜진 | 2017-01-16
280 | 10.1063/1.2172705 |  | 2006 | 0.9 |  | 0.91 | 850 | BR |  | Lidong Chen | cld@mail.sic.ac.cn | Figure 6 | y = 0.28 (SryCo4Sb12) | y = 0.28 (SryCo4Sb12) |  |  |  | 2022-04-13 00:14 | edgecheck | TRUE | TRUE |  |  |  |  | TRUE | TRUE | TRUE | TRUE | TRUE | TRUE | TRUE | 1 | [12 empty] | N | TEP | N | O | X | X | SKD | SKD | SrCoSb | Sr0.28Co4Sb12 | Bulk | PC |  |  | SPS |  | heating + annealing + ground + SPS | LFA457(Netzsch), four-probe method |  |  | 임혜진 | 2017-01-16
281 | 10.1016/j.actamat.2009.02.026 |  | 2009 | 1 |  | 1.05 | 1073 | BR |  | Tie-Jun Zhu | zhutj@zju.edu.cn | Figure 8 | LM-SPSed Hf0.6Zr0.4NiSn0.98Sb0.02 |  |  |  | 2022-04-13 00:10 | 2022-04-13 00:10 | redigitize | TRUE | TRUE |  |  |  |  | TRUE | TRUE | TRUE | TRUE | TRUE | TRUE | TRUE | 1 | [12 empty] | N | TEP | N | O | X | X | HH | HfNiSn | HfZrNiSnSb | Hf0.6Zr0.4NiSn0.98Sb0.02 | Bulk | PC |  |  | SPS |  | levitation melting + SPS | ZEM-2(ULVAC-RIKO), LFA457(Netzsch) |  |  | 임혜진 | 2017-01-16
282 | 10.1016/j.actamat.2010.03.025 |  | 2010 | 1.45 |  | 1.47 | 850 | BR |  | Lidong Chen | cld@mail.sic.ac.cn | Figure 8 | x=0.26, y=0.2 | YbxCo4Sb12/yGaSb |  |  |  | 2022-04-12 11:44 | edgecheck | TRUE | TRUE |  |  |  |  | TRUE | TRUE | TRUE | TRUE | TRUE | TRUE | TRUE | 1 | [12 empty] | N | TEP | N | O | X | X | SKD | SKD | YbCoSb GaSb | Yb0.26Co4Sb12 / 0.2GaSb | Bulk | PC |  |  | SPS |  | melting + annealing + ground + SPS | ZEM-3(ULVAC-RIKO), LFA427(Netzsch) |  |  | 임혜진 | 2017-01-13
283 | 10.1063/1.3027060 |  | 2008 | 1.3 |  | 1.31 | 1173 | BR |  | Zhifeng Ren | renzh@bc.edu | Figure 3(d) | Nano Sample-1 |  |  |  |  | 2022-04-12 11:05 | edgecheck | TRUE | TRUE |  |  |  |  | TRUE | TRUE | TRUE | TRUE | TRUE | TRUE | TRUE | 1 | [12 empty] | N | TEP | N | O | X | X | Si | SiGe | SiGe | SiGe nanopowder | Bulk | PC |  |  | HP |  | ball milling + hot pressing | ZEM-3(ULVAC), LFA457(Netzsch) |  |  | 임혜진 | 2017-01-12
284 | 10.1002/adfm.200800298 |  | 2008 | 1.3 |  | 1.25 | 1223 | BR |  | GJ Snyder | jsnyder@caltech.edu | Figure 6 | x=0.8 | Yb14Mn1-xAlxSb11 | ZT영역대비, TEP영역이 작음… |  |  | 2022-04-12 11:33 | redigitize | TRUE | TRUE |  |  |  |  | TRUE | TRUE | TRUE | TRUE | TRUE | TRUE | TRUE | 1 | [12 empty] | P | TEP | P | O | X | X | SKD | SKD | YbMnAlSb | Yb14Mn0.2Al0.8Sb11 | Bulk | PC |  |  | HP |  | heating + ground + hot pressing | LFA457(Netzsch) |  |  | 임혜진 | 2017-01-12
285 | 10.1126/science.287.5455.1024 |  | 2000 | 0.8 |  | 0.68 | 225 | BR |  | MG Kanatzidis |  | Figure 3 | 0.05 mol% SbI3-doped single-crystal CsBi4Te, parallel to b-axis (along needle direction) | 0.05 mol% SbI3-doped single-crystal CsBi4Te, parallel to b-axis (along needle direction) |  | ZT, TEP-ZT 불일치, 다시 땄는데도 불일치 |  | 2022-04-12 09:05 | redigitize | TRUE | TRUE |  | FALSE |  |  | TRUE | TRUE | TRUE | FALSE | TRUE | TRUE | FALSE | 0 | [12 empty] | N | TEP | N | O | X | X | Chalcogenide | CsBi4Te6 | CsBiTe SbI | CsBi4Te6 0.05mol%SbI3 | Bulk | SC |  |  |  |  | - | - |  | b axis (growth axis) | 임혜진 | 2017-01-11
286 | 10.1063/1.2951888 |  | 2008 | 1.1 |  | 1.05 | 950 | BR |  | Xinfeng Tang | tangxf@whut.edu.cn | Figure 9 | x = 0.5 |  |  |  |  | 2022-04-12 09:18 | edgecheck | TRUE | TRUE |  |  |  |  | TRUE | TRUE | TRUE | TRUE | TRUE | TRUE | TRUE | 1 | [12 empty] | N | TEP | N | O | X | X | clathrate | clathrate | YbBaGaGe | Yb0.5Ba7.5Ga16Ge30 | Bulk | PC |  |  | SPS |  | melting + SPS | ZEM-1, TC-7000(Shinkuriko) |  |  | 임혜진 | 2017-01-11
287 | 10.1063/1.2803847 |  | 2007 | 0.71 |  | 0.61 | 700 | BR |  | X B Zhao | zhaoxb@zju.edu.cn | Figure 4 | N40 |  |  | 데이터 재현 안됨 |  | 2022-04-12 09:23 | edgecheck | TRUE | TRUE |  | FALSE |  |  | TRUE | TRUE | TRUE | FALSE | TRUE | TRUE | FALSE | 0 | [12 empty] | N | TEP | N | O | X | X | SKD | SKD | CoSb | CoSb3 nanopowder | Bulk | PC |  |  | HP |  | melting + annealing + hot pressing | LFA457(Netzsch) |  |  | 임혜진 | 2017-01-11
288 | 10.1021/cm802367f |  | 2008 | 1.1 |  | 1.06 | 823 | BR |  | Jing-Feng Li | jingfeng@mail.tsinghua.edu.cn | Figure 5(b) | CoSb2.75Te0.20Sn0.05 |  | 전도도, 제벡은 고온 데이터가 없음 | 기존: ZT, TEP-ZT 에러 약 5%, 다시 따고나서 약 2% |  | 2022-04-12 09:39 | redigitize | TRUE | TRUE |  |  |  |  | TRUE | TRUE | TRUE | TRUE | TRUE | TRUE | TRUE | 1 | [12 empty] | N | TEP | N | O | X | X | SKD | SKD | CoSbTeSn | CoSb2.75Te0.2Sn0.05 | Bulk | PC |  |  | SPS |  | mechanical alloying + SPS | ZEM-2(Ulvac-Riko), LFA427(Netzsch) |  |  | 임혜진 | 2016-12-26
289 | 10.1063/1.2936277 |  | 2008 | 1.26 |  |  | 800 |  |  | Xinfeng Tang | tangxf@whut.edu.cn | Figure 4(b) | y = 0.3 |  |  |  |  | 2022-04-12 09:42 | edgecheck | TRUE | TRUE |  |  |  |  | TRUE | TRUE | TRUE | TRUE | TRUE | TRUE | TRUE | 1 | [12 empty] | N | TEP | N | O | X | X | SKD | SKD | YbCoSb | Yb0.2Co4Sb12.3 | Bulk | PC |  |  | SPS |  | melt spinning + SPS | ZEM-1(Sinkuriko), TC-7000(Sinkuriko) |  |  | 임혜진 | 2016-12-26
290 | 10.1002/anie.200803934 |  | 2008 | 1.36 |  |  | 675 | BR |  | MG Kanatzidis | m-kanatzidis@northwestern.edu |  |  |  |  | 열전도도 없음 |  | 2022-04-12 02:30 |  | TRUE | FALSE |  |  |  |  | TRUE | FALSE | TRUE | TRUE | TRUE | TRUE | FALSE | 0 | [12 empty] | N | σ, α, ZT | N | O | X | X | Chalcogenide | PbTe | PbTeSb | PbTe–Pb(0.5%)–Sb(2%) | Bulk | PC |  |  |  |  | melting + water quenching |  |  |  | 임혜진 | 2016-12-26
291 | 10.1063/1.2180432 |  | 2006 | 0.75 |  | 0.77 | 800 | BR |  | X Y Huang | xyhuang@crystal.apph.tohoku.ac.jp | Figure 10 | x = 9 |  |  | missing single ZT point |  | 2022-04-12 02:30 | redigitize | TRUE | TRUE |  |  |  |  | TRUE | TRUE | TRUE | TRUE | TRUE | TRUE | TRUE | 1 | [12 empty] | N | TEP | N | O | X | X | HH | ZrNiSn | ZrHfNiPdSnSb ZrO | Zr0.5Hf0.5Ni0.8Pd0.2Sn0.99Sb0.01 ZrO2 | Bulk | PC |  |  | SPS |  | pressed into pellets + heating + ground + heating + SPS | LFA427(Netzsch) |  |  | 임혜진 | 2016-12-23
292 | 10.1063/1.4896520 |  | 2014 | 2.62 |  | 2.67 | 1029 | BR |  | Qinyu He | qinghao@email.arizona.edu | Figure 3(d) | ZT across the layer plance (ac) |  |  |  |  | 2022-04-12 02:15 | redigitize | TRUE | TRUE |  |  |  |  | TRUE | TRUE | TRUE | TRUE | TRUE | TRUE | TRUE | 1 | [12 empty] | P | TEP | P | O | X | X | Chalcogenide | M2Q | CuSeAl | Cu1.94Al0.02Se | Bulk | PC |  |  | HP |  | melting + ball milling + hot pressing | ZEM-3(ULVAC-RIKO), LFA457(NETZSCH) |  |  | 임헤진 | 2016-12-22
293 | 10.1016/j.nanoen.2012.02.010 |  | 2012 | 1.6 |  |  | 973 | BR |  | Zhifeng Ren | renzh@bc.edu | Figure 3(f) | HP600 bulk |  |  |  |  | 2022-04-12 01:54 | redigitize | TRUE | TRUE |  | FALSE |  |  | TRUE | TRUE | TRUE | FALSE | TRUE | TRUE | FALSE | 0 | [12 empty] | P | TEP | P | O | X | X | Chalcogenide | M2Q | CuSe | Cu2Se1.01 | Bulk | PC |  |  | HP |  | high-energy ball milling + hot pressing | ZEM-3(ULVAC), LFA457(NETZSCH) |  |  | 임혜진 | 2016-12-22
294 | 10.1002/adma.201302660 |  | 2013 | 2.3 |  | 2.24 | 400 | BR |  | Xun Shi | xshi@mail.sic.ac.cn | Figure 1 | Cu2Se |  | 재추출 | Cu2Se, 데이터 일부만 추출됨, 재추출 필요 |  | 2022-04-12 01:38 | redigitize | TRUE | TRUE |  |  |  |  | TRUE | TRUE | TRUE | TRUE | TRUE | TRUE | TRUE | 1 | [12 empty] | P | TEP | P | O | X | X | Chalcogenide | M2Q | CuSe I | Cu2Se1-xIx | Bulk | PC |  |  | SPS |  | melting + ground + SPS | ZEM-3(ULVAC), LFA457(Netzsch) |  |  | 임혜진 | 2016-12-22
295 | 10.1038/NMAT3273 |  | 2012 | 1.5 |  | 1.53 | 1000 | BR |  | Xun Shi | xshi@mail.sic.ac.cn | Figure 2(d) | beta-Cu2Se |  |  | 추출품질 낮음 |  | 2022-04-12 01:25 | redigitize | TRUE | TRUE |  |  |  |  | TRUE | TRUE | TRUE | TRUE | TRUE | TRUE | TRUE | 1 | [12 empty] | P | TEP | P | O | X | X | Chalcogenide | M2Q | CuSe | Cu2Se | Bulk | PC |  |  | SPS |  | heating + ground + SPS | ZEM-3(ULVAC), LFA427(Netzsch) |  |  | 임혜진 | 2016-12-22
296 | 10.1038/am.2015.91 |  | 2015 | 1.1 |  | 1.1 | 1000 | BR |  | Xun Shi | xshi@mail.sic.ac.cn | Figure 3(d) | 833 K | annealed at 833 K |  |  |  | 2022-04-12 01:33 | edgecheck | TRUE | TRUE |  |  |  |  | TRUE | TRUE | TRUE | TRUE | TRUE | TRUE | TRUE | 1 | [12 empty] | P | TEP | P | O | X | X | Chalcogenide | M2Q | CuTe | Cu2Te | Bulk | PC |  |  | SPS |  | heating + ground + pressing + annealing + SPS | ZEM-3(ULVAC), LFA457(Netzsch) |  |  | 임혜진 | 2016-12-22
297 | 10.1016/j.nanoen.2015.02.008 |  | 2015 | 2.1 |  | 2 | 973 | BR |  | A Dhar | adhar@nplindia.org | Figure 5 | Nano Cu2Se |  | 재추출 | Cu2Se, 데이터 일부만 추출됨, 재추출 필요 |  | 2022-04-12 10:17 | redigitize | TRUE | TRUE |  |  |  |  | TRUE | TRUE | TRUE | TRUE | TRUE | TRUE | TRUE | 1 | [12 empty] | P | TEP | P | O | X | X | Chalcogenide | M2Q | CuSe | Cu2Se (nano) | Bulk | PC |  |  | SPS |  | high energy ball-mill + heating + ground +SPS (in argon) | ZEM-3(ULVAC), LFA 1023(Linseis) |  |  | 임혜진 | 2016-12-16
298 | 10.1007/s40243-014-0026-5 |  | 2014 | 1 |  |  | 870 | BR |  | GJ Snyder | jsnyder@caltech.edu | Figure 2(f) | Cu1.97Ag0.03Se |  |  |  |  | 2022-04-12 12:15 | redigitize | TRUE | TRUE |  |  |  |  | TRUE | TRUE | TRUE | TRUE | TRUE | TRUE | TRUE | 1 | [12 empty] | P | TEP | P | O | X | X | Chalcogenide | M2Q | CuSe Ag | Cu1.97Ag0.03Se | Bulk | PC |  |  | HP |  | melting + ball milling + heating + ball milling + hot pressing | LFA457(Netzsch), ZEM-3(ULVAC) |  |  | 임혜진 | 2016-12-16
299 | 10.1039/c3ta12508d |  | 2013 | 1.2 |  | 1.2 | 900 | BR |  | Ctirad Uher | cuher@umich.edu | Figure 9 | Cu2Se |  | 재추출 | Cu2Se, 데이터 일부만 추출됨, 재추출 필요 |  | 2022-04-12 10:49 | redigitize | TRUE | TRUE |  |  |  |  | TRUE | TRUE | TRUE | TRUE | TRUE | TRUE | TRUE | 1 | [12 empty] | P | TEP | P | O | X | X | Chalcogenide | M2Q | CuSe | Cu2Se | BUlk | PC |  |  | SPS |  | heating + ground(in a glove box) + SPS | Flashline 5000 (Anter Corporation), |  |  | 임혜진 | 2016-12-16
300 | 10.1039/c6ta06445k |  | 2016 | 1 |  | 1.01 | 823 | BR |  | Ctirad Uher | cuher@umich.edu | Figure 6 | Cu1.98Sn0.01Se |  |  |  |  | 2022-04-12 11:46 | edgecheck | TRUE | TRUE |  |  |  |  | TRUE | TRUE | TRUE | TRUE | TRUE | TRUE | TRUE | 1 | [12 empty] | P | TEP | P | O | X | X | Chalcogenide | M2Q | CuSe Sn | Cu2(1-x)SnxSe | Bulk | PC |  |  | SPS |  | heating + annealing + pressing + SPS | ZEM-3(ULVAC-RIKO), LFA457(NETZCH) |  |  | 임혜진 | 2016-12-16
301 | 10.1002/adma.201605887 |  | 2017 | 1.6 |  | 1.72 | 898 | BR |  | Yanzhong Pei | yanzhong@tongji.edu.cn | Figure 7 | x=0.14(1.1E20) 5%Sn excess | Sn0.91Mn0.14Te(Cu2Te ) 0.05 |  |  |  | 2022-04-10 10:28 | redigitize | TRUE | TRUE |  |  |  |  | TRUE | TRUE | TRUE | TRUE | TRUE | TRUE | TRUE | 1 | [12 empty] | P | TEP | P | O | X | X | Chalcogenide | SnTe | SnMnTeCu | Sn0.89Mn0.14Te(Cu2Te)0.05 | Bulk | PC |  |  | HP |  | melting + quenching + annealing + hand ground + hot pressing | LFA457(NETZCH) |  |  | 박수지 | 2017-04-06
302 | 10.1016/j.jallcom.2017.02.295 |  | 2017 | 0.61 |  | 0.61 | 673 | BR |  | Bo-Ping Zhang | bpzhang@ustb.edu.cn | Figure 4 | x=0.01 | BixCu1.8-xS |  |  |  | 2022-04-10 10:36 | edgecheck | TRUE | TRUE |  |  |  |  | TRUE | TRUE | TRUE | TRUE | TRUE | TRUE | TRUE | 1 | [12 empty] | P | TEP | P | O | X | X | Chalcogenide | M2Q | BiCuS | Bi0.01Cu1.79S | Bulk | PC |  |  | SPS |  | mechanical alloying + SPS | ZEM-2(Ulvac-Riko, Japan), LFA427(NETZSCH) |  |  | 박수지 | 2017-04-06
303 | 10.1126/science.aax5123 | [13 empty] | 중복제거 | 중복제거 |  | 2022-04-10 10:31 |  | TRUE | empty | FALSE |  |  |  | TRUE | FALSE | FALSE | TRUE | TRUE | TRUE | FALSE | 0 | [12 empty] | P | TEP | P | O | O |  | Chalcogenide | SnS | SnS | SnS0.91Se0.09 | Bulk | [9 empty] | 류병기
304 | 10.1016/j.nanoen.2019.02.045 |  | 2019 | 1.4 |  |  | 423 | [7 empty] | 데이터 따기 전 |  |  | 2022-04-12 02:19 |  | TRUE | empty |  |  |  |  | TRUE | FALSE | TRUE | TRUE | TRUE | TRUE | FALSE | 0 | [12 empty] | P | TEP | P | O |  |  |  | MgAgSb | MgAgSb | Mg0.97Zn0.03Ag0.9Sb0.95
305 | 10.1021/jacs.8b09147 |  | 2018 | [11 empty] | 데이터 따기 전 |  |  | 2022-04-12 02:19 |  | TRUE | empty |  |  |  |  | TRUE | FALSE | TRUE | TRUE | TRUE | TRUE | FALSE | 0
306 | 10.1002/adfm.202008851 |  | 2021 | 1.4 |  |  | 375 | [7 empty] | 데이터 따기 전 |  |  | 2022-04-12 02:19 |  | TRUE | empty |  |  |  |  | TRUE | FALSE | TRUE | TRUE | TRUE | TRUE | FALSE | 0 | [12 empty] | P | X | P | O | O | X | Chalcogenide | Bi2Te3 | BiSbTe/CF
307 | 10.1002/aenm.201902435 |  | 2019 | 1.5 |  |  | 873 | [7 empty] | 데이터 따기 전 |  |  | 2022-04-12 02:19 |  | TRUE | empty |  |  |  |  | TRUE | FALSE | TRUE | TRUE | TRUE | TRUE | FALSE | 0 | [13 empty] | X |  | O |  |  | SKD | SKD | YbCoSb | Yb0.3Co4Sb12/0.05CoSi | Bulk
308 | 10.1002/aenm.202100544 |  | 2021 | >2.1 |  |  | 773 | [7 empty] | 데이터 따기 전 |  |  | 2022-04-12 02:19 |  | TRUE | empty |  |  |  |  | TRUE | FALSE | TRUE | TRUE | TRUE | TRUE | FALSE | 0 | [13 empty] | X |  | O | X | X | Chalcogenide | GeTe | GeVBiTe | Ge0.9V0.02Bi0.08Te | Bulk
309 | 10.1002/adfm.202009681 |  | 2021 | >1.46 | [10 empty] | 데이터 따기 전 |  |  | 2022-04-12 02:19 |  | TRUE | empty |  |  |  |  | TRUE | FALSE | TRUE | TRUE | TRUE | TRUE | FALSE | 0 | [13 empty] | X |  | O | X | X | Chalcogenide | Bi2Te3 | BiSbTe3 |  | Bulk
310 | 10.1002/adma.202008773 |  | 2021 | 2.5 |  |  | 700 | [7 empty] | 데이터 따기 전 |  |  | 2022-04-12 02:19 |  | TRUE | empty |  |  |  |  | TRUE | FALSE | TRUE | TRUE | TRUE | TRUE | FALSE | 0 | [13 empty] | X |  | O | X | X | Chalcogenide | GeTe | GeMgBiTe | Ge0.9Mg0.04Bi0.06Te | Bulk
311 | 10.1002/aenm.202100190 |  | 2021 | 1.4 / 1.2 | [10 empty] | 데이터 따기 전 |  |  | 2022-04-12 02:19 |  | TRUE | empty |  |  |  |  | TRUE | FALSE | TRUE | TRUE | TRUE | TRUE | FALSE | 0 | [12 empty] | P / N | X | P / N | O | O | X | Chalcogenide | PbTe |  |  | Bulk | 3D print
312 | [25 empty] | FALSE | FALSE | TRUE | TRUE | TRUE | TRUE | FALSE | 0
313 | [25 empty] | FALSE | FALSE | TRUE | TRUE | TRUE | TRUE | FALSE | 0
314 | [25 empty] | FALSE | FALSE | TRUE | TRUE | TRUE | TRUE | FALSE | 0
315 | [25 empty] | FALSE | FALSE | TRUE | TRUE | TRUE | TRUE | FALSE | 0
316 | [25 empty] | FALSE | FALSE | TRUE | TRUE | TRUE | TRUE | FALSE | 0
317 | [25 empty] | FALSE | FALSE | TRUE | TRUE | TRUE | TRUE | FALSE | 0
318 | [25 empty] | FALSE | FALSE | TRUE | TRUE | TRUE | TRUE | FALSE | 0
319 | [25 empty] | FALSE | FALSE | TRUE | TRUE | TRUE | TRUE | FALSE | 0
320 | [25 empty] | FALSE | FALSE | TRUE | TRUE | TRUE | TRUE | FALSE | 0
321 | [25 empty] | FALSE | FALSE | TRUE | TRUE | TRUE | TRUE | FALSE | 0
322 | [25 empty] | FALSE | FALSE | TRUE | TRUE | TRUE | TRUE | FALSE | 0
323 | [25 empty] | FALSE | FALSE | TRUE | TRUE | TRUE | TRUE | FALSE | 0
324 | [25 empty] | FALSE | FALSE | TRUE | TRUE | TRUE | TRUE | FALSE | 0
325 | [25 empty] | FALSE | FALSE | TRUE | TRUE | TRUE | TRUE | FALSE | 0
326 | [25 empty] | FALSE | FALSE | TRUE | TRUE | TRUE | TRUE | FALSE | 0
327 | [25 empty] | FALSE | FALSE | TRUE | TRUE | TRUE | TRUE | FALSE | 0
328 | [25 empty] | FALSE | FALSE | TRUE | TRUE | TRUE | TRUE | FALSE | 0
329 | [25 empty] | FALSE | FALSE | TRUE | TRUE | TRUE | TRUE | FALSE | 0
330 | 10.1038/s41563-021-01064-6 | Nat. Mater. | 2021 | 3.1 | 3.08 |  | 783 | BR |  | In Chung | inchung@snu.ac.kr | Figure 5 | x=0.03 |  | nature material 웹사이트의 Source Data로 제공됨 |  |  | 2022-04-10 10:39 | Source data | TRUE | TRUE |  |  |  |  | TRUE | TRUE | TRUE | TRUE | TRUE | TRUE | TRUE | 1 | 2 |  | 400 | 783 | 383 | [8 empty] | TEP | P | O | X | X | Chalcogenide | SnSe | NaSnSe | Na0.03Sn0.965Se purified |  | PC | [8 empty] | 류병기
331 | 10.1126/science.aaq1479 | Science | 2018 | 2.8 | 2.85 |  | 773 | BR |  | Li-Dong Zhao | zhaolidong@buaa.edu.cn | Figure 1(a) | n-type SnSe, 1.2E19 |  |  |  |  | 2022-04-10 10:51 | edgecheck | TRUE | TRUE |  |  |  |  | TRUE | TRUE | TRUE | TRUE | TRUE | TRUE | TRUE | 1 | [13 empty] | TEP | N | O | X | X | Chalcogenide | SnSe | BrSnSe | SnSe1-xBrx (x=0-0.03) |  | PC | [8 empty] | 류병기
332 | 10.1016/j.joule.2019.01.001 | Joule | 2019 | 2.48 | 2.5 |  | 773 | BR |  | In Chung | inchung@snu.ac.kr | Figure 1 | parallel to press direction of SPS |  |  |  |  | 2022-04-10 11:00 | edgecheck | TRUE | TRUE |  |  |  |  | TRUE | TRUE | TRUE | TRUE | TRUE | TRUE | TRUE | 1 | [13 empty] | TEP | P | O | X | X | Chalcogenide | SnSe | SnSePbSe | Na0.01(Sn0.95Pb0.05)0.99Se |  | PC | [8 empty] | 류병기
333 | 10.1063/1.4965865 |  | 2016 | 1.1 | 1.123015 | 1.038661 | 773 | SJP | ABali | RMallik | rcmallik@physics.iisc.ernet.in | FIG. 15 | PINI-3 | Pb0.998In0.003TeI0.003 | Pb0.998In0.003Te의 경우는 오차가 작은데, Pb0.998In0.003TeI0.003의 경우는 ZTmax 기준 7.5%, 전체온도 구간에서 ZT의 최대오차가 23.5% 수준임 | 기존데이터는 In-doped PbTe에 대한 TEP인데, In- and I-co-doped PbTe에 대한 데이터도 있어서 추가로 추출함 | 4/26/2022 18:37:36 PM | 4/26/2022 18:37:36 PM | edgecheck + redigitize | TRUE | TRUE |  | FALSE | [13 empty] | N | TEP | N | O | X | X | Chalcogenide | PbTe | PbTeIn | Pb0.998Te1.000In0.003 | Bulk | PC |  |  | HP |  | heated + quenching + annealed + quenching + grinding + hot pressing | - |  |  |  | 박수지 | 2017-03-29
334 | [25 empty] | FALSE | FALSE | TRUE | TRUE | TRUE | TRUE | FALSE | 0
335 | [25 empty] | FALSE | FALSE | TRUE | TRUE | TRUE | TRUE | FALSE | 0
336 | [25 empty] | FALSE | FALSE | TRUE | TRUE | TRUE | TRUE | FALSE | 0
337 | [25 empty] | FALSE | FALSE | TRUE | TRUE | TRUE | TRUE | FALSE | 0
338 | [25 empty] | FALSE | FALSE | TRUE | TRUE | TRUE | TRUE | FALSE | 0
339 | [25 empty] | FALSE | FALSE | TRUE | TRUE | TRUE | TRUE | FALSE | 0
340 | [25 empty] | FALSE | FALSE | TRUE | TRUE | TRUE | TRUE | FALSE | 0
341 | [25 empty] | FALSE | FALSE | TRUE | TRUE | TRUE | TRUE | FALSE | 0
342 | [25 empty] | FALSE | FALSE | TRUE | TRUE | TRUE | TRUE | FALSE | 0
343 | [25 empty] | FALSE | FALSE | TRUE | TRUE | TRUE | TRUE | FALSE | 0
344 | [25 empty] | FALSE | FALSE | TRUE | TRUE | TRUE | TRUE | FALSE | 0
345 | [25 empty] | FALSE | FALSE | TRUE | TRUE | TRUE | TRUE | FALSE | 0
346 | [25 empty] | FALSE | FALSE | TRUE | TRUE | TRUE | TRUE | FALSE | 0
347 | [25 empty] | FALSE | FALSE | TRUE | TRUE | TRUE | TRUE | FALSE | 0
348 | [25 empty] | FALSE | FALSE | TRUE | TRUE | TRUE | TRUE | FALSE | 0
349 | [25 empty] | FALSE | FALSE | TRUE | TRUE | TRUE | TRUE | FALSE | 0
350 | [25 empty] | FALSE | FALSE | TRUE | TRUE | TRUE | TRUE | FALSE | 0
351 | 10.1038/s41467-021-21391-1 | Nat. Commun. | 2021 | 1.2 | 1.16 |  | 548 | BR |  | K Nielsch | k.nielsch@ifw-dresden.de | Figure 2 | n-type Sb0.5 - 0.7 (seg) |  |  |  |  | 2022-04-13 12:11 | ZT, TEP-ZT비교 | TRUE | TRUE |  |  |  |  | TRUE | TRUE | TRUE | TRUE | TRUE | TRUE | TRUE | 1 | - |  | 300 | 548 | 248 | 6.5 | expt | 323 | 523 | 200 | unilegX |  |  | TEP | N | O | O | X | Zintl | Mg3(Bi,Sb)2 | MgBiSbTe | Mg3.3Bi1.298Sb0.7Te0.002+Mg3.3Bi1.498Sb0.5Te0.002 | [10 empty] | 박성진 | 2021-07-09
352 | 10.1038/s41467-021-21391-1 | Nat. Commun. | 2021 | 1 | 1.01 |  | 423 | BR |  | K Nielsch | k.nielsch@ifw-dresden.de | Figure 2 | p-type | p-MgAgSb: MgAg0.97Sb0.99 |  |  |  | 2022-04-13 12:11 | ZT, TEP-ZT비교 | TRUE | TRUE |  |  |  |  | TRUE | TRUE | TRUE | TRUE | TRUE | TRUE | TRUE | 1 | 0.9 |  | 300 | 548 | 248 | [8 empty] | TEP | P | O | O | X | HH | MgAgSb | MgAgSb | MgAg0.97Sb0.99 | [10 empty] | 박성진 | 2021-07-09
353 | 10.1038/s41467-018-04958-3 | Nat. Commun. | 2018 | 1.42 | 1.42 | 1.45 | 973 | BR |  | Zhifeng Ren | zren@uh.edu | [6 empty] | 2022-04-13 12:28 | ZT, TEP-ZT비교 | TRUE | TRUE |  |  |  |  | TRUE | TRUE | TRUE | TRUE | TRUE | TRUE | TRUE | 1 | 0.81 |  | 300 | 973 | 673 | 9 | expt | 323 | 823 | 500 | unileg |  |  | TEP | P | O | O | X | HH | ZrCoBi | ZrCoBiSbSn | ZrCoBi0.65Sb0.15Sn0.2 | [10 empty] | 박성진 | 2021-07-09
354 | 10.1038/nnano.2016.182 | Nat. Nanotechnol. | 2016 | 1.64 | 1.63 | 1.63 | 850 | BR |  | Qingjie Zhang | zhangqj@whut.edu.cn | Figure 3 | MNC35 | xBaM/Ba0.3In0.3Co4Sb12 |  |  |  | 2022-04-13 12:30 | ZT, TEP-ZT비교 | TRUE | TRUE |  |  |  |  | TRUE | TRUE | TRUE | TRUE | TRUE | TRUE | TRUE | 1 | >1.52 |  | 675 | 850 | 175 | [8 empty] | TEP | N | O | X | X | SKD | CoSb3 | x%BaFeO-NP / BaInCoSb | 0.35%BaFeO-NP / Ba0.3In0.3Co4Sb12 | [10 empty] | 박성진 | 2021-07-09
355 | 10.1038/ncomms12167 | Nat. Commun. | 2016 | 2.5 | 2.43 |  | 923 | BR |  |  | m-kanatzidis@northwestern.edu | Figure 5(a) | Pb0.98Na0.02Te-8% SrTe, non-equilibrium, this study |  | ZT, TEP-ZT 불일치 |  |  | 2022-04-13 12:35 | ZT, TEP-ZT비교 | TRUE | TRUE |  | FALSE |  |  | TRUE | TRUE | TRUE | FALSE | TRUE | TRUE | FALSE | 0 | 1.67 |  | 300 | 900 | 600 | [8 empty] | TEP | P | O | X | X | Chalcogenide | PbTe | PbNaTe-8%SrTe | Pb0.98Na0.02Te-8%SrTe | [10 empty] | 박성진 | 2021-07-09
356 | 10.1038/s41467-019-10476-7 | Nat. Commun. | 2019 | 1.3 | 1.29 |  | 873 | BR |  | Yuan-Hua Lin | linyh@mail.tsinghua.edu.cn | Figure 6 | Pb0.14 | Bi0.86Pb0.14CuSeO |  |  |  | 2022-04-13 12:37 | ZT, TEP-ZT비교 | TRUE | TRUE |  |  |  |  | TRUE | TRUE | TRUE | TRUE | TRUE | TRUE | TRUE | 1 | 0.9 |  | 500 | 873 | 373 | [8 empty] | TEP | P | O | X | X |  | BiCuSeO | BiPbCuSeO | Bi0.86Pb0.14CuSeO | [10 empty] | 박성진 | 2021-07-09
357 | 10.1126/sciadv.abf2738 | Sci. Adv. | 2021 | >2.5 | 2.65 | 2.65 | 650 | BR |  | Yanzhong Pei | yanzhong@tongji.edu.cn | Figure 3 | y=0.12 | (Ge0.98Cu0.04Te)1−y(PbSe)y |  |  |  | 2022-04-13 01:26 | ZT, TEP-ZT비교 | TRUE | TRUE |  |  |  |  | TRUE | TRUE | TRUE | TRUE | TRUE | TRUE | TRUE | 1 | 1.8 |  | 300 | 800 | 500 | 14 | expt | 300 | 740 | 440 | unileg |  |  | TEP | P | O | O | X | Chalcogenide |  | GeTe-Cu2Te-PbSe | [ (GeTe)0.98 (Cu2Te)0.02 ]0.88 (PbSe)0.12 | [10 empty] | 박성진 | 2021-07-09
358 | 10.1126/science.abb3517 | Science | 2021 | 2.6 | 2.55 |  | 573 | BR |  | K Biswas | kanishka@jncasr.ac.in | Figure 4 | AgSb0.94Cd0.06Te2 | AgSb1–xCdxTe2 |  |  |  | 2022-04-13 01:28 | ZT, TEP-ZT비교 | TRUE | TRUE |  |  |  |  | TRUE | TRUE | TRUE | TRUE | TRUE | TRUE | TRUE | 1 | 1.8 |  | 315 | 573 | 258 | 9.8 | expt | 300 | 573 | 273 | unileg |  |  | TEP | P | O | O | X | Chalcogenide | AgSbTe2 | AgSbCdTe | AgSb0.94Cd0.06Te2 | [10 empty] | 박성진 | 2021-07-09
359 | 10.1126/science.aax5123 | Science | 2019 | 1.6 | 1.64 | 1.62 | 873 | BR |  | Li-Dong Zhao | zhaolidong@buaa.edu.cn | Figure 6(a) | x = 0.09 | SnS1-xSex |  |  |  | 2022-04-13 01:30 | ZT, TEP-ZT비교 | TRUE | TRUE |  |  |  |  | TRUE | TRUE | TRUE | TRUE | TRUE | TRUE | TRUE | 1 | 1.25 |  | 300 | 873 | 573 | 2.9 | expt | 300 | 560 | 260 | unileg |  |  | TEP | P | O | O | X | Chalcogenide | SnS | SnSSe | SnS0.91Se0.09 | [10 empty] | 박성진 | 2021-07-09 |  | 303번 중복
360 | 10.1126/science.abe1292 | Science | 2021 | 1.8 | 1.77 |  | 900 | BR |  | Jiaqing He | hejq@sustech.edu.cn | Figure 4(d) | x = 0.25, y = 0.10 | Pb0.89Sb0.012Sn0.1Se0.5Te0.25S0.25 |  |  |  | 2022-04-13 01:38 | ZT, TEP-ZT비교 | TRUE | TRUE |  |  |  |  | TRUE | TRUE | TRUE | TRUE | TRUE | TRUE | TRUE | 1 | 1.02 |  | 293 | 900 | 607 | 12.3 | expt | 293 | 800 | 507 | seg |  |  | TEP | N | O | O | X | Chalcogenide | PbSe | PbSbSnSeTeS | Pb0.89Sb0.012Sn0.1Se0.5Te0.25S0.25 | [10 empty] | 박성진 | 2021-07-09
361 | 10.1126/science.aax7792 | Science | 2019 | 0.9 | 0.94 |  | 350 | BR |  | Zhifeng Ren | zren@uh.edu | Figure 4(f) | x = 0.5 | Mg3.2Bi1.298Sb0.7Te0.002 |  |  |  | 2022-04-13 01:41 | ZT, TEP-ZT비교 | TRUE | TRUE |  |  |  |  | TRUE | TRUE | TRUE | TRUE | TRUE | TRUE | TRUE | 1 | 0.6 |  | 200 | 350 | 150 | [8 empty] | TEP | N | O | X | X | Zintl | Mg3Bi2 | MgBiSbTe | Mg3.2Bi1.298Sb0.7Te0.002 | [10 empty] | 박성진 | 2021-07-09
362 | 10.1039/d0ee02638g | Energy Environ. Sci. | 2020 | 1.4 | 1.37 | 1.38 | 773 | BR |  | Jiaqing He | he.jq@sustc.edu.cn | Figure 5(f) | x = 0.004 | Sb2Te3(Sn0.006Re0.004Te)8 |  |  |  | 2022-04-13 01:50 | ZT, TEP-ZT비교 | TRUE | TRUE |  |  |  |  | TRUE | TRUE | TRUE | TRUE | TRUE | TRUE | TRUE | 1 | 0.83 |  | 323 | 773 | 450 | [8 empty] | TEP | P | O | X | X | Chalcogenide | Sb2Te3 | SbTeSnReTe | Sb2Te3(Sn0.006Re0.004Te)8 | [10 empty] | 박성진 | 2021-07-09
363 | 10.1039/d0ee03459b | Energy Environ. Sci. | 2021 | 1.4 | 1.41 |  | 723 | BR |  | Li-Dong Zhao | zhaolidong@buaa.edu.cn | Figure 9(b) | n = 0.3 | Cu0.033PbSb0.03TeSe0.06 |  |  |  | 2022-04-13 02:01 | ZT, TEP-ZT비교 | TRUE | TRUE |  |  |  |  | TRUE | TRUE | TRUE | TRUE | TRUE | TRUE | TRUE | 1 | 0.94 |  | 300 | 723 | 423 | [8 empty] | TEP | N | O | X | X | Chalcogenide | PbTe | CuPbSbTeSe | Cu0.033PbSb0.03TeSe0.06 | [10 empty] | 박성진 | 2021-07-09
364 | 10.1039/d0ee02791j | Energy Environ. Sci. | 2021 | 2 | 2.02 |  | 700 | BR |  | Pengfei Qiu | qiupf@mail.sic.ac.cn | Figure 2(d) | Ge0.92Sb0.04Bi0.04Te0.95Se0.05 | Ge0.92Sb0.04Bi0.04Te0.95Se0.05 |  |  |  | 2022-04-13 02:04 | ZT, TEP-ZT비교 | TRUE | TRUE |  |  |  |  | TRUE | TRUE | TRUE | TRUE | TRUE | TRUE | TRUE | 1 | 1.2 |  | 300 | 800 | 500 | 7.8 | expt | 300 | 800 | 500 | singlestage |  |  | TEP | P | O | O | X | Chalcogenide | GeTe | GeSbBiTeSe | Ge0.92Sb0.04Bi0.04Te0.95Se0.05 | [10 empty] | 박성진 | 2021-07-09
365 | 10.1039/d0ee01349h | Energy Environ. Sci. | 2016 | 1.4 | 1.39 |  | 425 | BR |  | Jiaqing He | hejq@sustech.edu.cn | Figure 2(a) | BTS+15Te+0.20Sb | Bi1.8Sb0.2Te2.7Se0.3 + 15 wt% Te |  |  |  | 2022-04-13 02:07 | ZT, TEP-ZT비교 | TRUE | TRUE |  |  |  |  | TRUE | TRUE | TRUE | TRUE | TRUE | TRUE | TRUE | 1 | 1.3 |  | 300 | 575 | 275 | 6.6 | expt |  |  | 235 | singlestage |  |  | TEP | N | O | O | X | Chalcogenide | Bi2Te3 | BiSbTeSe | Bi1.8Sb0.2Te2.7Se0.3 + 15 wt% Te | [10 empty] | 박성진 | 2021-07-09
366 | 10.1039/c9ee01137d | Energy Environ. Sci. | 2019 | 1.3 | 1.32 |  | 773 | BR |  | Jun Luo | junluo@shu.edu.cn | Figure 6(a) | x = 0.02 | PbTeCu0.002 |  |  |  | 2022-04-13 03:17 | ZT, TEP-ZT비교 | TRUE | TRUE |  |  |  |  | TRUE | TRUE | TRUE | TRUE | TRUE | TRUE | TRUE | 1 | 1 |  | 315 | 773 | 458 | 12 | calc | 350 | 750 | 400 |  |  |  | TEP | N | O | X | X | Chalcogenide | PbTe | PbTeCu | PbTeCu0.002 | [10 empty] | 박성진 | 2021-07-09
367 | 10.1039/c9ee03087e | Energy Environ. Sci. | 2020 | 1.4 | 1.37 |  | 923 | BR |  | VP Dravid | v-dravid@northwestern.edu | Figure 8 | x = 6% | Pb0.98K0.02Se + 6% CdSe |  | kappa 다른 것 따졌음(K없는것). 다시 디지털화시도 |  | 2022-04-13 03:25 | redigitize | TRUE | TRUE |  |  |  |  | TRUE | TRUE | TRUE | TRUE | TRUE | TRUE | TRUE | 1 | 0.83 |  | 400 | 923 | 523 | [8 empty] | TEP | P | O | X | X | Chalcogenide | PbSe | PbKSeCdSe | Pb0.98K0.02Se + 6% CdSe | [10 empty] | 박성진 | 2021-07-09
368 | 10.1039/c9ee03897c | Energy Environ. Sci. | 2020 | 1.85 | 1.84 |  | 723 | BR |  | Guo-Qiang Liu | liugq@nimte.ac.cn | Figure 6(c) | x = 1, out of plane | SnSe0.95+x%PbBr2 | 최고 ZT는 다른 샘플임. 관련하여 #423만듦 |  |  | 2022-04-13 04:18 | ZT, TEP-ZT비교 | TRUE | TRUE |  |  |  |  | TRUE | TRUE | TRUE | TRUE | TRUE | TRUE | TRUE | 1 | 1.07 |  | 300 | 813 | 513 | [8 empty] | TEP | N | O | X | X | Chalcogenide | SnSe | SnSePbBr2 | SnSe0.95 + 1% PbBr2 | [9 empty] | out-of-plane | 박성진 | 2021-07-09
369 | 10.1039/c8ee03386b | Energy Environ. Sci. | 2019 | 1.4 | 1.4 |  | 873 | BR |  | Lei Zheng | zhenglei@buaa.edu.cn | Figure 7(c) | x=3 | PbSe + 3% CdSe |  |  |  | 2022-04-13 04:35 | edgecheck | TRUE | TRUE |  |  |  |  | TRUE | TRUE | TRUE | TRUE | TRUE | TRUE | TRUE | 1 | 0.7 |  | 300 | 873 | 573 | 10.5 | calc | 300 | 873 | 573 |  |  |  | TEP | N | O | X | X | Chalcogenide | PbSe | PbSeCdSe | PbSe + 3% CdSe | [10 empty] | 박성진 | 2021-07-09
370 | 10.1039/c9ee02044f | Energy Environ. Sci. | 2019 | 1.1 | 1.07 | 1.17 | 316 | BR |  | Yonggao Yan | yanyonggao@whut.edu.cn | Figure 6(h) | parallel direction |  |  |  |  | 2022-04-13 04:43 | edgecheck | TRUE | TRUE |  |  |  |  | TRUE | TRUE | TRUE | TRUE | TRUE | TRUE | TRUE | 1 | 0.7 |  | 300 | 525 | 225 | [8 empty] | TEP | P | O | X | X | Chalcogenide | Bi2Te3 | BiSbTe | Bi0.4Sb1.6Te3 | [10 empty] | 박성진 | 2021-07-09
371 | 10.1039/c6ee00322b | Energy Environ. Sci. | 2016 | 1.5 | 1.47 |  | 850 | BR |  | Jihui Yang | jihuiy@uw.edu | Figure 5 | Co4Sb11.11Te0.73S0.26 |  |  |  |  | 2022-04-13 04:48 | edgecheck | TRUE | FALSE |  |  |  |  | TRUE | FALSE | TRUE | TRUE | TRUE | TRUE | FALSE | 0 | 1.3 |  | 550 | 850 | 300 | [8 empty] | TEP | N | O | X | X | SKD | CoSb3 | CoSbTeS | Co4Sb11.11Te0.73S0.26 | [10 empty] | 박성진 | 2021-07-09
372 | 10.1039/c6ee02017h | Energy Environ. Sci. | 2016 | 1.4 | 1.37 |  | 420 | BR |  | Lidong Chen | cld@mail.sic.ac.cn | Figure 1(b) | M: Cu x = 0.005 |  |  |  |  | 2022-04-13 05:00 | ZT, TEP-ZT비교 | TRUE | TRUE |  |  |  |  | TRUE | TRUE | TRUE | TRUE | TRUE | TRUE | TRUE | 1 | 1.2 |  | 373 | 573 | 200 | 6 | expt | 295 | 512 | 217 | singlestage |  |  | TEP | P | O | O | X | Chalcogenide | Bi2Te3 | BiSbMTe (M=Cd, Cu, Ag) | Bi0.5Sb1.495Cu0.005Te3 | [10 empty] | 박성진 | 2021-07-09
373 | 10.1039/c7ee00098g | Energy Environ. Sci. | 2017 | 1.6 | 1.56 |  | 723 | BR |  | Zhifeng Ren | zren@uh.edu | Figure 4(b) | x= 0.15 | Mg3.05Nb0.15Sb1.5Bi0.49Te0.01 |  |  |  | 2022-04-13 06:07 | ZT, TEP-ZT비교 | TRUE | TRUE |  |  |  |  | TRUE | TRUE | TRUE | TRUE | TRUE | TRUE | TRUE | 1 | 1.17 |  | 298 | 773 | 475 | 14.6 | calc | 298 | 773 | 475 | unileg |  |  | TEP | N | O | O | X | Zintl | Mg3Sb2 | MgNbSbBiTe | Mg3.05Nb0.15Sb1.5Bi0.49Te0.01 | [10 empty] | 박성진 | 2021-07-09
374 | 10.1039/c7ee01193h | Energy Environ. Sci. | 2017 | 2.6 | 2.61 | 2.61 | 850 | BR |  | PFP Poudeu | ppoudeup@umich.edu | Figure 5(b) | 1 mol% In | Cu2Se + 1 mol% In |  |  |  | 2022-04-13 06:10 | ZT, TEP-ZT비교 | TRUE | TRUE |  |  |  |  | TRUE | TRUE | TRUE | TRUE | TRUE | TRUE | TRUE | 1 | 1.5 |  | 450 | 850 | 400 | [8 empty] | TEP | P | O | X | X | Chalcogenide | Cu2Se | CuSeIn | Cu2Se + 1 mol% In | [10 empty] | 박성진 | 2021-07-09
375 | 10.1039/c7ee01871a | Energy Environ. Sci. | 2017 | 1.8 | 1.77 | 1.77 | 773 | BR |  | Jiaqing He | he.jq@sustc.edu.cn | Figure 1(b) | PbTe0.998I0.002-3%Sb |  |  |  |  | 2022-04-13 06:16 | ZT, TEP-ZT비교 | TRUE | TRUE |  |  |  |  | TRUE | TRUE | TRUE | TRUE | TRUE | TRUE | TRUE | 1 | 1.04 |  | 298 | 773 | 475 | [8 empty] | TEP | N | O | X | X | Chalcogenide | PbTe | PbTeISb | PbTe0.998I0.002 + 3% Sb composite | [10 empty] | 박성진 | 2021-07-09
376 | 10.1039/c7ee02530k | Energy Environ. Sci. | 2017 | 1.1 | 1.11 | 1.08 | 900 | BR |  | Li-Dong Zhao | zhaolidong@buaa.edu.cn | Figure 3 | Sn0.97Bi0.03Te–3% PbTe | Sn0.97Bi0.03Te–3% PbTe |  |  |  | 2022-04-13 06:18 | ZT, TEP-ZT비교 | TRUE | TRUE |  |  |  |  | TRUE | TRUE | TRUE | TRUE | TRUE | TRUE | TRUE | 1 | 0.52 |  | 300 | 900 | 600 | 10 | calc | 300 | 900 | 600 |  |  |  | TEP | P | O | X | X | Chalcogenide | SnTe | SnBiTePb | Sn0.97Bi0.03Te + 3% PbTe | [10 empty] | 박성진 | 2021-07-09
377 | 10.1039/c7ee02677c | Energy Environ. Sci. | 2017 | 1.15 | 1.15 | 1.14 | 373 | BR |  | Xinfeng Tang | tangxf@whut.edu.cn | Figure 14 | x = 0.4 | Bi0.4Sb1.6Te3 |  |  |  | 2022-04-13 06:24 | ZT, TEP-ZT비교 | TRUE | TRUE |  |  |  |  | TRUE | TRUE | TRUE | TRUE | TRUE | TRUE | TRUE | 1 | 1.02 |  | 298 | 523 | 225 | 5.2 | expt | 307.6 | 558.2 | 250.6 | singlestage |  |  | TEP | P | O | O | X | Chalcogenide | Sb2Te3 | BiSbTe | Bi0.4Sb1.6Te3 | [10 empty] | 박성진 | 2021-07-09
378 | 10.1039/c8ee00112j | Energy Environ. Sci. | 2018 | 1.4 | 1.41 | 1.42 | 773 | BR |  | Qian Zhang | zhangqf@hit.edu.cn | Figure 5(a) | x = 0.0035 | In0.0035Pb0.9965Te0.996I0.004 |  |  |  | 2022-04-13 06:27 | ZT, TEP-ZT비교 | TRUE | TRUE |  |  |  |  | TRUE | TRUE | TRUE | TRUE | TRUE | TRUE | TRUE | 1 | 1.04 |  | 300 | 773 | 473 | [8 empty] | TEP | N | O | X | X | Chalcogenide | PbTe | InPbTeI | In0.0035Pb0.9965Te0.996I0.004 | [10 empty] | 박성진 | 2021-07-09
379 | 10.1039/c8ee00290h | Energy Environ. Sci. | 2018 | 1.4 | 1.37 |  | 373 | BR |  | Xianli Su | suxianli@whut.edu.cn | Figure 17 |  | Zn0.015Bi0.46Sb1.54Te3.015 | figure 16, 17 ZT 불일치, TEP해당 값이 무엇인지 모르겠음. |  |  | 2022-04-13 06:42 |  | TRUE | TRUE |  | FALSE |  |  | TRUE | TRUE | TRUE | FALSE | TRUE | TRUE | FALSE | 0 | 1.2 |  | 300 | 500 | 200 | 5 | expt | 306 | 556 | 250 | singlestage |  |  | TEP | P | O | O | X | Chalcogenide | Sb2Te3 | ZnBiSbTe | Zn0.015Bi0.46Sb1.54Te3.015 | [10 empty] | 박성진 | 2021-07-09
380 | 10.1039/c8ee01151f | Energy Environ. Sci. | 2018 | 1.6 | 1.54 | 1.49 | 773 | BR |  | Li-Dong Zhao | zhaolidong@buaa.edu.cn | Figure 8(c) | x=4 | PbTe + 4% MnTe | poor resolution |  |  | 2022-04-13 06:49 | ZT, TEP-ZT비교 | TRUE | TRUE |  |  |  |  | TRUE | TRUE | TRUE | TRUE | TRUE | TRUE | TRUE | 1 | 1.05 |  | 300 | 873 | 573 | 14.1 | calc | 300 | 873 | 573 |  |  |  | TEP | N | O | X | X | Chalcogenide | PbTe | PbTeMn | PbTe + 4% MnTe | [10 empty] | 박성진 | 2021-07-09
381 | 10.1039/c8ee01755g | Energy Environ. Sci. | 2018 | 1.54 | 1.54 | 1.44 | 773 | BR |  | Qingyu Yan | AlexYan@ntu.edu.sg | Figure 4(c) | x=12 | Pb0.9955Sb0.0045Se–x%GeSe | poor resolution |  |  | 2022-04-13 06:57 | skip | TRUE | TRUE |  | FALSE |  |  | TRUE | TRUE | TRUE | FALSE | TRUE | TRUE | FALSE | 0 | 1.06 |  | 400 | 800 | 400 | [8 empty] | TEP | N | O | X | X | Chalcogenide | PbSe | PbSbSeGe | Pb0.9955Sb0.0045Se + 12% GeSe | [10 empty] | 박성진 | 2021-07-09
382 | 10.1039/c8ee03162b | Energy Environ. Sci. | 2019 | 1.6 | 1.52 | 1.49 | 721 | BR |  | K Biswas | kanishka@jncasr.ac.in | Figure 6 | Sn0.57Sb0.13Ge0.3Te SPS | Sn0.57Sb0.13Ge0.3Te SPS |  |  |  | 2022-04-13 09:12 | redigitize | TRUE | TRUE |  |  |  |  | TRUE | TRUE | TRUE | TRUE | TRUE | TRUE | TRUE | 1 | 0.9 |  | 300 | 720 | 420 | [8 empty] | TEP | P | O | X | X | Chalcogenide | SnTe | SnSbGeTe | Sn0.57Sb0.13Ge0.3Te | [10 empty] | 박성진 | 2021-07-09
383 | 10.1039/c9ee00317g | Energy Environ. Sci. | 2019 | 2 | 1.95 | 1.98 | 650 | BR |  | Jing-Feng Li | jingfeng@mail.tsinghua.edu.cn | Figure 6(a) | y=0.05 | Bi0.05Ge0.99Te |  |  |  | 2022-04-13 09:14 | ZT, TEP-ZT비교 | TRUE | TRUE |  |  |  |  | TRUE | TRUE | TRUE | TRUE | TRUE | TRUE | TRUE | 1 | 1.22 |  | 300 | 723 | 423 | [8 empty] | TEP | P | O | X | X | Chalcogenide | GeTe | BiGeTe | Bi0.05Ge0.99Te | [10 empty] | 박성진 | 2021-07-09
384 | 10.1039/c5ee03366g | Energy Environ. Sci. | 2016 | 2 | 2.08 | 1.93 | 800 | BR |  | Xiaoyuan Zhou | xiaoyuan2013@cqu.edu.cn | Figure 6(a) | Sn0.97Na0.03Se | Sn0.97Na0.03Se |  |  |  | 2022-04-13 09:47 | redigitize | TRUE | TRUE |  |  |  |  | TRUE | TRUE | TRUE | TRUE | TRUE | TRUE | TRUE | 1 | 1.17 |  | 300 | 800 | 500 | [8 empty] | TEP | P | O | X | X | Chalcogenide | SnSe | SnNaSe | Sn0.97Na0.03Se | [10 empty] | 박성진 | 2021-07-09
385 | 10.1039/c5ee02600h | Energy Environ. Sci. | 2016 | 1.4 | 1.35 | 1.34 | 723 | BR |  | Zhifeng Ren | zren@uh.edu | Figure 1 | Ge0.25Sb0.02 | Mg2Sn0.73Ge0.25Sb0.02 |  |  |  | 2022-04-13 09:55 | ZT, TEP-ZT비교 | TRUE | TRUE |  |  |  |  | TRUE | TRUE | TRUE | TRUE | TRUE | TRUE | TRUE | 1 | 0.9 |  | 298 | 723 | 425 | [8 empty] | TEP | N | O | X | X | Silicide | Mg2Sn | MgSnGeSb | Mg2Sn0.73Ge0.25Sb0.02 | [10 empty] | 박성진 | 2021-07-09
386 | 10.1039/c5ee02423d | Energy Environ. Sci. | 2015 | 1.3 | 1.29 | 1.22 | 900 | BR |  | Li-Dong Zhao | zhaolidong@buaa.edu.cn | Figure 11(a) | 17% | Sn0.83Mn0.17Te | poor resolution |  |  | 2022-04-13 10:01 | ZT, TEP-ZT비교 | TRUE | TRUE |  |  |  |  | TRUE | TRUE | TRUE | TRUE | TRUE | TRUE | TRUE | 1 | 0.5 |  | 300 | 900 | 600 | [8 empty] | TEP | P | O | X | X | Chalcogenide | SnTe | SnMnTe | Sn0.83Mn0.17Te | [10 empty] | 박성진 | 2021-07-09
387 | 10.1039/c4ee01463d | Energy Environ. Sci. | 2015 | 1.35 | 1.34 | 1.3 | 910 | BR |  | MG Kanatzidis | m-kanatzidis@northwestern.edu | Figure 9(a) | x=3 | Sn0.98Bi0.02Te - 3% HgTe | poor resolution |  |  | 2022-04-13 10:03 | ZT, TEP-ZT비교 | TRUE | TRUE |  |  |  |  | TRUE | TRUE | TRUE | TRUE | TRUE | TRUE | TRUE | 1 | 1.01 |  | 500 | 900 | 400 | [8 empty] | TEP | P | O | X | X | Chalcogenide | SnTe | SnBiTeHg | Sn0.98Bi0.02Te + 3% HgTe | [10 empty] | 박성진 | 2021-07-09
388 | 10.1039/c3ee41935e | Energy Environ. Sci. | 2013 | 1.15 | 1.14 | 1.12 | 680 | BR |  | K Biswas | kanishka@jncasr.ac.in | Figure 4(e) | AgSb0.98Bi0.02Se2 | AgSb0.98Bi0.02Se2 |  |  |  | 2022-04-13 10:06 | ZT, TEP-ZT비교 | TRUE | TRUE |  |  |  |  | TRUE | TRUE | TRUE | TRUE | TRUE | TRUE | TRUE | 1 | 0.75 |  | 350 | 690 | 340 | [8 empty] | TEP | P | O | X | X | Chalcogenide | AgSbSe2 | AgSbBiSe | AgSb0.98Bi0.02Se2 | [10 empty] | 박성진 | 2021-07-09
389 | 10.1016/j.joule.2019.10.010 | Joule | 2020 | 1.65 | 1.65 | 1.64 | 823 | BR |  | Qingyu Yan | alexyan@ntu.edu.sg | Figure 4(h) | Sb2Si2Te6/Si2Te3, cross plane |  |  |  |  | 2022-04-13 10:11 | ZT, TEP-ZT비교 | TRUE | TRUE |  |  |  |  | TRUE | TRUE | TRUE | TRUE | TRUE | TRUE | TRUE | 1 | 0.98 |  | 400 | 823 | 423 | [8 empty] | TEP | P | O | X | X | Chalcogenide | Sb2Si2Te6 | SbSiTe | Sb2Si2Te6 / Si2Te3 | [9 empty] | cross plane | 박성진 | 2021-07-09
390 | 10.1002/adfm.201906143 | Adv. Funct. Mater. | 2019 | 1.7 | 1.7 | 1.7 | 623 | BR |  | Qian Zhang | zhangqf@hit.edu.cn | Figure 6(c) | Mn, y=0.05 // Mg3.2-yAySb1.5Bi0.49Se0.01 | Mn, y=0.05 // Mg3.2-yAySb1.5Bi0.49Se0.01 | nearly perfect match |  |  | 2022-04-13 10:14 | ZT, TEP-ZT비교 | TRUE | TRUE |  |  |  |  | TRUE | TRUE | TRUE | TRUE | TRUE | TRUE | TRUE | 1 | 1.18 |  | 323 | 523 | 200 | [8 empty] | TEP | N | O | X | X | Zintl | Mg3Sb2 | MgMnSbBiSe | Mg3.15Mn0.05Sb1.5Bi0.49Se0.01 | [10 empty] | 박성진 | 2021-07-09
391 | 10.1002/aenm.201800659 | Adv. Energy Mater. | 2018 | 1.34 | 1.33 | 1.33 | 766 | BR |  | Xinfeng Tang | tangxf@whut.edu.cn | Figure 7(a) | x=0.02 | Pb0.98Ga0.02Te | poor resolution, data overlap, no way to see exact value |  |  | 2022-04-13 10:33 | redigitize | TRUE | TRUE |  |  |  |  | TRUE | TRUE | TRUE | TRUE | TRUE | TRUE | TRUE | 1 | 1.12 |  | 420 | 865 | 445 | [8 empty] | TEP | N | O | X | X | Chalcogenide | PbTe | PbGaTe | Pb0.98Ga0.02Te | [10 empty] | 박성진 | 2021-07-09
392 | 10.1002/adfm.202005202 | Adv. Funct. Mater. | 2020 | 1.61 | 1.61 | 1.6 | 390 | BR |  | Lipeng Hu | hulipeng@szu.edu.cn | Figure 6(d) | w=0.004 | Bi0.396Sb1.525In0.075Cu0.004Te3 |  |  |  | 2022-04-13 10:36 | ZT, TEP-ZT비교 | TRUE | TRUE |  |  |  |  | TRUE | TRUE | TRUE | TRUE | TRUE | TRUE | TRUE | 1 | 1.47 |  | 300 | 500 | 200 | [8 empty] | TEP | P | O | X | X | Chalcogenide | Sb2Te3 | BiSbInCuTe | Bi0.396Sb1.525In0.075Cu0.004Te3 | [10 empty] | 박성진 | 2021-07-09
393 | 10.1002/adfm.201910059 | Adv. Funct. Mater. | 2020 | 1.92 | 1.92 | 1.92 | 637 | BR |  | Chaohua Zhang | zhangch@szu.edu.cn | Figure 8(a) | x=0.06 | Ge0.8Pb0.1Bi0.1Te1.06 |  |  |  | 2022-04-13 10:38 | ZT, TEP-ZT비교 | TRUE | TRUE |  |  |  |  | TRUE | TRUE | TRUE | TRUE | TRUE | TRUE | TRUE | 1 | 1.34 |  | 300 | 773 | 473 | [8 empty] | TEP | P | O | X | X | Chalcogenide | GeTe | GePbBiTe | Ge0.8Pb0.1Bi0.1Te1.06 | [10 empty] | 박성진 | 2021-07-09
394 | 10.1002/adma.201905210 | Adv. Mater. | 2019 | 1.64 | 1.65 | 1.68 | 873 | BR |  | Jian Zhang | zhangjian@issp.ac.cn | Figure 7(c) | x=0.30 | Cu0.7Ag0.3Ga0.4In0.6Te2 |  |  |  | 2022-04-13 10:52 | redigitize | TRUE | TRUE |  |  |  |  | TRUE | TRUE | TRUE | TRUE | TRUE | TRUE | TRUE | 1 | 0.73 |  | 300 | 873 | 573 | [8 empty] | TEP | P | O | X | X | Chalcogenide | CuGaTe2 | AgCuGaTe | Cu0.7Ag0.3Ga0.4In0.6Te2 | [10 empty] | 박성진 | 2021-07-09
395 | 10.1002/aenm.201502269 | Adv. Energy Mater. | 2016 | 1.3 | 1.29 | 1.29 | 525 | BR |  | Zhifeng Ren | zren@uh.edu | Figure 4(a) | x=0.005 | Mg0.995Li0.005Ag0.97Sb0.99 |  |  |  | 2022-04-13 10:55 | ZT, TEP-ZT비교 | TRUE | TRUE |  |  |  |  | TRUE | TRUE | TRUE | TRUE | TRUE | TRUE | TRUE | 1 | 1.1 |  | 300 | 548 | 248 | 9.2 | calc | 323 | 548 | 225 |  |  |  | TEP | P | O | X | X | HH | MgAgSb | MgLiAgSb | Mg0.995Li0.005Ag0.97Sb0.99 | [10 empty] | 박성진 | 2021-07-09
396 | 10.1002/aenm.202003304 | Adv. Energy Mater. | 2020 | 0.8 | 0.77 | 0.76 | 800 | BR |  | Xu Lu | luxu@cqu.edu.cn | Figure 5(c) | x=0.3 - Br 1% | Ag0.7Bi0.7Pb0.3Se1.683Br0.01 |  |  |  | 2022-04-13 10:58 | ZT, TEP-ZT비교 | TRUE | TRUE |  |  |  |  | TRUE | TRUE | TRUE | TRUE | TRUE | TRUE | TRUE | 1 | 0.42 |  | 300 | 800 | 500 | [8 empty] | TEP | N | O | X | X | Chalcogenide | AgBiSe2 | AgBiSePbBr | Ag0.7Bi0.7Pb0.3Se1.683Br0.01 | [10 empty] | 박성진 | 2021-07-09
397 | 10.1002/aenm.201900354 | Adv. Energy Mater. | 2019 | 0.36 | 0.36 | 0.36 | 773 | BR |  | Jin-Le Lan | linyh@tsinghua.edu.cn | Figure 6(a) | Bi1.90Ta1.10O2Se | Bi1.90Ta1.10O2Se |  |  |  | 2022-04-13 11:01 | ZT, TEP-ZT비교 | TRUE | TRUE |  |  |  |  | TRUE | TRUE | TRUE | TRUE | TRUE | TRUE | TRUE | 1 | 0.3 |  | 500 | 823 | 323 | [8 empty] | TEP | N | O | X | X | Chalcogenide | Bi2O2Se | BiTaOSe | Bi1.90Ta1.10O2Se | [10 empty] | 박성진 | 2021-07-09
398 | 10.1002/aenm.202002588 | Adv. Energy Mater. | 2020 | 1.9 | 1.88 | 1.87 | 570 | BR | Zihang Liu | Takao Mori | MORI.Takao@nims.go.jp | Figure 5(c) | Ge0.88Bi0.06Sc0.06Te | Ge0.88Bi0.06Sc0.06Te |  |  |  | 2022-04-13 11:03 | ZT, TEP-ZT비교 | TRUE | TRUE |  |  |  |  | TRUE | TRUE | TRUE | TRUE | TRUE | TRUE | TRUE | 1 | 1.2 |  | 300 | 723 | 423 | [8 empty] | TEP | P | O | X | X | Chalcogenide | GeTe | GeCrBiTe | Ge0.88Bi0.06Sc0.06Te | [10 empty] | 박성진 | 2021-07-09
399 | 10.1002/adfm.201801617 | Adv. Funct. Mater. | 2018 | 1.38 | 1.32 | 1.32 | 623 | BR |  | Qingyu Yan | alexyan@ntu.edu.sg | Figure 5(d) | Pb0.988Sb0.012Te-13% GeTe, SS SPSed pellets | Pb0.988Sb0.012Te-13% GeTe, SS SPSed pellets |  |  |  | 2022-04-13 11:06 | ZT, TEP-ZT비교 | TRUE | TRUE |  |  |  |  | TRUE | TRUE | TRUE | TRUE | TRUE | TRUE | TRUE | 1 | 1.04 |  | 300 | 773 | 473 | [8 empty] | TEP | N | O | X | X | Chalcogenide | PbTe | PbSbGeTe | Pb0.988Sb0.012Te + 13% GeTe | [10 empty] | 박성진 | 2021-07-09
400 | 10.1002/aenm.201803072 | Adv. Energy Mater. | 2018 | 1.33 | 1.32 | 1.3 | 773 | BR |  | Qingyu Yan | alexyan@ntu.edu.sg | Figure 6(a) | Sn0.99Na0.01Se-STSe | Sn0.99Na0.01Se-1 mol% Ag8SnSe6 |  |  |  | 2022-04-13 11:10 | ZT, TEP-ZT비교 | TRUE | TRUE |  |  |  |  | TRUE | TRUE | TRUE | TRUE | TRUE | TRUE | TRUE | 1 | 0.91 |  | 423 | 823 | 400 | [8 empty] | TEP | P | O | X | X | Sulfide | SnSe | SnNaAgSnSe | Sn0.99Na0.01Se + 1 mol% Ag8SnSe6 | [10 empty] | 박성진 | 2021-07-09
401 | 10.1002/adfm.202007340 | Adv. Funct. Mater. | 2020 | 1.6 | 1.59 | 1.61 | 823 | BR |  | Di Wu | wud@snnu.edu.cn | Figure 3(f) | PST81-xSb, x=0.6 | (PbTe)81Sb2Te3 + 0.6Sb + 2Cu2Te |  |  |  | 2022-04-13 11:15 | ZT, TEP-ZT비교 | TRUE | TRUE |  |  |  |  | TRUE | TRUE | TRUE | TRUE | TRUE | TRUE | TRUE | 1 | 1 |  | 323 | 823 | 500 | 12 | calc | 300 | 825 | 525 |  |  |  | TEP | N | O | X | X | Chalcogenide | PbTe | PbSbCuTe | (PbTe)81Sb2Te3 + 0.6Sb + 2Cu2Te | [10 empty] | 박성진 | 2021-07-09
402 | 10.1002/aenm.201902986 | Adv. Energy Mater. | 2019 | 1.3 | 1.29 | 1.28 | 400 | BR |  | Yuchi Fan | yuchifan@dhu.edu.cn | Figure 5(c) | 1 vol% | Bi0.4Sb1.6Te3 + 1 vol% Ti3C2Tx |  |  |  | 2022-04-13 11:40 | ZT, TEP-ZT비교 | TRUE | TRUE |  |  |  |  | TRUE | TRUE | TRUE | TRUE | TRUE | TRUE | TRUE | 1 | 1.23 |  | 300 | 475 | 175 | 7.8 | expt | 288 | 523 | 235 | singlestage |  |  | TEP | P | O | O | X | Chalcogenide | Sb2Te3 | BiSbTeTiC + T(O,OH,F group) | Bi0.4Sb1.6Te3 + 1 vol% Ti3C2Tx | [10 empty] | 박성진 | 2021-07-09
403 | 10.1002/adfm.202005479 | Adv. Funct. Mater. | 2020 | 1.2 | 1.29 | 1.2 | 573 | BR |  | Hsin-Jay Wu | ssky0211@nctu.edu.tw | Figure 1(a) | x=0.02 | Ga0.02Pb0.98Te |  |  |  | 2022-04-13 11:43 | ZT, TEP-ZT비교 | TRUE | TRUE |  |  |  |  | TRUE | TRUE | TRUE | TRUE | TRUE | TRUE | TRUE | 1 | 1.01 |  | 300 | 673 | 373 | [8 empty] | TEP | N | O | X | X | Chalcogenide | PbTe | GaPbTe | Ga0.02Pb0.98Te | [10 empty] | 박성진 | 2021-07-09
404 | 10.1002/adma.202003730 | Adv. Mater. | 2020 | 2.7 | 2.67 | 2.63 | 973 | BR |  | Xinfeng Tang | tangxf@whut.edu.cn | Figure 1(a) | x=0.005, y=0.001 | Cu2Se1.005 + 0.1 mol% BiCuSeO | SI에 TEP있음 |  |  | 2022-04-13 11:50 | ZT, TEP-ZT비교 | TRUE | TRUE |  |  |  |  | TRUE | TRUE | TRUE | TRUE | TRUE | TRUE | TRUE | 1 | 1.5 |  | 400 | 973 | 573 | [8 empty] | TEP | P | O | X | X | Chalcogenide | Cu2Se | CuSeBiCuO | Cu2Se1.005 + 0.1 mol% BiCuSeO | [10 empty] | 박성진 | 2021-07-09
405 | 10.1002/aenm.201803249 | Adv. Energy Mater. | 2018 | 0.86 | 0.86 | 0.86 | 700 | BR |  | Emmanuel Guilmeau | emmanuel.guilmeau@ensicaen.fr | Figure 7(f) | Cr | Cr2Cu26Ge6S32 |  |  |  | 2022-04-13 11:53 | ZT, TEP-ZT비교 | TRUE | TRUE |  |  |  |  | TRUE | TRUE | TRUE | TRUE | TRUE | TRUE | TRUE | 1 | 0.48 |  | 300 | 700 | 400 | [8 empty] | TEP | P | O | X | X | Sulfide | CuS | CuCrGeS | Cr2Cu26Ge6S32 | [10 empty] | 박성진 | 2021-07-09
406 | 10.1002/adfm.201803617 | Adv. Funct. Mater. | 2018 | 1.3 | 1.28 | 1.32 | 450 | BR |  | Junqin Li | junqinli@szu.edu.cn | Figure 7(a) | HD5 | Bi1.95Sb0.05Te2.3Se0.7 |  |  |  | 2022-04-13 11:56 | ZT, TEP-ZT비교 | TRUE | TRUE |  |  |  |  | TRUE | TRUE | TRUE | TRUE | TRUE | TRUE | TRUE | 1 | 1.2 |  | 300 | 500 | 200 | [8 empty] | TEP | N | O | X | X | Chalcogenide | Bi2Te3 | BiSbTeSe | Bi1.95Sb0.05Te2.3Se0.7 | [10 empty] | 박성진 | 2021-07-09
407 | 10.1002/adma.201703148 | Adv. Mater. | 2017 | 1.83 | 1.83 | 1.8 | 773 | BR |  | Jiaqing He | he.jq@sustc.edu.cn | Figure 1(c) | PbTe-4%InSb | PbTe-4%InSb |  |  |  | 2022-04-13 11:59 | ZT, TEP-ZT비교 | TRUE | TRUE |  |  |  |  | TRUE | TRUE | TRUE | TRUE | TRUE | TRUE | TRUE | 1 | 0.8 |  | 300 | 723 | 423 | 12 | calc | 300 | 723 | 423 |  |  |  | TEP | N | O | X | X | Chalcogenide | PbTe | PbTeInSb | PbTe + 4% InSb | [10 empty] | 박성진 | 2021-07-09
408 | 10.1002/aenm.201602582 | Adv. Energy Mater. | 2017 | 1.45 | 1.45 | 1.45 | 825 | BR |  | Jiehe Sui | suijiehe@hit.edu.cn | Figure 10(a) | x=20 | Yb0.3Co4Sb12 + 20% Sb |  |  |  | 2022-04-14 00:06 | ZT, TEP-ZT비교 | TRUE | TRUE |  |  |  |  | TRUE | TRUE | TRUE | TRUE | TRUE | TRUE | TRUE | 1 | 1.08 |  | 300 | 850 | 550 | [8 empty] | TEP | N | O | X | X | SKD | CoSb3 | YbCoSb | Yb0.3Co4Sb12 + 20% Sb | [10 empty] | 박성진 | 2021-07-09
409 | 10.1002/adma.202005612 | Adv. Mater. | 2020 | 2.7 | 2.7 | 2.69 | 720 | BR |  | Hsin-Jay Wu | ssky0211@nctu.edu.tw | Figure 1(a) | y=0.05 | (GeTe)0.95(Sb2Te3)0.05 |  |  |  | 2022-04-14 00:09 | ZT, TEP-ZT비교 | TRUE | TRUE |  |  |  |  | TRUE | TRUE | TRUE | TRUE | TRUE | TRUE | TRUE | 1 | 1.2 |  | 300 | 723 | 423 | [8 empty] | TEP | P | O | X | X | Chalcogenide | GeTe | GeSbTe | (GeTe)0.95(Sb2Te3)0.05 | [10 empty] | 박성진 | 2021-07-09
410 | 10.1002/adfm.201806613 | Adv. Funct. Mater. | 2019 | 2.4 | 2.34 | 2.32 | 773 | BR |  | Jiaqing He | he.jq@sustc.edu.cn | Figure 2(f) | GeTe-5% Bi2Te3 | Ge1-xBixTe1+0.5x |  |  |  | 2022-04-14 00:17 | ZT, TEP-ZT비교 | TRUE | TRUE |  |  |  |  | TRUE | TRUE | TRUE | TRUE | TRUE | TRUE | TRUE | 1 | 1.28 |  | 323 | 773 | 450 | [8 empty] | TEP | P | O | X | X | Chalcogenide | GeTe | GeBiTe | Ge0.95Bi0.05Te 1.025 | [10 empty] | 박성진 | 2021-07-09
411 | 10.1002/adfm.201807235 | Adv. Funct. Mater. | 2018 | 1.6 | 1.59 | 1.6 | 773 | BR |  | Weishu Liu | liuws@sustc.edu.cn | Figure 4(b) | x=1.5 | Mg3.2Sb0.015Bi1.975Te0.01 |  |  |  | 2022-04-14 00:19 | ZT, TEP-ZT비교 | TRUE | TRUE |  |  |  |  | TRUE | TRUE | TRUE | TRUE | TRUE | TRUE | TRUE | 1 | 1.05 |  | 323 | 523 | 200 | [8 empty] | TEP | N | O | X | X | Zintl | Mg3Sb2 | MgSbBiTeMn | Mg3.2Sb0.015Bi1.975Te0.01 | [10 empty] | 박성진 | 2021-07-09
412 | 10.1002/adfm.201903157 | Adv. Funct. Mater. | 2019 | 0.7 | 0.67 | 0.67 | 973 | BR |  | Naiming Liu | nl4qv@virginia.edu | Figure 10(d) | Sb-1 | ((Fe0.95Co0.05)0.27Si0.73)0.94Ge0.06 (with 0.5 wt% Cu, and 3 at% P + 1 at% Sb of DC phase) |  |  |  | 2022-04-14 00:24 | ZT, TEP-ZT비교 | TRUE | TRUE |  |  |  |  | TRUE | TRUE | TRUE | TRUE | TRUE | TRUE | TRUE | 1 | 0.65 |  | 823 | 1073 | 250 | [8 empty] | TEP | N | O | X | X | Silicide | Fe2Si | FeCoSiGeSb | ((Fe0.95Co0.05)0.27Si0.73)0.94Ge0.06 + 1 at% Sb | [10 empty] | 박성진 | 2021-07-09
413 | 10.1002/adma.201705942 | Adv. Mater. | 2018 | 2.3 | 2.3 | 2.31 | 740 | BR |  | Zhi-Gang Chen | zhigang.chen@uq.edu.au | Figure 2(f) | x=0.1, y=0.01 | Ge0.89Sb0.1In0.01Te |  |  |  | 2022-04-14 00:29 | ZT, TEP-ZT비교 | TRUE | TRUE |  |  |  |  | TRUE | TRUE | TRUE | TRUE | TRUE | TRUE | TRUE | 1 | 1.6 |  | 300 | 780 | 480 | [8 empty] | TEP | P | O | X | X | Chalcogenide | GeTe | GeSbInTe | Ge0.89Sb0.1In0.01Te | [10 empty] | 박성진 | 2021-07-09
414 | 10.1002/adma.201903387 | Adv. Mater. | 2019 |  | 1.8 | 1.79 | 700 | BR |  | Yanzhong Pei | yanzhong@tongji.edu.cn | Figure 4(a) | x=0.018 | Mg3.032Y0.018SbBi | 본문의 peak zT 값과 supplement의 peak zT 값이 다름. 제외하는 것이 나을 수도 있음. |  |  | 2022-04-14 00:37 | ZT, TEP-ZT비교 | TRUE | TRUE |  |  |  |  | TRUE | TRUE | TRUE | TRUE | TRUE | TRUE | TRUE | 1 | 1.35 |  | 300 | 750 | 450 | [8 empty] | TEP | N | O | X | X | Zintl | Mg3SbBi | MgYSbBi | Mg3.032Y0.018SbBi | [10 empty] | 박성진 | 2021-07-09
415 | 10.1002/aenm.201601450 | Adv. Energy Mater. | 2016 | 2.3 | 2.3 |  | 873 | BR |  | Li-Dong Zhao | zhaolidong@buaa.edu.cn | Figure 9(d) | y=4 | PbTe0.85Se0.15 + 2% Na + 4% SrTe | T = 520 K 이상에서 그래프 ZT값이 계산 ZT값에 비해 0.1 ~ 0.37 더 큰 값을 보임. DB에서 제외하는 것이 나을 것 같음. |  |  | 2022-04-12 11:08 | redigitize | TRUE | TRUE |  | FALSE |  |  | TRUE | TRUE | TRUE | FALSE | TRUE | TRUE | FALSE | 0 | 1.23 |  | 300 | 873 | 573 | 17.6 | calc | 300 | 873 | 573 |  |  |  | TEP | P | O | X | X | Chalcogenide | PbTe | PbNaSrTeSe | PbTe0.85Se0.15 + 2% Na + 4% SrTe | [10 empty] | 박성진 | 2021-07-09
416 | 10.1002/aenm.201700446 | Adv. Energy Mater. | 2017 | 0.92 | 0.94 | 0.94 | 873 | BR |  | Huaizhou Zhao | hzhao@iphy.ac.cn | Figure 6(b) | HZNSS-5min | Hf0.25Zr0.75NiSn0.97Sb0.03 |  |  |  | 2022-04-14 00:59 | ZT, TEP-ZT비교 | TRUE | TRUE |  |  |  |  | TRUE | TRUE | TRUE | TRUE | TRUE | TRUE | TRUE | 1 |  | 0.54 | 323 | 923 | 600 | 10.5 | calc | 323 | 923 | 600 |  |  |  | TEP | N | O | X | X | HH | ZrNiSn | HfZrNiSnSb | Hf0.25Zr0.75NiSn0.97Sb0.03 | [10 empty] | 박성진 | 2021-07-09
417 | 10.1002/aenm.201800087 | Adv. Energy Mater. | 2018 | 1.1 | 1.07 | 1.06 | 870 | BR |  | Xiaoyuan Zhou | xiaoyuan2013@cqu.edu.cn | Figure 6(f) | x=0.02 | Sn1-xNaxS-b |  |  |  | 2022-04-14 01:01 | ZT, TEP-ZT비교 | TRUE | TRUE |  |  |  |  | TRUE | TRUE | TRUE | TRUE | TRUE | TRUE | TRUE | 1 | 0.53 |  | 300 | 900 | 600 | [8 empty] | TEP | P | O | X | X | Sulfide | SnS | SnNaSe | Sn0.98Na0.02S | [10 empty] | 박성진 | 2021-07-09
418 | 10.1002/aenm.201802116 | Adv. Energy Mater. | 2018 | 1.42 | 1.42 |  | 900 | BR |  | Junqin Li | junqinli@szu.edu.cn | Figure S6 | y=0.03 | Sn0.555Ge0.15Pb0.075Mn0.275Te |  |  |  | 2022-04-14 01:22 | redigitize | TRUE | TRUE |  |  |  |  | TRUE | TRUE | TRUE | TRUE | TRUE | TRUE | TRUE | 1 | 0.87 |  | 500 | 900 | 400 | [8 empty] | TEP | P | O | X | X | Chalcogenide | SnTe | SnGePbMnTe | Sn0.555Ge0.15Pb0.075Mn0.275Te | [10 empty] | 박성진 | 2021-07-09
419 | 10.1002/aenm.201803242 | Adv. Energy Mater. | 2019 | 1.7 | 1.68 | 1.68 | 823 | BR |  | Zhi-Gang Chen | zhigang.chen@uq.edu.au | Figure 9(e) | Sn0.948Cd0.023Se | Sn0.948Cd0.023Se |  |  |  | 2022-04-14 01:24 | ZT, TEP-ZT비교 | TRUE | TRUE |  |  |  |  | TRUE | TRUE | TRUE | TRUE | TRUE | TRUE | TRUE | 1 | 0.84 |  | 300 | 873 | 573 | [8 empty] | TEP | P | O | X | X | Chalcogenide | SnSe | SnCdSe | Sn0.948Cd0.023Se | [10 empty] | 박성진 | 2021-07-09
420 | 10.1002/aenm.201901334 | Adv. Energy Mater. | 2019 | 2.4 | 2.41 | 2.41 | 723 | BR |  | Li-Dong Zhao | zhaolidong@buaa.edu.cn | Figure 8(a) | x=12 | SnSe + 12% PbSe |  |  |  | 2022-04-14 01:26 | ZT, TEP-ZT비교 | TRUE | TRUE |  |  |  |  | TRUE | TRUE | TRUE | TRUE | TRUE | TRUE | TRUE | 1 | 1.34 |  | 300 | 723 | 423 | 16 | calc | 423 | 723 | 300 |  |  |  | TEP | N | O | X | X | Chalcogenide | SnSe | SnPbSe | SnSe + 12% PbSe | [10 empty] | 박성진 | 2021-07-09
421 | 10.1002/aenm.202000757 | Adv. Energy Mater. | 2020 | 1.6 | 1.66 | 1.61 | 375 | BR |  | Xiaolin Wang | xiaolin@uow.edu.au | Figure 1(a) | BST/B-0.6 | BST composite materials after incorporating boron |  |  |  | 2022-04-14 01:39 | redigitize | TRUE | TRUE |  |  |  |  | TRUE | TRUE | TRUE | TRUE | TRUE | TRUE | TRUE | 1 | 1.2 |  | 300 | 575 | 275 | 11.3 | calc | 300 | 575 | 275 |  |  |  | TEP | P | O | X | X | Chalcogenide | SbTe3 | BiSbTeB | Bi0.5Sb1.5Te3 + 0.6 wt% B | [10 empty] | 박성진 | 2021-07-09
422 | 10.1038/s41467-018-08223-5 | Nat. Commun. | 2019 | 1.52 | 1.52 |  | 973 | BR |  | Zhifeng Ren | zren@uh.edu | Figure 5(b) | Ta0.74V0.1Ti0.16FeSb | Ta0.74V0.1Ti0.16FeSb |  | 번호밀림 방지, 제일뒤로 옮김 |  | 2022-04-13 12:10 | ZT, TEP-ZT비교 | TRUE | TRUE |  |  |  |  | TRUE | TRUE | TRUE | TRUE | TRUE | TRUE | TRUE | 1 | 0.93 |  | 300 | 973 | 673 | 11.4 | expt | 317 | 973 | 656 | ? |  |  | TEP | P | O | ? | X | HH | TaFeSb | TaVTiFeSb | Ta0.74V0.1Ti0.16FeSb | [10 empty] | 박성진 | 2021-07-09
423 | 10.1039/c9ee03897c | Energy Environ. Sci. | 2020 | 2.1 | 2.1 | 2.1 | 770 | BR |  | Guo-Qiang Liu | liugq@nimte.ac.cn | Figure 6(c) | x = 2, out of plane | SnSe0.95+x%PbBr2 |  |  |  | 2022-04-13 04:20 | ZT, TEP-ZT비교 | TRUE | TRUE |  |  |  |  | TRUE | TRUE | TRUE | TRUE | TRUE | TRUE | TRUE | 1 | 1.07 |  | 300 | 813 | 513 | [8 empty] | TEP | N | O | X | X | Chalcogenide | SnSe | SnSePbBr | SnSe0.95 + 2% PbBr2 | [9 empty] | out-of-plane | 박성진 | 2021-07-09
424 | 10.1038/nature23667 | Nature | 2017 | [6 empty] | Qingjie Zhang | zhangqj@whut.edu.cn | Figure 3 | MNC02R | xCo/Ba0.3In0.3Co4Sb12 |  |  |  | 2022-04-15 02:54 | NEW | TRUE | TRUE |  |  |  |  | TRUE | TRUE | TRUE | TRUE | TRUE | TRUE | TRUE | 1 | [13 empty] | TEP | N | O |  |  | SKD | CoSb3 | BaInCoSb | Ba0.3In0.3Co4Sb12+0.1%Co | [10 empty] | 류병기 | 2022-04-15
Note on E1: byungkiryu: 논문 초록 혹은 본문에 쓰여진 값
Note on F1: byungkiryu: 논문 ZT 그림에서 디지털화 한 값 (즉 그래프의 ZT)
Note on G1: byungkiryu: TEP에서 환산한 ZT
Note on H1: byungkiryu: 논문 에서 쓰여진 ZT에 해당하는 온도값 T(쓰여진 값)
Note on M1: byungkiryu: 논문에서, 데이터 디지털화 했던 ZT커브가 있었던 Figure의 번호// eg. Figure. 1(a) eg2. Figure. 4
Note on U1: Byungki Ryu: 데이터를 확인했는가 여부
Note on V1: Byungki Ryu: 데이터에 열전 물성이 모두 있는가 여부
Note on W1: Byungki Ryu: 경우에 따라, 선택된 데이터가 타논문에서 사용되었던 경우일 수 있음
Note on X1: Byungki Ryu: 경우에 따라 논문에 에러가 있는데 그 것을 적음. False는 논문에 에러가 있을 가능성이 있음
Note on Y1: Byungki Ryu: 어떠한 이류로든 강력한 에러 가능성을 확인함. 에러가 아닌 경우가 아닌 경우에 대해서 False를 적음
Note on B25: Byungki Ryu: 계산논문
Note on B27: Byungki Ryu: 전도도가 이상함. PF와 ZT로부터 전도도가 안노옴이상함.
Note on U27: Byungki Ryu: 논문 데이터에 문제가 있는 것으로 보임
Note on BE63: byungkiryu: bulk using nano structure
Note on BE72: byungkiryu: bulk using nano structure
Note on BE75: byungkiryu: bulk using nano structure
Note on A77: byungkiryu: baddata near zero conductivity
Note on G93: Byungki Ryu: 초록과 실제 TEP ZT와 큰차이 발생
Note on B152: byungkiryu: 온도를 잘못해서 다시적음. 그런데 논문 안의 ZT값이 너무 높은데 (20200910)
Note on BD332: S.Park: supplement를 보면 x=0.015에 대한 Br 분포결과가 있어서 x=0.015일 수도 있는데, 논문에 명시되어 있지 않아서 확실하지 않음.
Note on AO403: Byungki Ryu: no information on module structure etc
Note on BD408: S.Park: ZT(max)는 4% InSb에서 보이지만, average ZT (record)는 5% InSb 에서 1.0, 효율은 14%임.
Note on AI415: S.Park: average zT의 값 언급 없음. 제시한 그래프에서 직접 추출한 값임.
Note on AI422: S.Park: device zT

## dist(author,group)
# | nickname_of_paper | Corresponding_author_main | Corresponding_email | Reproducible_ZT | nickname_of_paper | count | Corresponding_author_main | count | not Reproducible | avg(peakZT error) | avg(ZT error) | std(ZT error) | Corresponding_email | count
1 | K Biswas | MG Kanatzidis | m-kanatzidis@northwestern.edu |  | K Biswas | 2 | Zhifeng Ren | 15 | 1 |  |  |  | m-kanatzidis@northwestern.edu | 10
2 | K Biswas | MG Kanatzidis | m-kanatzidis@northwestern.edu |  | AIST | 1 | MG Kanatzidis | 12 | 2 |  |  |  | zren@uh.edu | 9
3 |  |  |  |  | Science-dense-dislocation | 1 | Jiaqing He | 10 | 1 |  |  |  | kanishka@jncasr.ac.in | 7
4 |  | Tiejun Zhu | zhutj@zju.edu.cn |  | KERI | 5 | Li-Dong Zhao | 8 | 1 |  |  |  | zhaolidong@buaa.edu.cn | 7
5 |  | Y Gelbstein | yanivge@bgu.ac.il |  | YJPei | 8 | GJ Snyder | 7 | 0 |  |  |  | jsnyder@caltech.edu | 6
6 |  | Xun Shi | xshi@mail.sic.ac.cn |  | Na-Pb-Sb-Te | 1 | K Biswas | 7 | 0 |  |  |  | he.jq@sustc.edu.cn | 5
7 |  | JP Heremans | heremans.1@osu.edu |  | GJ Snyder | 2 | Xinfeng Tang | 6 | 0 |  |  |  | renzh@bc.edu | 5
8 |  | MG Kanatzidis | kanatzid@cem.msu.edu |  | Z.F.Ren | 1 | Yanzhong Pei | 6 | 1 |  |  |  | tangxf@whut.edu.cn | 5
9 |  | Xin-Bing Zhao | zhaoxb@zju.edu.cn |  | Yanzhong Pei | 1 | Jing-Feng Li | 5 | 1 |  |  |  | yanivge@bgu.ac.il | 5
10 | AIST | Michihiro Ohta | ohta.michihiro@aist.go.jp |  | T. Iida | 1 | Y Gelbstein | 5 | 1 |  |  |  | AlexYan@ntu.edu.sg | 4
11 |  |  |  |  | KELK | 1 | Qingyu Yan | 4 | 1 |  |  |  | jingfeng@mail.tsinghua.edu.cn | 4
12 | Science-dense-dislocation |  |  |  | MG Kanatzidis | 1 | Xun Shi | 4 | 0 |  |  |  | xshi@mail.sic.ac.cn | 4
13 |  |  |  |  | Zhifeng Ren | 1 | Gang Chen | 3 | 0 |  |  |  | zhaoxb@zju.edu.cn | 4
14 |  |  |  |  | Gang Chen | 1 | Jun-ichi Tani | 3 | 0 |  |  |  | cld@mail.sic.ac.cn | 3
15 |  |  |  |  | Marlow | 1 | Ken Kurosaki | 3 | 0 |  |  |  | gchen2@mit.edu | 3
16 |  |  |  |  | GM | 1 | Lidong Chen | 3 | 0 |  |  |  | kurosaki@nucl.eng.osaka-u.ac.jp | 3
17 |  |  |  |  | Poudeu | 1 | Oliver Oeckler | 3 | 0 |  |  |  | oliver.oeckler@gmx.de | 3
18 |  |  |  |  | Zihang Liu | 1 | XB ZHAO | 3 | 0 |  |  |  | tani@omtri.city.osaka.jp | 3
19 | [6 empty] | Yasutoshi Noda | 3 | 1 |  |  |  | yanzhong@tongji.edu.cn | 3
20 | [6 empty] | Ctirad Uher | 2 | 0 |  |  |  | zhutj@zju.edu.cn | 3
21 | [6 empty] | Guo-Qiang Liu | 2 | 0 |  |  |  | cuher@umich.edu | 2
22 | [6 empty] | Hsin-Jay Wu | 2 | 0 |  |  |  | he.jq@sustc.edu.cn | 2
23 | [6 empty] | In Chung | 2 | 0 |  |  |  | hejq@sustech.edu.cn | 2
24 | [6 empty] | Junqin Li | 2 | 0 |  |  |  | inchung@snu.ac.kr | 2
25 | [6 empty] | K MARS | 2 | 0 |  |  |  | k.nielsch@ifw-dresden.de | 2
26 |  |  |  | FALSE |  |  | K Nielsch | 2 | 0 |  |  |  | kanatzid@cem.msu.edu | 2
27 | [6 empty] | Masayasu Akasaka | 2 | 0 |  |  |  | kmars@wp.pl | 2
28 | [6 empty] | MW Oh | 2 | 0 |  |  |  | liugq@nimte.ac.cn | 2
29 | [6 empty] | Qian Zhang | 2 | 0 |  |  |  | minwookoh@keri.re.kr | 2
30 | [6 empty] | Qingjie Zhang | 2 | 0 |  |  |  | ssky0211@nctu.edu.tw | 2
31 | [6 empty] | Tiejun Zhu | 2 | 0 |  |  |  | tangxf@whut.edu.cn | 2
32 | [6 empty] | Woochul Kim | 2 | 0 |  |  |  | xiaoyuan2013@cqu.edu.cn | 2
33 | [6 empty] | X B Zhao | 2 | 1 |  |  |  | yanzhong@tongji.edu.cn | 2
34 | [6 empty] | Xiaoyuan Zhou | 2 | 0 |  |  |  | zhangqf@hit.edu.cn | 2
35 | [6 empty] | Zhi-Gang Chen | 2 | 0 |  |  |  | zhangqj@whut.edu.cn | 2
36 | [6 empty] | A Dhar | 1 | 0 |  |  |  | zhaoxb@zju.edu.cn | 2
37 | [6 empty] | B BOCHENTYN | 1 | 0 |  |  |  | zhigang.chen@uq.edu.au | 2
38 | [6 empty] | Bo-Ping Zhang | 1 | 0 |  |  |  | adhar@nplindia.org | 1
39 | [6 empty] | Chaohua Zhang | 1 | 0 |  |  |  | aizawa@asiaseed.org | 1
40 | [6 empty] | Di Wu | 1 | 0 |  |  |  | alrah2r@cmich.edu | 1
41 | [6 empty] | Donald T Morelli | 1 | 0 |  |  |  | bayerl@umich.edu | 1
42 | [6 empty] | Dylan Bayerl | 1 | 0 |  |  |  | bbochentyn@mif.pg.gda.pl | 1
43 | KERI | [5 empty] | EM Levin | 1 | 0 |  |  |  | bpzhang@ustb.edu.cn | 1
44 | [6 empty] | Emmanuel Guilmeau | 1 | 0 |  |  |  | dmorelli@egr.msu.edu | 1
45 | [6 empty] | Fivos Drymiotis | 1 | 0 |  |  |  | duanxingkai@163.com | 1
46 | [6 empty] | GUO Kai | 1 | 0 |  |  |  | emmanuel.guilmeau@ensicaen.fr | 1
47 | [6 empty] | Guodong Tang | 1 | 0 |  |  |  | fivos@caltech.edu | 1
48 | [6 empty] | H KLEINKE | 1 | 0 |  |  |  | hejq@sustc.edu.cn | 1
49 | [6 empty] | Huaizhou Zhao | 1 | 0 |  |  |  | heremans.1@osu.edu | 1
50 | [6 empty] | Jian Zhang | 1 | 0 |  |  |  | hulipeng@szu.edu.cn | 1
51 | [6 empty] | Jiehe Sui | 1 | 0 |  |  |  | hzhao@iphy.ac.cn | 1
52 | [6 empty] | Jihui Yang | 1 | 0 |  |  |  | iida_tsu@rs.noda.tus.ac.jp | 1
53 | [6 empty] | Jin-Le Lan | 1 | 0 |  |  |  | ISODA.Yukihiro@nims.go.jp | 1
54 | [6 empty] | J-M Liu | 1 | 0 |  |  |  | james.salvador@gm.cm | 1
55 | [6 empty] | JP Heremans | 1 | 0 |  |  |  | jihuiy@uw.edu | 1
56 | [6 empty] | JR Salvador | 1 | 0 |  |  |  | jingfeng@mail.tsinghua.edu.cn | 1
57 | [6 empty] | Jun Luo | 1 | 0 |  |  |  | jluo@aphy.iphy.ac.cn | 1
58 | [6 empty] | JW Sharp | 1 | 0 |  |  |  | jsharp@marlow.com | 1
59 |  |  |  | FALSE |  |  | Kyunghan Ahn | 1 | 0 |  |  |  | junluo@shu.edu.cn | 1
60 | [6 empty] | Laifeng Li | 1 | 1 |  |  |  | junqinli@szu.edu.cn | 1
61 | [6 empty] | Lei Zheng | 1 | 0 |  |  |  | junqinli@szu.edu.cn | 1
62 | [6 empty] | Lianmeng Zhang | 1 | 0 |  |  |  | kai.guo@shu.edu.cn | 1
63 | [6 empty] | Libin Zhang | 1 | 0 |  |  |  | kajikawa@elec.shonan-it.ac.jp | 1
64 |  |  |  | FALSE |  |  | Lipeng Hu | 1 | 0 |  |  |  | kleinke@uwaterloo.ca | 1
65 | [6 empty] | Luo Jun | 1 | 0 |  |  |  | kyunghan.ahn@samsung.com | 1
66 | [6 empty] | Michihiro Ohta | 1 | 0 |  |  |  | laifengli@mail.ipc.ac.cn | 1
67 | [6 empty] | Min Zhou | 1 | 0 |  |  |  | levin@iastate.edu | 1
68 | [6 empty] | Naiming Liu | 1 | 0 |  |  |  | liangxin@cczu.edu.cn | 1
69 | [6 empty] | P Baneriji | 1 | 0 |  |  |  | libinzhang@utexas.edu | 1
70 |  |  |  | FALSE |  |  | Peidong Yang | 1 | 1 |  |  |  | linyh@mail.tsinghua.edu.cn | 1
71 | [6 empty] | Pengfei Qiu | 1 | 0 |  |  |  | linyh@tsinghua.edu.cn | 1
72 | [6 empty] | PFP Poudeu | 1 | 0 |  |  |  | liujm@nju.edu.cn | 1
73 | [6 empty] | Qinyu He | 1 | 0 |  |  |  | liuws@sustc.edu.cn | 1
74 | [6 empty] | Rajeshkumar Mohanraman | 1 | 0 |  |  |  | lmzhang@whut.edu.cn | 1
75 | [6 empty] | Ranu Bhatt | 1 | 0 |  |  |  | luxu@cqu.edu.cn | 1
76 |  |  |  | FALSE |  |  | RARA Orabi | 1 | 1 |  |  |  | m_akasak@rs.noda.tus.ac.jp | 1
77 |  |  |  | FALSE |  |  | S Aminorroaya Yamini | 1 | 0 |  |  |  | MORI.Takao@nims.go.jp | 1
78 | [6 empty] | Shinsuke Yamanaka | 1 | 0 |  |  |  | mzhou@ mail.ipc.ac.cn | 1
79 | [6 empty] | Sinn-wen Chen | 1 | 0 |  |  |  | nl4qv@virginia.edu | 1
80 | [6 empty] | T Nemoto | 1 | 0 |  |  |  | ohta.michihiro@aist.go.jp | 1
81 |  |  |  | FALSE |  |  | Takao Mori | 1 | 0 |  |  |  | p_yang@berkeley.edu | 1
82 | [6 empty] | Takenobu Kajikawa | 1 | 1 |  |  |  | pallab@matsc.iitkgp.ernet.in | 1
83 | [6 empty] | Tatsuhiko Aizawa | 1 | 0 |  |  |  | peiyanzhong@gmail.com | 1
84 | [6 empty] | Tie-Jun Zhu | 1 | 0 |  |  |  | ppoudeup@umich.edu | 1
85 | [6 empty] | TJ Zhu | 1 | 0 |  |  |  | qinghao@email.arizona.edu | 1
86 | [6 empty] | VP Dravid | 1 | 0 |  |  |  | qiupf@mail.sic.ac.cn | 1
87 | KERI | [5 empty] | Weijun Luo | 1 | 0 |  |  |  | rajeshx@phys.sinica.edu.tw | 1
88 | [6 empty] | Weishu Liu | 1 | 0 |  |  |  | rbhatt@barc.gov.in | 1
89 | [6 empty] | X TANG | 1 | 0 |  |  |  | Sima@uow.edu.au | 1
90 | [6 empty] | X Y Huang | 1 | 0 |  |  |  | suijiehe@hit.edu.cn | 1
91 | [6 empty] | Xianli Su | 1 | 1 |  |  |  | suxianli@whut.edu.cn | 1
92 |  | Yanzhong Pei | yanzhong@tongji.edu.cn | FALSE |  |  | Xiaolin Wang | 1 | 0 |  |  |  | tangguodong@njust.edu.cn | 1
93 | [6 empty] | Xin Liang | 1 | 0 |  |  |  | tnemoto@ntcl.co.jp | 1
94 | [6 empty] | Xin-Bing Zhao | 1 | 0 |  |  |  | v-dravid@northwestern.edu | 1
95 | KERI |  |  | FALSE |  |  | XINGKAI DUAN | 1 | 0 |  |  |  | woochul@ yonsei.ac.kr | 1
96 | [6 empty] | Xu Lu | 1 | 0 |  |  |  | woochul@yonsei.ac.kr | 1
97 | [6 empty] | Y Isoda | 1 | 0 |  |  |  | wud@snnu.edu.cn | 1
98 |  |  |  | FALSE |  |  | Yonggao Yan | 1 | 0 |  |  |  | xiaolin@uow.edu.au | 1
99 | [6 empty] | Yuan-Hua Lin | 1 | 0 |  |  |  | xyhuang@crystal.apph.tohoku.ac.jp | 1
100 | [6 empty] | Yuchi Fan | 1 | 0 |  |  |  | yamanaka@see.eng.osaka-u.ac.jp | 1
101 | [6 empty] | Yue Wu | 1 | 0 |  |  |  | yanyonggao@whut.edu.cn | 1
102 | YJPei |  |  | FALSE | [8 empty] | yuchifan@dhu.edu.cn | 1
103 | YJPei | [11 empty] | yuewu@iastate.edu. | 1
104 | YJPei | [11 empty] | zhangch@szu.edu.cn | 1
105 | YJPei | [11 empty] | zhangjian@issp.ac.cn | 1
106 | YJPei | [11 empty] | zhaolidong@buaa.edu.cn | 1
107 | YJPei | GJ Snyder | jsnyder@caltech.edu | [9 empty] | zhenglei@buaa.edu.cn | 1
108 | YJPei | Yanzhong Pei | peiyanzhong@gmail.com | [9 empty] | zhutj@zju.edu.cn | 1
109 | YJPei | GJ Snyder | [10 empty] | zren2@central.uh.edu | 1
110 | Na-Pb-Sb-Te | MG Kanatzidis | kanatzid@cem.msu.edu | [9 empty] | zsheng_1_9@163.com | 1
111 |  | P Baneriji | pallab@matsc.iitkgp.ernet.in
112 |  | Woochul Kim | woochul@ yonsei.ac.kr
113 |  | GJ Snyder | jsnyder@caltech.edu
114 |  | Woochul Kim | woochul@yonsei.ac.kr
115 |  | Jiaqing He | he.jq@sustc.edu.cn
116 |  | Jiaqing He | he.jq@sustc.edu.cn
117 |  | S Aminorroaya Yamini | Sima@uow.edu.au
118 |  | Yue Wu | yuewu@iastate.edu.
119 |  | Gang Chen | gchen2@mit.edu
120 |  | Gang Chen | gchen2@mit.edu
121 |  | Zhifeng Ren | renzh@bc.edu
122 |  | Zhifeng Ren | renzh@bc.edu
123 |  | Zhifeng Ren | zren2@central.uh.edu
124 |  | Zhifeng Ren | zren@uh.edu
125 |  | RARA Orabi | alrah2r@cmich.edu | FALSE
126 |  | K Biswas | kanishka@jncasr.ac.in
127 |  | K Biswas | kanishka@jncasr.ac.in
128 |  | K Biswas | kanishka@jncasr.ac.in
129 |  | GJ Snyder | jsnyder@caltech.edu
130 |  | Jiaqing He | hejq@sustc.edu.cn | FALSE
131 |  | Min Zhou | mzhou@ mail.ipc.ac.cn
132 |  | Yanzhong Pei | yanzhong@tongji.edu.cn
133 |  | MG Kanatzidis | m-kanatzidis@northwestern.edu
134 |  | MG Kanatzidis | m-kanatzidis@northwestern.edu
135 |  | MG Kanatzidis | m-kanatzidis@northwestern.edu | FALSE
136 |  | Guodong Tang | tangguodong@njust.edu.cn
137 |  | GUO Kai | kai.guo@shu.edu.cn
138 |  | Zhifeng Ren | zren@uh.edu
139 |  | Laifeng Li | laifengli@mail.ipc.ac.cn | FALSE
140
141
142 |  | Oliver Oeckler | oliver.oeckler@gmx.de
143 |  | Y Gelbstein | yanivge@bgu.ac.il
144 |  | Y Gelbstein | yanivge@bgu.ac.il | FALSE
145 |  | Y Gelbstein | yanivge@bgu.ac.il
146 |  | Y Gelbstein | yanivge@bgu.ac.il
147 |  | B BOCHENTYN | bbochentyn@mif.pg.gda.pl
148 | KERI | MW Oh | minwookoh@keri.re.kr
149 |  | Oliver Oeckler | oliver.oeckler@gmx.de
150 |  | Oliver Oeckler | oliver.oeckler@gmx.de
151 |  | Donald T Morelli | dmorelli@egr.msu.edu
152 |  | Jiaqing He | he.jq@sustc.edu.cn
153 |  | Shinsuke Yamanaka | yamanaka@see.eng.osaka-u.ac.jp
154 |  | X B Zhao | zhaoxb@zju.edu.cn
155 | KERI | MW Oh | minwookoh@keri.re.kr
156 | GJ Snyder | Fivos Drymiotis | fivos@caltech.edu
157 |  | X TANG | tangxf@whut.edu.cn
158 |  | Ken Kurosaki | kurosaki@nucl.eng.osaka-u.ac.jp
159 |  | K Biswas | kanishka@jncasr.ac.in
160 |  | MG Kanatzidis | m-kanatzidis@northwestern.edu
161 |  | Luo Jun | jluo@aphy.iphy.ac.cn
162 | Z.F.Ren | J-M Liu | liujm@nju.edu.cn
163 |  | Xin Liang | liangxin@cczu.edu.cn
164 |  | Rajeshkumar Mohanraman | rajeshx@phys.sinica.edu.tw
165 | Yanzhong Pei | GJ Snyder | jsnyder@caltech.edu
166 |  | Jing-Feng Li | jingfeng@mail.tsinghua.edu.cn
167 | GJ Snyder | Sinn-wen Chen
168 |  | TJ Zhu | zhutj@zju.edu.cn
169 |  | Tatsuhiko Aizawa | aizawa@asiaseed.org
170 |  | Masayasu Akasaka | m_akasak@rs.noda.tus.ac.jp
171 |  | Masayasu Akasaka | iida_tsu@rs.noda.tus.ac.jp
172 |  | H KLEINKE | kleinke@uwaterloo.ca
173 |  | XINGKAI DUAN | duanxingkai@163.com
174 |  | Y Isoda | ISODA.Yukihiro@nims.go.jp
175 |  | Takenobu Kajikawa | kajikawa@elec.shonan-it.ac.jp | FALSE
176 |  | Zhifeng Ren | zren@uh.edu
177 |  | Weijun Luo | zsheng_1_9@163.com
178 |  | K MARS | kmars@wp.pl
179 |  | K MARS | kmars@wp.pl
180 | T. Iida | T Nemoto | tnemoto@ntcl.co.jp
181 |  | Yasutoshi Noda
182 | KELK
183 |  | Jun-ichi Tani | tani@omtri.city.osaka.jp
184 |  | Jun-ichi Tani | tani@omtri.city.osaka.jp
185 |  | Jun-ichi Tani | tani@omtri.city.osaka.jp
186 |  | Lianmeng Zhang | lmzhang@whut.edu.cn
187 | MG Kanatzidis | Xinfeng Tang | tangxf@whut.edu.cn
188 |  | XB ZHAO | zhaoxb@zju.edu.cn
189 |  | XB ZHAO | zhaoxb@zju.edu.cn
190 |  | Libin Zhang | libinzhang@utexas.edu
191 |  | XB ZHAO | zhaoxb@zju.edu.cn
192 |  | Yasutoshi Noda |  | FALSE
193 |  | Yasutoshi Noda
194 | Zhifeng Ren | Gang Chen | gchen2@mit.edu
195 |  | Peidong Yang | p_yang@berkeley.edu | FALSE
196 | Gang Chen | Zhifeng Ren | renzh@bc.edu
197 |  | Kyunghan Ahn | kyunghan.ahn@samsung.com
198 |  | Dylan Bayerl | bayerl@umich.edu
199 |  | Ranu Bhatt | rbhatt@barc.gov.in
200 |  | Tiejun Zhu | zhutj@zju.edu.cn
201
202
203
204
205
206
207
208
209
210
211
212
213
214
215
216
217
218
219
220
221
222
223
224
225
226
227
228
229
230
231
232
233
234
235
236
237
238
239
240
241
242
243
244
245
246
247
248
249
250
251
252
253
254
255
256
257
258
259
260
261
262
263
264
265
266
267
268
269
270
271 |  | Jing-Feng Li | jingfeng@mail.tsinghua.edu.cn | FALSE
272 | Marlow | JW Sharp | jsharp@marlow.com
273 | GM | JR Salvador | james.salvador@gm.cm
274 | Poudeu | MG Kanatzidis | m-kanatzidis@northwestern.edu
275 |  | EM Levin | levin@iastate.edu
276 |  | Ken Kurosaki | kurosaki@nucl.eng.osaka-u.ac.jp
277
278 |  | Ken Kurosaki | kurosaki@nucl.eng.osaka-u.ac.jp
279 |  | Jing-Feng Li | jingfeng@mail.tsinghua.edu.cn
280 |  | Lidong Chen | cld@mail.sic.ac.cn
281 |  | Tie-Jun Zhu | zhutj@zju.edu.cn
282 |  | Lidong Chen | cld@mail.sic.ac.cn
283 |  | Zhifeng Ren | renzh@bc.edu
284 |  | GJ Snyder | jsnyder@caltech.edu
285 |  | MG Kanatzidis |  | FALSE
286 |  | Xinfeng Tang | tangxf@whut.edu.cn
287 |  | X B Zhao | zhaoxb@zju.edu.cn | FALSE
288 |  | Jing-Feng Li | jingfeng@mail.tsinghua.edu.cn
289 |  | Xinfeng Tang | tangxf@whut.edu.cn
290 |  | MG Kanatzidis | m-kanatzidis@northwestern.edu
291 |  | X Y Huang | xyhuang@crystal.apph.tohoku.ac.jp
292 |  | Qinyu He | qinghao@email.arizona.edu
293 |  | Zhifeng Ren | renzh@bc.edu | FALSE
294 |  | Xun Shi | xshi@mail.sic.ac.cn
295 |  | Xun Shi | xshi@mail.sic.ac.cn
296 |  | Xun Shi | xshi@mail.sic.ac.cn
297 |  | A Dhar | adhar@nplindia.org
298 |  | GJ Snyder | jsnyder@caltech.edu
299 |  | Ctirad Uher | cuher@umich.edu
300 |  | Ctirad Uher | cuher@umich.edu
301 |  | Yanzhong Pei | yanzhong@tongji.edu.cn
302 |  | Bo-Ping Zhang | bpzhang@ustb.edu.cn
303
304
305
306
307
308
309
310
311
312
313
314
315
316
317
318
319
320
321
322
323
324
325
326
327
328
329
330 |  | In Chung | inchung@snu.ac.kr
331 |  | Li-Dong Zhao | zhaolidong@buaa.edu.cn
332 |  | In Chung | inchung@snu.ac.kr
333
334
335
336
337
338
339
340
341
342
343
344
345
346
347
348
349
350
351 |  | K Nielsch | k.nielsch@ifw-dresden.de
352 |  | K Nielsch | k.nielsch@ifw-dresden.de
353 |  | Zhifeng Ren | zren@uh.edu
354 |  | Qingjie Zhang | zhangqj@whut.edu.cn
355 |  |  | m-kanatzidis@northwestern.edu | FALSE
356 |  | Yuan-Hua Lin | linyh@mail.tsinghua.edu.cn
357 |  | Yanzhong Pei | yanzhong@tongji.edu.cn
358 |  | K Biswas | kanishka@jncasr.ac.in
359 |  | Li-Dong Zhao | zhaolidong@buaa.edu.cn
360 |  | Jiaqing He | hejq@sustech.edu.cn
361 |  | Zhifeng Ren | zren@uh.edu
362 |  | Jiaqing He | he.jq@sustc.edu.cn
363 |  | Li-Dong Zhao | zhaolidong@buaa.edu.cn
364 |  | Pengfei Qiu | qiupf@mail.sic.ac.cn
365 |  | Jiaqing He | hejq@sustech.edu.cn
366 |  | Jun Luo | junluo@shu.edu.cn
367 |  | VP Dravid | v-dravid@northwestern.edu
368 |  | Guo-Qiang Liu | liugq@nimte.ac.cn
369 |  | Lei Zheng | zhenglei@buaa.edu.cn
370 |  | Yonggao Yan | yanyonggao@whut.edu.cn
371 |  | Jihui Yang | jihuiy@uw.edu
372 |  | Lidong Chen | cld@mail.sic.ac.cn
373 |  | Zhifeng Ren | zren@uh.edu
374 |  | PFP Poudeu | ppoudeup@umich.edu
375 |  | Jiaqing He | he.jq@sustc.edu.cn
376 |  | Li-Dong Zhao | zhaolidong@buaa.edu.cn
377 |  | Xinfeng Tang | tangxf@whut.edu.cn
378 |  | Qian Zhang | zhangqf@hit.edu.cn
379 |  | Xianli Su | suxianli@whut.edu.cn | FALSE
380 |  | Li-Dong Zhao | zhaolidong@buaa.edu.cn
381 |  | Qingyu Yan | AlexYan@ntu.edu.sg | FALSE
382 |  | K Biswas | kanishka@jncasr.ac.in
383 |  | Jing-Feng Li | jingfeng@mail.tsinghua.edu.cn
384 |  | Xiaoyuan Zhou | xiaoyuan2013@cqu.edu.cn
385 |  | Zhifeng Ren | zren@uh.edu
386 |  | Li-Dong Zhao | zhaolidong@buaa.edu.cn
387 |  | MG Kanatzidis | m-kanatzidis@northwestern.edu
388 |  | K Biswas | kanishka@jncasr.ac.in
389 |  | Qingyu Yan | alexyan@ntu.edu.sg
390 |  | Qian Zhang | zhangqf@hit.edu.cn
391 |  | Xinfeng Tang | tangxf@whut.edu.cn
392 |  | Lipeng Hu | hulipeng@szu.edu.cn
393 |  | Chaohua Zhang | zhangch@szu.edu.cn
394 |  | Jian Zhang | zhangjian@issp.ac.cn
395 |  | Zhifeng Ren | zren@uh.edu
396 |  | Xu Lu | luxu@cqu.edu.cn
397 |  | Jin-Le Lan | linyh@tsinghua.edu.cn
398 | Zihang Liu | Takao Mori | MORI.Takao@nims.go.jp
399 |  | Qingyu Yan | alexyan@ntu.edu.sg
400 |  | Qingyu Yan | alexyan@ntu.edu.sg
401 |  | Di Wu | wud@snnu.edu.cn
402 |  | Yuchi Fan | yuchifan@dhu.edu.cn
403 |  | Hsin-Jay Wu | ssky0211@nctu.edu.tw
404 |  | Xinfeng Tang | tangxf@whut.edu.cn
405 |  | Emmanuel Guilmeau | emmanuel.guilmeau@ensicaen.fr
406 |  | Junqin Li | junqinli@szu.edu.cn
407 |  | Jiaqing He | he.jq@sustc.edu.cn
408 |  | Jiehe Sui | suijiehe@hit.edu.cn
409 |  | Hsin-Jay Wu | ssky0211@nctu.edu.tw
410 |  | Jiaqing He | he.jq@sustc.edu.cn
411 |  | Weishu Liu | liuws@sustc.edu.cn
412 |  | Naiming Liu | nl4qv@virginia.edu
413 |  | Zhi-Gang Chen | zhigang.chen@uq.edu.au
414 |  | Yanzhong Pei | yanzhong@tongji.edu.cn
415 |  | Li-Dong Zhao | zhaolidong@buaa.edu.cn | FALSE
416 |  | Huaizhou Zhao | hzhao@iphy.ac.cn
417 |  | Xiaoyuan Zhou | xiaoyuan2013@cqu.edu.cn
418 |  | Junqin Li | junqinli@szu.edu.cn
419 |  | Zhi-Gang Chen | zhigang.chen@uq.edu.au
420 |  | Li-Dong Zhao | zhaolidong@buaa.edu.cn
421 |  | Xiaolin Wang | xiaolin@uow.edu.au
422 |  | Zhifeng Ren | zren@uh.edu
423 |  | Guo-Qiang Liu | liugq@nimte.ac.cn
424 |  | Qingjie Zhang | zhangqj@whut.edu.cn
Note on B77: byungkiryu: baddata near zero conductivity

## list v9.2_br+jc
# | DOI | JOURNAL | YEAR | 논문ZT(max) | Graph_ZT(max) | TEP_ZT(max) | at T [K] | user_edting | nickname_of_paper | Corresponding_author_main | Corresponding_email | figure_number_of_targetZT | label_of_targetZT_in_figure | figure_label_description | note | error_correction_note | date_updated | date_confirmed | confirm_method | confirmed | complete | notDuplicated | Reproducible_ZT | notError | notCalc | cri1 | cri2 | cri3 | cri4 | cri5 | cri6 | allfilter | pass | avg ZT | eng ZT | Tc [K] for avg ZT | Th [K] for avg ZT | ΔT [K] for avg ZT | ηmax [%] | η 방법 | Tc [K] for etaMax | Th [K] for etaMax | ΔT [K] for etaMax | module_type | label | 대표스펙 타입 | DATA | 소재타입 | 소재 | 소자 | 시스템 | GROUP | BASEMAT | 조성 | 소재조성코멘트 | 소재차원 (bulk, film, 1D, 2D) | SC/PC | Reaction | Milling | SINTERING | PostProcessing | 실험방법 (to be convered to json type) | 측정기기 | Cp (J/g K) | 측정방향 | 입력인 | date_make | 특이사항 | 기타
1 | 10.1038/NCHEM.955 |  | 2011 | 1.7 |  | 1.7014 | 800 | BR | Kanishka Biswas | MG Kanatzidis | m-kanatzidis@northwestern.edu | Figure 4 | 2% SrTe | PbTe-1%SrTe-2%SrTe |  | error: T error updated | 2022-03-30 23:55 | 2022-03-30 11:55 | redigitize | TRUE | TRUE |  |  |  |  | TRUE | TRUE | TRUE | TRUE | TRUE | TRUE | TRUE | 1 | [12 empty] | P | TEP | P | O | X | X | Chalcogenide | PbTe | PbTe SrTe NaTe | (PbTe)0.97(SrTe)0.02(Na2Te)0.01 | Bulk | PC | Melt-Cooling | na | na | na | Ingot = mix(Pb,Te,Na2Te,SrTe under Ar, 10g, nomial (PbTe)0.97(SrTe)0.02(Na2Te)0.01), meltCooling(ingot, P=10^-4 torr, T1=1323K, time1=15hour, T2 873K, cooling=11K/h, T3=RT, time=15hour) |  |  |  | 손지희 | 2016-08-26
2 | 10.1038/nature11439 |  | 2012 | 2.2 |  | 2.213 | 915 | BR | Kanishka Biswas | MG Kanatzidis | m-kanatzidis@northwestern.edu | Figure 1(b) | 4 mol% SrTe, 2 mol% Na: SPS |  |  |  |  | 2022-03-31 00:06 | edgecheck | TRUE | TRUE |  |  |  |  | TRUE | TRUE | TRUE | TRUE | TRUE | TRUE | TRUE | 1 | [12 empty] | P | TEP | P | O | X | X | Chalcogenide | PbTe | PbTe SrTe Na | (PbTe)0.96(SrTe)0.04Na0.02 | Bulk | PC | Melt-Quenching | RetschRM200 | SPS | na | melting + BM + SPS |  |  |  | 손지희 | 2016-08-26
3 | 10.1038/nature06458 |  | 2008 | 1 |  |  | 200 | BR | [6 empty] | not complete |  |  | 2022-03-31 00:12 |  | TRUE | FALSE |  |  |  |  | TRUE | FALSE | TRUE | TRUE | TRUE | TRUE | FALSE | 0 | [12 empty] | P | TEP | P | O | O | X | Si | Si | Si | 20nm Si nanowires | 1D | SC |  |  |  |  | SNAP process |  |  |  | 손지희 | 2016-08-26
4 | 10.1038/ncomms9144 |  | 2015 | 1.46 |  | 1.45 | 1200 | BR |  | Tiejun Zhu | zhutj@zju.edu.cn | Figure 2(a) | x = 0.12 | FeNb1-x Hfx Sb |  |  |  | 2022-03-31 00:19 | edgecheck | TRUE | TRUE |  |  |  |  | TRUE | TRUE | TRUE | TRUE | TRUE | TRUE | TRUE | 1 | [12 empty] | P | TEP | P | O | O | X | HH | HH | FeNbHfSb | FeNb0.88Hf0.12Sb | Bulk | PC | Melt-Cooling | Mixer-Mill | SPS | annealing | SPS |  |  |  | 손지희 | 2016-08-26 | levitation melting
5 | 10.1002/aenm.201200970 |  | 2013 | 2.28 |  | 2.29 | 673 | BR |  | Y Gelbstein | yanivge@bgu.ac.il | Figure 4 | SPS 823K/60min | Ge0.87Pb0.13Te |  |  |  | 2022-03-31 00:26 | edgecheck | TRUE | TRUE |  |  |  |  | TRUE | TRUE | TRUE | TRUE | TRUE | TRUE | TRUE | 1 | [12 empty] | P | TEP | P | O | O | X | Chalcogenide | GeTe | GePbTe | Ge0.87Pb0.13Te | Bulk | PC | Melt-Quenching | Hand-Mill | SPS | annealing | SPS |  |  |  | 손지희 | 2016-08-26
6 | 10.1002/adma.201501030 |  | 2015 | 2.1 |  | 2.14 | 1000 | BR |  | Xun Shi | xshi@mail.sic.ac.cn | Figure 1(b) | Cu2S0.52Te0.48 |  |  |  |  | 2022-03-31 00:32 | edgecheck | TRUE | TRUE |  |  |  |  | TRUE | TRUE | TRUE | TRUE | TRUE | TRUE | TRUE | 1 | [12 empty] | P | TEP | P | O | X | X | Chalcogenide | M2Q | CuSTe | Cu2S0.52Te0.48 | Bulk | PC | Melt-Quenching |  | SPS | na | SPS |  |  |  | 손지희 | 2016-08-26
7 | 10.1126/science.1159725 |  | 2008 | 1.5 |  | 1.47 | 773 | BR |  | JP Heremans | heremans.1@osu.edu | Figure 1(b) | 2% Tl | Tl0.02Pb0.98Te |  |  |  | 2022-03-31 00:36 | edgecheck | TRUE | TRUE |  |  |  |  | TRUE | TRUE | TRUE | TRUE | TRUE | TRUE | TRUE | 1 | [12 empty] | P | TEP | P | O | X | X | Chalcogenide | PbTe | TlPbTe | Tl0.02Pb0.98Te | Bulk | PC | Melt-Cooling | Crushed | HP | na | HP |  |  |  | 손지희 | 2016-08-26
8 | 10.1126/science.1092963 |  | 2004 | 2.2 |  | 2.1 | 800 | BR |  | MG Kanatzidis | kanatzid@cem.msu.edu | Figure 3(c) | AgPb18SbTe20 |  | LAST known not reproducible |  |  | 2022-03-31 00:51 | edgecheck | TRUE | TRUE |  |  |  |  | TRUE | TRUE | TRUE | TRUE | TRUE | TRUE | TRUE | 1 | [12 empty] | N | TEP | N | O | X | X | Chalcogenide | PbTe | AgPbSbTe | AgPb18SbTe20 | Bulk | PC | Melt-Cooling | na | na | na | heating |  |  |  | 손지희 | 2016-08-26
9 | 10.1038/am.2013.86 |  | 2014 | 1.3 |  | 1.25 | 380 | BR |  | Xin-Bing Zhao | zhaoxb@zju.edu.cn |  | HD-Sb1.7 |  |  |  |  | 2022-03-31 00:56 | edgecheck | TRUE | TRUE |  |  |  |  | TRUE | TRUE | TRUE | TRUE | TRUE | TRUE | TRUE | 1 | [12 empty] | P | TEP | P | O | X | X | Chalcogenide | Bi2Te3 | BiSbTe | Bi0.3Sb1.7Te3 | Bulk | PC | Melt-Cooling | Ball-Mill | HP | Hot-deformation | HP(repress) |  |  |  | 손지희 | 2016-08-26
10 | 10.1039/c5ee02979a |  | 2016 | 1.8 |  | 1.75 | 810 | BR | AIST | Michihiro Ohta | ohta.michihiro@aist.go.jp | Figure 7 | p-type PbTe | PbTe-2%MgTe-4%Na |  |  |  | 2022-03-31 00:56 | edgecheck | TRUE | TRUE | FALSE |  |  |  | TRUE | TRUE | FALSE | TRUE | TRUE | TRUE | FALSE | 0 | [12 empty] | P | TEP | P | O | O | X | Chalcogenide | PbTe | PbTe MgTe Na | (PbTe)0.96(MgTe)0.02Na0.04 | Bulk | PC | Melt-Cooling | Hand-Mill | SPS | na | SPS |  |  |  | 손지희 | 2016-08-26
11 | 10.1039/c5ee02979a |  | 2016 | 1.4 |  | 1.39 | 750 | BR | [9 empty] | 2022-03-31 01:02 | edgecheck | TRUE | TRUE | TRUE |  |  |  | TRUE | TRUE | TRUE | TRUE | TRUE | TRUE | TRUE | 1 | [12 empty] | N | TEP | N | O | O | X | Chalcogenide | PbTe | PbTe PbI | (PbTe)0.998(PbI2)0.002 | Bulk | PC | Melt-Cooling | Hand-Mill | SPS | na | SPS |  |  |  | 손지희 | 2016-08-26
12 | 10.1126/science.aaa4166 |  | 2015 | 1.86 |  | 1.86 | 320 | BR | Science-dense-dislocation |  |  |  |  | Te-MS,red |  |  |  | 2022-03-31 09:07 | redigitize | TRUE | TRUE |  |  |  |  | TRUE | TRUE | TRUE | TRUE | TRUE | TRUE | TRUE | 1 | [12 empty] | P | TEP | P | O | O | X | Chalcogenide | Bi2Te3 | BiSbTe | Bi0.5Sb1.5Te3 + 25wt% Te | Bulk | PC | Melt-Spinning | na | SPS | na | MS + SPS |  |  |  | 손지희 | 2016-08-26
13 | 10.1038/ncomms10287 |  | 2016 | 1 |  | 1 | 700 | BR | [5 empty] | 2.65x10^19 |  | error: T of ZT error updated | 2022-03-31 09:18 | 2022-03-31 09:18 | redigitize | TRUE | TRUE |  |  |  |  | TRUE | TRUE | TRUE | TRUE | TRUE | TRUE | TRUE | 1 | [12 empty] | P | TEP | P | O | X | X | Te | Te | Te As | Te + As-doping | Bulk | PC | Melt-Quenching | Grinding | HP | na | HP |  |  |  | 손지희 | 2016-08-26
14 | 10.1002/aenm.201100149 |  | 2011 | 1.06 |  | 0.98 | 398 | BR | [5 empty] | re-pressed Cu0.01Bi2Te2.7Se0.3 |  |  |  | 2022-03-31 11:58 | edgecheck | TRUE | TRUE |  |  |  |  | TRUE | TRUE | TRUE | TRUE | TRUE | TRUE | TRUE | 1 | [12 empty] | N | TEP | N | O | X | X | Chalcogenide | Bi2Te3 | CuBiTeSe | Cu0.01Bi2Te2.7Se0.3 | Bulk | PC | Mechanical-alloying | na | SPS | repress | SPS(re-press) |  |  | IP | 손지희 | 2016-08-26
15 | 10.1103/PhysRevLett.108.166601 |  | 2012 | 1.3 |  | 1.33 | 700 | BR | [5 empty] | x=0.7 |  | error: SI data copy error, updated | 2022-03-31 12:02 | 2022-03-31 12:02 | edgecheck | TRUE | TRUE |  |  |  |  | TRUE | TRUE | TRUE | TRUE | TRUE | TRUE | TRUE | 1 | [12 empty] | N | TEP | N | O | X | X | Silicide | Mg2Si | MgSiSb | Mg2Si0.3Sb0.7 | Bulk | PC | Solid-state-reaction | Grinding | SPS | na | 2-step solid state reaction + SPS |  |  |  | 손지희 | 2016-08-26
16 | 10.1038/am.2016.67 |  | 2016 | 1.1 |  | 1.1 | 473 | BR | [5 empty] | TP 460-3 |  |  |  | 2022-03-31 12:07 | edgecheck | TRUE | TRUE |  |  |  |  | TRUE | TRUE | TRUE | TRUE | TRUE | TRUE | TRUE | 1 | [12 empty] | N | TEP | N | O | X | X | Chalcogenide | Bi2Te3 | BiTeSe | Bi2Te2.2Se0.8 | Bulk | PC | Mechanical-alloying | na | SPS | SPS | MA+SPS(re-press) |  |  | IP | 손지희 | 2016-08-26
17 | 10.1038/nature09996 |  | 2011 | 1.8 |  | 1.75 | 850 | BR | [5 empty] | x = 0.15 |  |  |  | 2022-03-31 12:10 | edgecheck | TRUE | TRUE |  |  |  |  | TRUE | TRUE | TRUE | TRUE | TRUE | TRUE | TRUE | 1 | [12 empty] | P | TEP | P | O | X | X | Chalcogenide | PbTe | PbTeSe | PbTe0.85Se0.15 | Bulk | PC | Melt-Quenching | grinding | HP | na | HP |  |  |  | 손지희 | 2016-08-26
18 | 10.1039/c0ee00456a |  | 2011 | 1.4 |  | 1.55 | 750 | BR | [5 empty] | 9.0x10^19 |  |  |  | 2022-03-31 12:14 | edgecheck | TRUE | TRUE |  |  |  |  | TRUE | TRUE | TRUE | TRUE | TRUE | TRUE | TRUE | 1 | [12 empty] | P | TEP | P | O | X | X | Chalcogenide | PbTe | PbTeNa | NaxPb1 xTe (0.5% < x < 2%) | Bulk | PC | Melt-Quenching | grinding | HP | na | melting+annealing + HP |  |  |  | 손지희 | 2016-08-26
19 | 10.1126/science.1156446 |  | 2008 | 1.4 |  | 1.44 | 373 | BR | [5 empty] | Nano |  |  |  | 2022-03-31 12:17 | edgecheck | TRUE | TRUE |  |  |  |  | TRUE | TRUE | TRUE | TRUE | TRUE | TRUE | TRUE | 1 | [12 empty] | P | TEP | P | O | O | X | Chalcogenide | Bi2Te3 | BiSbTe | BiSbTe alloy | Bulk | PC | Ball-milling | na | HP | na | BM + HP |  |  | OP | 손지희 | 2016-08-26
20 | 10.1038/nature08088 |  | 2009 | 1.48 |  | 1.463 | 705 | BR | [5 empty] | b-c plane (anneal) | redigitizing for higher resolution |  | 2022-03-31 13:38 | 2022-03-31 01:38 | redigitize | TRUE | TRUE |  |  |  |  | TRUE | TRUE | TRUE | TRUE | TRUE | TRUE | TRUE | 1 | [12 empty] | N | TEP | N | O | X | X | Chalcogenide | In4Se3 | InSe | In4Se2.35 | Bulk | SC | Bridgman | na | na | na | Bridgman |  |  | b–c plane | 손지희 | 2016-08-26
21 | 10.1038/nmat1154 |  | 2004 |  |  |  |  | BR | [6 empty] | not complete |  |  | 2022-03-31 01:38 |  | TRUE | FALSE |  |  |  |  | TRUE | FALSE | TRUE | TRUE | TRUE | TRUE | FALSE | 0 | [12 empty] | - | missing | - | O | X | X | Zintl | Zn4Sb3 | ZnSb | Zn57.5Sb42.5 | Bulk | SC | Bridgman |  |  |  | Bridgman |  |  |  | 손지희 | 2016-08-26 | structural analysis(XRD) | data 없음
22 | 10.1038/35098012 |  | 2001 | 2.4 |  |  | 300 | BR | [6 empty] | not complete |  |  | 2022-03-31 01:38 |  | TRUE | FALSE |  |  |  |  | TRUE | FALSE | TRUE | TRUE | TRUE | TRUE | FALSE | 0 | [12 empty] | P | missing | P | X | O | X | Chalcogenide | Bi2Te3 | BiTe/SbTe, BiTeSe | Bi2Te3/Sb2Te3 SLs(P), Bi2Te3/Bi2Te2.83Se0.17SLs(N) | 2D | - |  |  | HP |  | low-temperature growth process |  |  |  | 손지희 | 2016-08-26 |  | data 없음
23 | 10.1073/pnas.1403601111 |  | 2014 | 2 |  | 1.98 | 773 | BR | [5 empty] | QH |  |  |  | 2022-03-31 01:38 | edgecheck | TRUE | TRUE |  |  |  |  | TRUE | TRUE | TRUE | TRUE | TRUE | TRUE | TRUE | 1 | [12 empty] | P | TEP | P | O | X | X | Chalcogenide | PbTe | PbNaTe | Pb0.98Na0.02Te | Bulk | PC | Melt-Quenching | grinding | HP | na | melting + HP |  |  |  | 손지희 | 2016-08-26
24 | 10.1038/ncomms10892 |  | 2016 |  |  |  | 700 | BR | [5 empty] | YbCd1.6Zn0.4Sb2 | computation |  |  | 2022-03-31 01:38 |  | TRUE | FALSE |  |  |  |  | TRUE | FALSE | TRUE | TRUE | TRUE | TRUE | FALSE | 0 | [12 empty] | - | ZT | - | O | X | X | Zintl | Zintl | YbCdZnSb | CaAl2Si2-type Zintl CPs, YbCd1.6Zn0.4Sb2 | Bulk | - |  |  |  |  | - |  |  |  | 손지희 | 2016-08-26 | 논문 DATA 수집 & screening design of new TE materials | data (reference 따온 data)
25 | 10.1021/ja306527n |  | 2012 | 1.3 |  | 1.27 | 923 | BR | [5 empty] | Pb0.975Na0.025S+3%CdS | poor resolution |  | 2022-03-31 15:39 | 2022-03-31 03:39 | redigitize | TRUE | TRUE |  |  |  |  | TRUE | TRUE | TRUE | TRUE | TRUE | TRUE | TRUE | 1 | [12 empty] | P | TEP | P | O | X | X | Chalcogenide | PbS | PbNaS CdS | Pb0.975Na0.025S+3mol% CdS | Bulk | PC | Melt-Quenching | crushed | SPS | na | SPS |  |  |  | 손지희 | 2016-08-26
26 | 10.1021/ja301772w |  | 2012 | 1.22 |  | 1.04 | 923 | BR | [5 empty] | Pb0.975Na0.025S+3%SrS (A) | poor resolution | 데이터로부터 ZT가 안나옴 | 2022-03-31 16:25 | 2022-03-31 04:25 | redigitize | TRUE | TRUE |  | FALSE | FALSE |  | TRUE | TRUE | TRUE | FALSE | FALSE | TRUE | FALSE | 0 | [12 empty] | P | TEP | P | O | X | X | Chalcogenide | PbS | PbNaS SrS | Pb0.975Na0.025S with 3.0 at. % SrS | Bulk | PC | Melt-Quenching | crushed | SPS | na | SPS |  |  |  | 손지희 | 2016-08-26
27 | 10.1038/nature13184 |  | 2014 | 2.6 |  | 2.67 | 923 | BR | [5 empty] | b axis |  |  |  | 2022-03-31 04:30 | edgecheck | TRUE | TRUE |  |  |  |  | TRUE | TRUE | TRUE | TRUE | TRUE | TRUE | TRUE | 1 | [12 empty] | P | TEP | P | O | X | X | Chalcogenide | SnSe | SnSe | SnSe | Bulk | SC | Bridgman | na | na | na | Bridgman |  |  | b axis | 손지희 | 2016-08-26
28 | 10.1126/science.aad3749 |  | 2015 | 2 |  | 2.01 | 773 | BR | [5 empty] | hole doped b axos |  |  |  | 2022-03-31 04:33 | edgecheck | TRUE | TRUE |  |  |  |  | TRUE | TRUE | TRUE | TRUE | TRUE | TRUE | TRUE | 1 | [12 empty] | P | TEP | P | O | X | X | Chalcogenide | SnSe | SnNaSe | Sn0.985Na0.015Se | Bulk | SC | Bridgman | na | na | na | Bridgman |  |  | b axis | 손지희 | 2016-08-26
29 | 10.1063/1.4807771 |  | 2013 | 0.92 |  |  | 373 | BR | [6 empty] | not complete |  |  | 2022-03-31 06:36 |  | TRUE | FALSE |  |  |  |  | TRUE | FALSE | TRUE | TRUE | TRUE | TRUE | FALSE | 0 | [12 empty] | N | κ, ZT | N | O | X | X | Chalcogenide | Bi2Te3 | BiTeSe | BiTe2.7Se0.3 | Bulk | PC |  |  | SPS | repress | SPS(re-press) |  |  | ab direction | 손지희 | 2016-09-07
30 | 10.1063/1.4807771 |  | 2013 | 1.04 |  |  | 298 | BR | [6 empty] | not complete |  |  | 2022-03-31 06:36 |  | TRUE | FALSE |  |  |  |  | TRUE | FALSE | TRUE | TRUE | TRUE | TRUE | FALSE | 0 | [12 empty] | P | κ, ZT | P | O | X | X | Chalcogenide | Bi2Te3 | BiSbTe | Bi0.5Sb1.5Te3 | Bulk | PC |  |  | SPS | repress | SPS(re-press) |  |  | ab direction | 손지희 | 2016-09-07
31 | 10.1016/j.jssc.2006.12.010 |  | 2007 | 0.86 |  | 0.856 | 505 | BR | [5 empty] | x = 0.4 |  | 전도도의 x가 1000/T에 대한 환산 오류 | 2021-03-31 18:36 | 2022-03-31 06:36 | redigitize | TRUE | TRUE |  |  |  |  | TRUE | TRUE | TRUE | TRUE | TRUE | TRUE | TRUE | 1 | [12 empty] | N | TEP | N | O | X | X | Chalcogenide | Bi2Te3 | BiAgTeSe | Bi1.96Ag0.04Te2.7Se0.3 | Bulk | PC |  |  | SPS |  | SPS |  |  |  | 손지희 | 2016-09-07
32 | 10.1016/j.jallcom.2007.05.063 |  | 2008 | 0.86 |  | 0.855 | 419 | BR | [5 empty] | x = 0.1 |  | 전도도의 x가 1000/T에 대한 환산 오류 | 2021-03-31 22:33 | 2022-03-31 10:33 | redigitize | TRUE | TRUE |  |  |  |  | TRUE | TRUE | TRUE | TRUE | TRUE | TRUE | TRUE | 1 | [12 empty] | P | TEP | P | O | X | X | Chalcogenide | Bi2Te3 | BiSbTeAl | Al0.2Bi0.45Sb1.3Te3 | Bulk | PC |  |  | SPS |  | SPS |  |  |  | 손지희 | 2016-09-07
33 | 10.3938/jkps.66.1726 |  | 2015 | 0.72 |  | 0.743 | 473 | BR | [5 empty] | MA-HP673K |  |  |  | 2022-03-31 10:37 | edgecheck | TRUE | TRUE |  |  |  |  | TRUE | TRUE | TRUE | TRUE | TRUE | TRUE | TRUE | 1 | [12 empty] | N | TEP | N | O | X | X | Chalcogenide | Bi2Te3 | BiTeSe | Bi2Te2.7Se0.3 | Bulk | PC | Ball-milling |  |  |  | MA + HP |  |  |  | 손지희 | 2016-09-08
34 | 10.1063/1.3427427 |  | 2010 | 1.8 |  | 1.79 | 316 | BR | [5 empty] | 40wt% NC |  |  |  | 2022-03-31 10:41 | edgecheck | TRUE | TRUE |  |  |  |  | TRUE | TRUE | TRUE | TRUE | TRUE | TRUE | TRUE | 1 | [12 empty] | P | TEP | P | O | X | X | Chalcogenide | Bi2Te3 | BiSbTe | Bi0.4Sb1.6Te3 | Bulk | PC | Melt-Spinning |  | HP |  | solid-state synthesis(ingot+MS)+HP |  |  |  | 손지희 | 2016-09-08
35 | 10.1039/c3ra23197f |  | 2013 | 0.48 |  | 0.5 | 500 | BR | [5 empty] | Inorganic ligand capped Bi2Te3 |  |  |  | 2022-03-31 10:46 | edgecheck | TRUE | TRUE |  |  |  |  | TRUE | TRUE | TRUE | TRUE | TRUE | TRUE | TRUE | 1 | [12 empty] | N | TEP | N | O | X | X | Chalcogenide | Bi2Te3 | BiTe | inorganic ligand capped Bi2Te3 | Bulk | PC |  |  | SPS |  | SPS |  |  |  | 손지희 | 2016-09-08
36 | Enhancing Figure of Merit of Bi0.5Sb1.5Te3 Through Nano-composite Approach |  | 2014 | 1.42 |  | 1.41 | 380 | BR | [5 empty] | BiSbTe after annealing process |  |  |  | 2022-03-31 10:52 | edgecheck | TRUE | TRUE |  |  |  |  | TRUE | TRUE | TRUE | TRUE | TRUE | TRUE | TRUE | 1 | [12 empty] | P | TEP | P | O | X | X | Chalcogenide | Bi2Te3 | BiSbTe | micro-grain and nano-grain Bi0.5Sb1.5Te3 | Bulk | PC | Melt-Spinning |  | HP | annealing | (ZM+MS-HP)+annealing |  |  |  | 손지희 | 2016-09-08
37 | 10.1002/aenm.201401391 |  | 2014 | 1.22 |  | 1.23 | 340 | BR | [5 empty] | MS10 |  |  |  | 2022-04-01 03:45 | edgecheck | TRUE | TRUE |  |  |  |  | TRUE | TRUE | TRUE | TRUE | TRUE | TRUE | TRUE | 1 | [12 empty] | P | TEP | P | O | X | X | Chalcogenide | Bi2Te3 | BiSbTe | Bi0.5Sb1.5Te3 | Bulk | PC | Melt-Spinning |  | PAS |  | MS + PAS |  |  |  | 손지희 | 2016-09-08
38 | 10.1002/aenm.201500411 |  | 2015 | 1.2 |  | 1.19 | 357 | BR | [5 empty] | ZM-HD2, inplane |  |  |  | 2022-04-01 03:52 | edgecheck | TRUE | TRUE |  |  |  |  | TRUE | TRUE | TRUE | TRUE | TRUE | TRUE | TRUE | 1 | [12 empty] | N | TEP | N | O | X | X | Chalcogenide | Bi2Te3 | BiTeSe | Bi2Te2.79Se0.21 | Bulk | ? |  |  | HP | repress | ZM + HP + Hot Deformation(repress) |  |  | IP | 손지희 | 2016-09-08
39 | 10.1007/s11664-012-2280-6 |  | 2013 | 1.4 |  | 1.46 | 300 | BR | [5 empty] | Mn 0.2wt% |  |  |  | 2022-04-01 03:57 | edgecheck | TRUE | TRUE |  |  |  |  | TRUE | TRUE | TRUE | TRUE | TRUE | TRUE | TRUE | 1 | [12 empty] | P | TEP | P | O | X | X | Chalcogenide | Bi2Te3 | BiSbTe | Bi0.5Sb1.5Te3 + 0.2wt% Mn-decorated | Bulk | PC |  |  | SPS |  | SPS |  |  |  | 손지희 | 2016-09-08
40 | 10.1039/c3ta12623d |  | 2013 | 0.8 |  | 0.8 | 400 | BR | [5 empty] | Ultrasonicated |  |  |  | 2022-04-01 03:59 | edgecheck | TRUE | TRUE |  |  |  |  | TRUE | TRUE | TRUE | TRUE | TRUE | TRUE | TRUE | 1 | [12 empty] | N | TEP | N | O | X | X | Chalcogenide | Bi2Te3 | BiTeSe | Bi2Te2.7Se0.3 | Bulk | PC |  |  | SPS |  | chemical exfoliation + SPS |  |  |  | 손지희 | 2016-09-08
41 | 10.1002/adfm.201402663 |  | 2015 | 0.77 |  | 0.76 | 475 | BR | [5 empty] | x = 2.0vol% Bi2Te3 bulk |  |  |  | 2022-04-01 04:03 | edgecheck | TRUE | TRUE |  |  |  |  | TRUE | TRUE | TRUE | TRUE | TRUE | TRUE | TRUE | 1 | [12 empty] | N | TEP | N | O | X | X | Chalcogenide | Bi2Te3 | BiTeAg | Bi2Te3 + 2.0vol% Ag NPs | Bulk | PC | hydrothermal |  | SPS |  | hydrothermal method + SPS |  |  |  | 손지희 | 2016-09-09
42 | 10.1063/1.1863440 |  | 2005 | 1 |  | 1.01 | 450 | BR | [5 empty] | NC2 |  |  |  | 2022-04-01 04:14 | edgecheck | TRUE | TRUE |  |  |  |  | TRUE | TRUE | TRUE | TRUE | TRUE | TRUE | TRUE | 1 | [12 empty] | N | TEP | N | O | X | X | Chalcogenide | Bi2Te3 | BiTe | Bi2Te3(ZM) 85wt% + Bi2Te3 nanotube 15wt% | Bulk | PC |  |  | HP |  | mix : hydrothermal synthesis(nano tube) + ZM, -HP |  |  |  | 손지희 | 2016-09-09
43 | 10.3365/eml.2010.12.201 |  | 2010 | 1.2 |  | 1.2 | 373 | BR | KERI |  |  |  |  | 0.05 wt% | 이재기 BST0.5, Ag |  |  | 2022-04-01 04:19 | edgecheck | TRUE | TRUE |  |  |  |  | TRUE | TRUE | TRUE | TRUE | TRUE | TRUE | TRUE | 1 | [12 empty] | P | TEP | P | O | X | X | Chalcogenide | Bi2Te3 | BiSbTeAg | Bi0.5Sb1.5Te3 + 0.05wt% Ag | Bulk | PC | Melt |  | HP |  | melting and hot pressing |  |  | IP | 손지희 | 2016-09-09
44 | 10.1007/s11664-012-2356-3 |  | 2012 | 1.2 |  | 1.23 | 320 | BR | [5 empty] | Bi0.4Sb1.6-xInxTe3 x=0.01 |  |  |  | 2022-04-01 04:22 | edgecheck | TRUE | TRUE |  |  |  |  | TRUE | TRUE | TRUE | TRUE | TRUE | TRUE | TRUE | 1 | [12 empty] | P | TEP | P | O | X | X | Chalcogenide | Bi2Te3 | BiSbInTe | Bi0.4Sb1.59In0.01Te3 | Bulk | PC | Melt |  | SPS |  | melting and SPS |  |  |  | 손지희 | 2016-09-09
45 | 10.1039/c3ce40643a |  | 2013 | 0.24 |  | 0.24 | 400 | BR | [5 empty] | Bi2Te3/MnTe2 |  |  |  | 2022-04-01 04:25 | edgecheck | TRUE | TRUE |  |  |  |  | TRUE | TRUE | TRUE | TRUE | TRUE | TRUE | TRUE | 1 | [12 empty] | N | TEP | N | O | X | X | Chalcogenide | Bi2Te3 | BiTeMnTe | nanostructured Bi2Te3/MnTe2 composite | Bulk | PC |  |  | SPS |  | ball milling and SPS |  |  |  | 손지희 | 2016-09-09
46 | 10.1021/nl101156v |  | 2010 | 1.04 |  | 1.04 | 398 | BR | [5 empty] | press perpendicular |  |  |  | 2022-04-01 04:29 | edgecheck | TRUE | TRUE |  |  |  |  | TRUE | TRUE | TRUE | TRUE | TRUE | TRUE | TRUE | 1 | [12 empty] | N | TEP | N | O | X | X | Chalcogenide | Bi2Te3 | BiTeSe | Bi2Te2.7Se0.3 | Bulk | PC | Ball-milling |  | HP | HP | ball milling and hot pressing(repress) |  |  | IP | 손지희 | 2016-09-12
47 | 10.1007/s11664-013-2822-6 |  | 2013 | 0.9 |  | 0.9 | 423 | BR | [5 empty] | Bi2Te2.85Se0.15:I0.005 |  |  |  | 2022-04-01 10:59 | edgecheck | TRUE | TRUE |  |  |  |  | TRUE | TRUE | TRUE | TRUE | TRUE | TRUE | TRUE | 1 | [12 empty] | N | TEP | N | O | X | X | Chalcogenide | Bi2Te3 | BiTeSeI | Bi2Te2.85Se0.15 : I 0.005 | Bulk | PC | Melt |  | HP |  | encapsulated melting and hot pressing |  |  |  | 손지희 | 2016-09-12
48 | 10.3938/jkps.64.1416 |  | 2014 | 0.6 |  | 0.6 | 423 | BR | [5 empty] | Bi2Te2.4Se0.6 |  |  |  | 2022-04-01 11:05 | edgecheck | TRUE | TRUE |  |  |  |  | TRUE | TRUE | TRUE | TRUE | TRUE | TRUE | TRUE | 1 | [12 empty] | N | TEP | N | O | X | X | Chalcogenide | Bi2Te3 | BiTeSe | Bi2Te2.4Se0.6 | Bulk | PC | Melt |  | HP |  | encapsulated melting and hot pressing |  |  |  | 손지희 | 2016-09-12
49 | 10.3938/jkps.65.696 |  | 2014 | 1.13 |  | 1.18 | 423 | BR | [5 empty] | Bi2Te2.7Se0.3I0.0075 | 그래프가 겹쳐 열전도도 보기 어려움 |  |  | 2022-04-01 11:09 | edgecheck | TRUE | TRUE |  |  |  |  | TRUE | TRUE | TRUE | TRUE | TRUE | TRUE | TRUE | 1 | [12 empty] | N | TEP | N | O | X | X | Chalcogenide | Bi2Te3 | BiTeSeI | Bi2Te2.7Se0.3 : I 0.0075 | Bulk | PC | Melt |  | HP |  | encapsulated melting and hot pressing |  |  |  | 손지희 | 2016-09-12
50 | 10.1007/s11664-014-3485-7 |  | 2014 | 1.13 |  | 1.17 | 423 | BR | [5 empty] | Bi2Te2.7Se0.3I0.0075 | id=49와 동일한 데이터 |  |  | 2022-04-01 11:15 | edgecheck | TRUE | TRUE | FALSE |  |  |  | TRUE | TRUE | FALSE | TRUE | TRUE | TRUE | FALSE | 0 | [12 empty] | N | TEP | N | O | X | X | Chalcogenide | Bi2Te3 | BiTeSeI | Bi2Te2.7Se0.3 : I 0.0075 | Bulk | PC | Melt |  | HP |  | encapsulated melting and hot pressing |  |  |  | 손지희 | 2016-09-12
51 | 10.3938/jkps.64.1692 |  | 2014 | 0.9 |  | 0.9 | 423 | BR | [5 empty] | Bi2Te2.85Se0.15I0.005 |  |  |  | 2022-04-01 11:21 | edgecheck | TRUE | TRUE |  |  |  |  | TRUE | TRUE | TRUE | TRUE | TRUE | TRUE | TRUE | 1 | [12 empty] | N | TEP | N | O | X | X | Chalcogenide | Bi2Te3 | BiTeSeI | Bi2Te2.85Se0.15 : I0.005 | Bulk | PC | Melt |  | HP |  | encapsulated melting and hot pressing |  |  |  | 손지희 | 2016-09-12
52 | 10.1002/aenm.201100338 |  | 2011 | 0.45 |  | 0.45 | 373 | BR | [5 empty] | 5% Bi/Bi2Te3-II |  |  |  | 2022-04-01 11:27 | edgecheck | TRUE | TRUE |  |  |  |  | TRUE | TRUE | TRUE | TRUE | TRUE | TRUE | TRUE | 1 | [12 empty] | N | TEP | N | O | X | X | Chalcogenide | Bi2Te3 | Bi/BiTe | Bi2Te3 + 5.0vol% Bi NPs | Bulk | PC |  |  | HP |  | low temperature solvothermal method and ball milling and hot pressing |  |  |  | 손지희 | 2016-09-13
53 | 10.1063/1.4749806 |  | 2012 | 0.87 |  | 0.9 | 375 | BR | [5 empty] | Cu0.01Bi2Te2.7Se0.3 |  |  |  | 2022-04-01 11:38 | edgecheck | TRUE | TRUE |  |  |  |  | TRUE | TRUE | TRUE | TRUE | TRUE | TRUE | TRUE | 1 | [12 empty] | N | TEP | N | O | O | X | Chalcogenide | Bi2Te3 | CuBiTeSe | Cu0.01Bi2Te2.7Se0.3 | Bulk | PC |  |  | HP |  | ball milling and hot pressing |  |  |  | 손지희 | 2016-09-13 | 소자측정x, diffusion barrier 적합한지 여부
54 | 10.1002/adma.201203764 |  | 2013 | 0.71 |  | 0.7 | 400 | BR | [5 empty] | BT85BS15 |  |  |  | 2022-04-01 11:41 | edgecheck | TRUE | TRUE |  |  |  |  | TRUE | TRUE | TRUE | TRUE | TRUE | TRUE | TRUE | 1 | [12 empty] | N | TEP | N | O | X | X | Chalcogenide | Bi2Te3 | BiTeSe | (Bi2Te3)85(Bi2Se3)15 nanoflakes | Bulk | PC |  |  | SPS |  | chemical synthesis + SPS |  |  | IP | 손지희 | 2016-09-13
55 | 10.3390/ma8030959 |  | 2015 | 1.09 |  | 1.09 | 300 | BR | [5 empty] | 1.0 at.% Fe-BST |  |  |  | 2022-04-01 11:44 | edgecheck | TRUE | TRUE |  |  |  |  | TRUE | TRUE | TRUE | TRUE | TRUE | TRUE | TRUE | 1 | [12 empty] | P | TEP | P | O | X | X | Chalcogenide | Bi2Te3 | BiSeTeFe | Bi0.48Sb1.52Te3 + 1 at% Fe | Bulk | PC |  |  | SPS |  | melting and SPS |  |  |  | 손지희 | 2016-09-13
56 | 10.1063/1.4916947 |  | 2015 | 0.95 |  | 0.96 | 323 | BR | [5 empty] | y = 0.27 |  |  |  | 2022-04-02 11:42 | edgecheck | TRUE | TRUE |  |  |  |  | TRUE | TRUE | TRUE | TRUE | TRUE | TRUE | TRUE | 1 | [12 empty] | N | TEP | N | O | X | X | Chalcogenide | Bi2Te3 | BiTeSe | Bi2Te2.73Se0.27 | Bulk | SC |  |  |  |  | vertical zone-leveling method |  |  |  | 손지희 | 2016-09-13
57 | 10.1063/1.4916947 |  | 2015 | 1 |  | 1.03 | 323 | BR | [5 empty] | x = 0.6 |  |  |  | 2022-04-02 11:44 | edgecheck | TRUE | TRUE |  |  |  |  | TRUE | TRUE | TRUE | TRUE | TRUE | TRUE | TRUE | 1 | [12 empty] | P | TEP | P | O | X | X | Chalcogenide | Bi2Te3 | BiSbTe | Bi0.6Sb1.4Te3 | Bulk | SC |  |  |  |  | vertical zone-leveling method |  |  |  | 손지희 | 2016-09-13
58 | 10.1039/c5tc02219c |  | 2015 | 0.82 |  |  | 473 | BR | [6 empty] | 데이터가 f(T)가 아니라, f(조성)형태임. 확보 보류. |  |  | 2022-04-02 04:03 |  | TRUE | FALSE |  |  |  |  | TRUE | FALSE | TRUE | TRUE | TRUE | TRUE | FALSE | 0 | [12 empty] | N | σ, ZT | N | O | X | X | Chalcogenide | Bi2Te3 | BiTeSe | Bi2Te2.7Se0.3 | Bulk | PC |  |  | SPS |  | MA + SPS |  |  |  | 손지희 | 2016-09-13
59 | 10.1038/srep03212 |  | 2013 | 0.95 |  | 0.84 | 423 | BR | [5 empty] | exf8h-SPS | poor resolution, 데이터를 다시 땄으나, TEP와 ZT간 관계가 이상함 | 열전도도 2K (~0)데이터 삭제 |  | 2022-04-02 04:29 | redigitize | TRUE | TRUE |  | FALSE |  |  | TRUE | TRUE | TRUE | FALSE | TRUE | TRUE | FALSE | 0 | [12 empty] | N | TEP | N | O | X | X | Chalcogenide | Bi2Te3 | BiTeSe | Bi2Te2.7Se0.3 | Bulk | PC |  |  | SPS |  | chemical-exfoliation spark-plasma-sintering (CE-SPS) |  |  | IP | 손지희 | 2016-09-13
60 | 10.1039/c4nr00191e |  | 2014 | 0.31 |  | 0.31 | 300 | BR | [5 empty] | TCHT |  |  |  | 2022-04-02 04:32 | edgecheck | TRUE | TRUE |  |  |  |  | TRUE | TRUE | TRUE | TRUE | TRUE | TRUE | TRUE | 1 | [12 empty] | N | TEP | N | O | X | X | Chalcogenide | Bi2Te3 | BiTe | Bi2Te3 nanowires (heat-treated twin-containing NWs) | 1D | [5 empty] | RF sputtering deposition + heat-treated |  |  |  | 손지희 | 2016-09-13
61 | 10.1109/ICT.2003.1287440 |  | 2003 | 0.94 |  |  | 324 | BR | [9 empty] | 2022-04-02 04:33 |  | TRUE | FALSE |  |  |  |  | TRUE | FALSE | TRUE | TRUE | TRUE | TRUE | FALSE | 0 | [12 empty] | N | ZT | N | O | X | X | Chalcogenide | Bi2Te3 | BiTeSe CBr | Bi2Te2.82Se0.18 + 0.049% mass C6Br6 | Bulk | SC |  |  |  |  | vertical zone-melting |  |  | parallel to the growth direction of ingots | 손지희 | 2016-09-19
62 | 10.1021/nl203389x |  | 2012 | 0.62 |  | 0.64 | 400 | BR | [5 empty] | 250oC (red circle) |  |  |  | 2022-04-02 04:36 | edgecheck | TRUE | TRUE |  |  |  |  | TRUE | TRUE | TRUE | TRUE | TRUE | TRUE | TRUE | 1 | [12 empty] | N | TEP | N | O | X | X | Chalcogenide | Bi2Te3 | BiTe | Bi2Te3 | Bulk |  |  |  | SPS |  | chmical synthesis + SPS |  |  |  | 손지희 | 2016-09-19
63 | 10.1016/j.jallcom.2013.03.062 |  | 2013 | 1.14 |  | 1.15 | 323 | BR | [5 empty] | 10hr |  |  |  | 2022-04-02 04:41 | edgecheck | TRUE | TRUE |  |  |  |  | TRUE | TRUE | TRUE | TRUE | TRUE | TRUE | TRUE | 1 | [12 empty] | P | TEP | P | O | X | X | Chalcogenide | Bi2Te3 | BiSbTeSe | Bi 0.42Sb1.51Te3.05Se0.02 | Bulk | PC |  |  | SPS |  | BM + SPS |  |  |  | 손지희 | 2016-09-19
64 | 10.1021/nl2034859 |  | 2012 | 0.54 |  | 0.43 | 300 | BR | [5 empty] | Bi2Te2.7Se0.3 |  |  |  | 2022-04-02 04:50 | edgecheck | TRUE | TRUE |  | FALSE |  |  | TRUE | TRUE | TRUE | FALSE | TRUE | TRUE | FALSE | 0 | [12 empty] | N | TEP | N | O | X | X | Chalcogenide | Bi2Te3 | BiTeSe | Bi2Te2.7Se0.3 | Bulk | PC |  |  | SPS |  | polyol synthesis + SPS |  |  | IP | 손지희 | 2016-09-20
65 | 10.1039/c4ta01554a |  | 2014 | 1.27 |  | 1.28 | 360 | BR | [5 empty] | BiSbTe + 4.0 mol% WSe2 addition |  |  |  | 2022-04-02 04:55 | edgecheck | TRUE | TRUE |  |  |  |  | TRUE | TRUE | TRUE | TRUE | TRUE | TRUE | TRUE | 1 | [12 empty] | P | TEP | P | O | X | X | Chalcogenide | Bi2Te3 | BiSbTe Wse | Bi0.48Sb1.52Te3 + 4mol% WSe2 | Bulk | SC |  |  |  |  | zone melting method |  |  | growth direction | 손지희 | 2016-09-20
66 | 10.1063/1.2425007 |  | 2007 | 1.35 |  | 1.37 | 300 | BR | [5 empty] | SPS-40 | 논문에서 k_el 환산식과 k_ph있음을 확인, ZT오류도 없음 |  |  | 2022-04-02 04:59 | edgecheck | TRUE | TRUE |  |  |  |  | TRUE | TRUE | TRUE | TRUE | TRUE | TRUE | TRUE | 1 | [12 empty] | P | TEP | P | O | X | X | Chalcogenide | Bi2Te3 | BiTe | Bi2Te3 ingots | Bulk | PC |  |  | SPS |  | MS + SPS |  |  |  | 손지희 | 2016-09-20
67 | 10.1088/0957-4484/24/28/285702 |  | 2013 | 1.15 |  | 1.16 | 340 | BR | [5 empty] | 1%at Cu, Bi2Te2.7Se0.3 |  |  |  | 2022-04-02 05:03 | edgecheck | TRUE | TRUE |  |  |  |  | TRUE | TRUE | TRUE | TRUE | TRUE | TRUE | TRUE | 1 | [12 empty] | N | TEP | N | O | X | X | Chalcogenide | Bi2Te3 | BiTeSe Cu | Cu0.01Bi2Te2.7Se0.3 | Bulk | SC |  |  |  |  | large-scale zone melting technique |  |  |  | 손지희 | 2016-09-20
68 | 10.1002/pssa.201228589 |  | 2013 | 0.85 |  | 0.85 | 413 | BR | [5 empty] | Ce0.2Bi1.8Se0.3Te2.7 |  |  |  | 2022-04-02 09:55 | edgecheck | TRUE | TRUE |  |  |  |  | TRUE | TRUE | TRUE | TRUE | TRUE | TRUE | TRUE | 1 | [12 empty] | N | TEP | N | O | X | X | Chalcogenide | Bi2Te3 | BiTeSeCe | Ce0.2Bi1.8Se0.3Te2.7 | Bulk | PC |  |  | HP |  | hydrothermal method + HP |  |  |  | 손지희 | 2016-09-21
69 | 10.1103/PhysRevB.90.085118 |  | 2014 | 0.46 |  | 0.46 | 250 | BR | [5 empty] | Experiment | 계산논문인데 실험논문[43] (KIST현도빈박사)을 cite함. Prb에는 전도도가 테이블에 있고, 제벡계수와 ZT는 그림으로 있음. 사이트한 논문에서 열전도도 가져옴 |  |  | 2022-04-02 10:13 | redigitize | TRUE | TRUE |  |  |  |  | TRUE | TRUE | TRUE | TRUE | TRUE | TRUE | TRUE | 1 | [12 empty] | P | α, ZT | P | O | X | X | Chalcogenide | Bi2Te3 | BiTe SbTe SbSe | Bi2Te3-Sb2Te3-5%Sb2Se3 | Bulk | SC |  |  |  |  | Bridgman method |  |  |  | 손지희 | 2016-09-21 | 이론, 실험결과(ref. 43) 비교
70 | 10.1103/PhysRevB.85.125207 |  | 2012 | 0.55 |  | 0.53 | 500 | BR | [5 empty] | Experiment, Bi2(Te0.85Se0.15)3 single crystal doped with 0.1 wt % CuBr. | poor resolution, ZT불일치 |  |  | 2022-04-02 10:27 |  | TRUE | TRUE |  | FALSE |  |  | TRUE | TRUE | TRUE | FALSE | TRUE | TRUE | FALSE | 0 | [12 empty] | N | TEP | N | O | X | X | Chalcogenide | Bi2Te3 | BiTeSe CuBr | Bi2Te2.55Se0.45 + 0.1wt% CuBr | Bulk | SC |  |  |  |  | - |  |  |  | 손지희 | 2016-09-21 | 이론, 실험결과(ref. 19) 비교
71 | 10.1021/nl202935k |  | 2012 | 0.96 |  | 0.96 | 380 | BR | [9 empty] | 2022-04-02 10:27 | edgecheck | TRUE | TRUE |  |  |  |  | TRUE | TRUE | TRUE | TRUE | TRUE | TRUE | TRUE | 1 | [12 empty] | N | TEP | N | O | X | X | Chalcogenide | Bi2Te3 | BiTe | Bi2Te3 nanowires | Bulk |  |  |  | SPS |  | two-step solution phase reaction + SPS |  |  |  | 손지희 | 2016-09-22
72 | 10.1002/adfm.201600718 |  | 2016 | 0.3 |  | 0.3 | 425 | BR | [5 empty] | in-plane, Bi14Rh3I9 |  |  |  | 2022-04-02 10:32 | edgecheck | TRUE | TRUE |  |  |  |  | TRUE | TRUE | TRUE | TRUE | TRUE | TRUE | TRUE | 1 | [12 empty] | N | TEP | N | O | X | X | etc | BiMI | BiRhI | Bi14Rh3I9 | Bulk | PC |  |  | SPS |  | melting + ground + SPS |  |  | IP | 손지희 | 2016-09-22
73 | 10.1111/j.1551-2916.2012.05284.x |  | 2012 | 0.4 |  | 0.38 | 1050 | BR | [5 empty] | 50nm |  |  |  | 2022-04-02 10:35 | edgecheck | TRUE | TRUE |  |  |  |  | TRUE | TRUE | TRUE | TRUE | TRUE | TRUE | TRUE | 1 | [12 empty] | N | TEP | N | O | X | X | Oxide | In2O3 | InZnCeO | In1.92(ZnCe)0.08O3 | Bulk | PC |  |  | SPS |  | co-precipitation and Spark plasma sintering |  |  |  | 손지희 | 2016-09-22
74 | 10.1016/j.jallcom.2013.03.167 |  | 2013 | 0.47 |  | 0.48 | 430 | BR | [5 empty] | BTA nanorods after sintered by HPHT (black square) |  |  |  | 2022-04-02 10:38 | edgecheck | TRUE | TRUE |  |  |  |  | TRUE | TRUE | TRUE | TRUE | TRUE | TRUE | TRUE | 1 | [12 empty] | N | TEP | N | O | X | X | Chalcogenide | Bi2Te3 | BiTe | Bi2Te2.4 nanorods | Bulk |  |  |  | HP |  | hydrothermal synthesis + HP |  |  |  | 손지희 | 2016-09-23
75 | 10.1063/1.4893236 |  | 2014 | 0.75 |  | 0.76 | 710 | BR | [5 empty] | In-10 |  |  |  | 2022-04-02 10:41 | edgecheck | TRUE | TRUE |  |  |  |  | TRUE | TRUE | TRUE | TRUE | TRUE | TRUE | TRUE | 1 | [12 empty] | P | TEP | P | O | X | X | Chalcogenide | Bi2Te3 | GeSbTe | GeIn0.6Sb5.4Te10 | Bulk | PC |  |  |  |  | melting + annealing |  |  |  | 손지희 | 2016-09-23
76 | 10.1021/nn2017183 |  | 2011 | 0.36 |  | 0.35 | 585 | BR | [5 empty] | first measurement (squares) | nearly zero conductivity at 300 K, poor resolution // (ZT=0) |  |  | 2022-04-02 10:48 | edgecheck | TRUE | TRUE |  | FALSE |  |  | TRUE | TRUE | TRUE | FALSE | TRUE | TRUE | FALSE | 0 | [12 empty] | N | TEP | PN | O | X | X | Chalcogenide | PbTe | PbTe PbSe | (PbTe)(PbSe) nanostars | Bulk | PC |  |  | SPS |  | colloidal core-shell nanoparticles + SPS | LFA-457(NETZSCH), ZEM-3(ULVAC-RIKO) |  |  | 손지희 | 2016-10-04
77 | 10.1021/cm803437x |  | 2009 | 1.2 |  | 1.32 | 700 | BR | [5 empty] | AgyPb0.99La0.01Te y=0.05 | poor resolution |  |  | 2022-04-02 10:53 | edgecheck | TRUE | TRUE |  | FALSE |  |  | TRUE | TRUE | TRUE | FALSE | TRUE | TRUE | FALSE | 0 | [12 empty] | N | TEP | N | O | X | X | Chalcogenide | PbTe | AgPbLaTe | Ag0.05Pb0.99La0.01Te | Bulk | PC | Melt-Cooling |  |  |  | heating | LFA-457(NETZSCH), ZEM-3(ULVAC-RIKO) |  |  | 손지희 | 2016-10-04
78 | 10.1021/ja910762q |  | 2010 | 1.2 |  | 1.11 | 720 | BR | [5 empty] | y=0.055%, PbTe-1% CdTe-y% PbI2 |  |  |  | 2022-04-02 10:41 | edgecheck | TRUE | TRUE |  |  |  |  | TRUE | TRUE | TRUE | TRUE | TRUE | TRUE | TRUE | 1 | [12 empty] | N | TEP | N | O | X | X | Chalcogenide | PbTe | PbTe CdTe PbI | (PbTe)98.99945(CdTe)0.01(PbI2)0.00055 | Bulk | PC | Melt-Cooling |  |  |  | heating | LFA-457(NETZSCH), ZEM-3(ULVAC-RIKO) |  |  | 손지희 | 2016-10-04
79 | 10.1039/c3ee40482j |  | 2013 | 1.64 |  | 1.62 | 770 | BR | [5 empty] | SPS(x = 2) (Fig4,5) |  |  |  | 2022-04-02 11:10 | edgecheck | TRUE | TRUE |  |  |  |  | TRUE | TRUE | TRUE | TRUE | TRUE | TRUE | TRUE | 1 | [12 empty] | P | TEP | P | O | X | X | Chalcogenide | PbTe | PbTe HgTe NaTe | (PbTe)0.97(HgTe)0.02(Na2Te)0.01 | Bulk | PC |  |  | SPS |  | SPS | LFA-457(NETZSCH), ZEM-3(ULVAC-RIKO) |  |  | 손지희 | 2016-10-05
80 | 10.1103/PhysRevB.82.115209 |  | 2010 | 1.3 |  | 1.3 | 700 | BR | [5 empty] | PbTe:K 1.25%:Na 0.6% |  |  |  | 2022-04-02 11:18 | edgecheck | TRUE | TRUE |  |  |  |  | TRUE | TRUE | TRUE | TRUE | TRUE | TRUE | TRUE | 1 | [12 empty] | P | TEP | P | O | X | X | Chalcogenide | PbTe | PbTeKNa | Pb0.9815K0.0125Na0.006Te | Bulk | PC | Melt-Cooling |  |  |  | heating | LFA-457(NETZSCH), ZEM-3(ULVAC-RIKO) |  |  | 손지희 | 2016-10-05
81 | 10.1103/PhysRevB.83.195209 |  | 2011 | 0.9 |  | 1.19 | 900 | BR | [5 empty] | PbSe:Ga, 2.7x10^19 | poor resolution, ZT불일치. 그런데 명목ZT가 더작고, TEP ZT가 더큼 |  |  | 2022-04-02 11:58 | redigitize | TRUE | TRUE |  | FALSE |  |  | TRUE | TRUE | TRUE | FALSE | TRUE | TRUE | FALSE | 0 | [12 empty] | N | TEP | N | O | X | X | Chalcogenide | PbSe | PbGaSe | Pb0.995Ga0.005Se | Bulk | PC | Melt-Cooling |  |  |  | heating | LFA-457(NETZSCH), ZEM-3(ULVAC-RIKO) | 0.171 + (2.65 × 10−5)T |  | 손지희 | 2016-10-05
82 | 10.1007/s11664-013-2500-8 |  | 2013 | 0.42 |  |  | 617 | BR | [9 empty] | 2022-04-03 00:01 |  | TRUE | FALSE |  |  |  |  | TRUE | FALSE | TRUE | TRUE | TRUE | TRUE | FALSE | 0 | [12 empty] | P | σ, ZT | P | O | X | X | Chalcogenide | PbTe | (Pb,Sn)Te | (Pb,Sn)Te | Bulk | PC |  |  |  |  | microwave sintering | Harman method |  |  | 손지희 | 2016-10-06
83 | 10.1007/s11664-013-2819-1 |  | 2013 | 0.78 |  | 0.8 | 723 | BR | [5 empty] | S5 |  |  |  | 2022-04-03 06:13 | edgecheck | TRUE | TRUE |  |  |  |  | TRUE | TRUE | TRUE | TRUE | TRUE | TRUE | TRUE | 1 | [12 empty] | N | TEP | N | O | X | X | Chalcogenide | PbTe | PbTe In | PbTe +3at% In | Bulk | PC |  |  | HP |  | two-step matrix encapsulation technique + hot press | ZEM-3(ULVAC-RIKO), Flashline 3000(ANTER) |  |  | 손지희 | 2016-10-06
84 | 10.1063/1.4890320 |  | 2014 | 0.66 |  | 0.63 | 800 | BR | [5 empty] | Pb0.999In0.001Te0.70Se0.30 | 제벡계수의 경우 고온데이터 없음 |  |  | 2022-04-03 06:32 | edgecheck | TRUE | TRUE |  |  |  |  | TRUE | TRUE | TRUE | TRUE | TRUE | TRUE | TRUE | 1 | [12 empty] | N | TEP | N | O | X | X | Chalcogenide | PbTe | PbInTeSe | Pb0.999In0.001Te0.70Se0.30 | Bulk | PC |  |  | HP |  | heating + HP | LFA-457(NETZSCH), uniaxial 4-point contact geometry(α, ref.16), Van der Pauw method(ρ) | Cp/kB=3.07+4.7x10-4(T/K -300) |  | 손지희 | 2016-10-06
85 | 10.1039/c5ee01147g |  | 2015 | 2.3 |  | 2.25 | 923 | BR | [5 empty] | x=30%, PbTe+3Na+xPbS | poor resolution for hi-T sigma |  |  | 2022-04-03 06:36 | edgecheck | TRUE | TRUE |  |  |  |  | TRUE | TRUE | TRUE | TRUE | TRUE | TRUE | TRUE | 1 | [12 empty] | P | TEP | P | O | X | X | Chalcogenide | PbTe | PbTe PbS Na | (PbTe)0.8(PbS)0.2 + 3at% Na | Bulk | PC |  |  | SPS |  | SPS | ZEM-3(ULVAC-RIKO), LFA457(NETZSCH) |  |  | 손지희 | 2016-10-07
86 | 10.1016/j.jssc.2009.07.004 |  | 2009 | 0.27 |  | 0.268 | 300 | BR | [5 empty] | Br(1.0) | k_L, L=2.45만 나옴. 환산해서 k_tot얻음. T 5K단위로 강제할당 |  |  | 2022-04-03 07:01 | redigitize | TRUE | TRUE |  |  |  |  | TRUE | TRUE | TRUE | TRUE | TRUE | TRUE | TRUE | 1 | [12 empty] | N | TEP | N | O | X | X | Chalcogenide | PbTe | PbTeBr | PbTe(1-x)Brx | Bulk | PC |  |  |  |  | high-pressure andhigh-temperature(HPHT) | home built apparatus(ref.26) |  |  | 손지희 | 2016-10-07 | 열전도도값 역산해서 추정
87 | 10.1063/1.3517088 |  | 2010 | 0.62 |  | 0.61 | 723 | BR | KERI |  |  |  |  | Sb0.10 |  |  |  | 2022-04-03 07:05 | edgecheck | TRUE | TRUE |  |  |  |  | TRUE | TRUE | TRUE | TRUE | TRUE | TRUE | TRUE | 1 | [12 empty] | N | TEP | N | O | X | X | Chalcogenide | PbTe | PbSbTe | Pb0.9Sb0.1Te | Bulk | PC |  |  |  |  | melting process | ZEM-3(ULVAC-RIKO), LFA457(NETZSCH), DSC 404C(NETZSCH) | 0.15-0.17 |  | 손지희 | 2016-10-07
88 | 10.1007/s11664-013-2832-4 |  | 2013 | 1.1 |  | 1.01 | 773 | BR | [5 empty] | 5 at.-% Bi, Bix(PbTe)1-x |  |  |  | 2022-04-03 09:42 | edgecheck | TRUE | TRUE |  |  |  |  | TRUE | TRUE | TRUE | TRUE | TRUE | TRUE | TRUE | 1 | [12 empty] | N | TEP | N | O | X | X | Chalcogenide | PbTe | PbTeBi | PbTe + 5 at% Bi | Bulk | PC |  |  | HP |  | co-ball-milling + HP | XFA500(LINSEIS), LSR-3(LINSEIS) |  |  | 손지희 | 2016-10-10
89 | 10.1016/j.jallcom.2015.03.117 |  | 2015 | 1.03 |  | 1.03 | 600 | BR | [5 empty] | x = 0.03 |  |  |  | 2022-04-03 09:45 | edgecheck | TRUE | TRUE |  |  |  |  | TRUE | TRUE | TRUE | TRUE | TRUE | TRUE | TRUE | 1 | [12 empty] | P | TEP | P | O | X | X | Chalcogenide | PbSe | AgSbPbSe | (AgSb)0.03Pb0.94Se | Bulk | PC |  |  | HP |  | high pressure method | LRS-3, LFA457(NETZSCH) |  |  | 손지희 | 2016-10-10
90 | 10.1021/nl400319u |  | 2013 | 1.2 |  | 1.2 | 620 | BR | [5 empty] | PbTe/Bi2Te3 = 27:1 |  |  |  | 2022-04-03 09:48 | edgecheck | TRUE | TRUE |  |  |  |  | TRUE | TRUE | TRUE | TRUE | TRUE | TRUE | TRUE | 1 | [12 empty] | N | TEP | N | O | X | X | Chalcogenide | PbTe | PbTe BiTe | PbTe:Bi2Te3=27:1 barbell nanowire | Bulk | PC |  |  | HP | annealing | three-step solution-phase reaction + HP + annealing | standard fourprobe method, bridging the sample between a heater and heat sink and testing the voltage difference between the hot and the cold sides |  |  | 손지희 | 2016-10-10
91 | 10.1103/PhysRevB.87.045203 |  | 2013 | 1.55 |  | 1.57 | 773 | BR | [5 empty] | x = 0.08 (FIG 6) |  |  |  | 2022-04-03 10:02 | redigitize | TRUE | TRUE |  |  |  |  | TRUE | TRUE | TRUE | TRUE | TRUE | TRUE | TRUE | 1 | [12 empty] | P | TEP | P | O | X | X | Chalcogenide | PbTe | PbNaTeS | Pb0.99Na0.01Te0.92S0.08 | Bulk | PC |  |  |  |  | heating + annealing | PPMS, Flashline 3000 (Anter Corporation), DSC 404-C(NETZSCH), ZEM-2(ULVAC) |  |  | 손지희 | 2016-10-11
92 | 10.1039/c5tc03068d |  | 2015 | 1.8 |  | 1.55 | 850 | BR |  | Yanzhong Pei | yanzhong@tongji.edu.cn | Figure 6 |  | 1.1e20 |  | ZT와 TEP ZT가 고온부에서 불일치 |  | 2022-04-03 10:10 | edgecheck | TRUE | TRUE |  | FALSE |  |  | TRUE | TRUE | TRUE | FALSE | TRUE | TRUE | FALSE | 0 | [12 empty] | P | TEP | P | O | X | X | Chalcogenide | PbTe | YbPbTeNa | Yb0.01Pb0.99Te:Na | Bulk | PC |  |  | HP |  | melting + annealing + HP | van der Pauw technique, LFA457(NETZSCH) | Cp(kB/atom) = 3.07 + 0.00047(T/K - 300) |  | 손지희 | 2016-10-11
93 | 10.1103/PhysRevB.87.144104 |  | 2013 | 1.15 |  |  | 650 | BR | [7 empty] | 열전도도 없음 |  | 2022-04-03 10:13 |  | TRUE | FALSE |  |  |  |  | TRUE | FALSE | TRUE | TRUE | TRUE | TRUE | FALSE | 0 | [12 empty] | P | ρ, α, ZT | P | O | X | X | Chalcogenide | PbTe | PbTeTl | Pb0.98Tl0.02Te | Bulk | PC |  |  | HP |  | melting + annealing + HP | ZEM-3(ULVAC), FL-5000(Antler) |  |  | 손지희 | 2016-10-11 | 열전도도값 역산해서 추정
94 | 10.1021/acsnano.6b03696 |  | 2016 | 1.85 |  | 1.9 | 623 | BR | [5 empty] | PbSeTe 2nd |  |  |  | 2024-04-03 11:06 | redigitize | TRUE | TRUE |  |  |  |  | TRUE | TRUE | TRUE | TRUE | TRUE | TRUE | TRUE | 1 | [12 empty] | N | TEP | N | O | X | X | Chalcogenide | PbTe | PbTeSe | PbSe0.5Te0.5 | Bulk | PC |  |  | SPS |  | chemical synthesis(NP) + SPS | ZEM-3(ULVAC), LFA457(NETZSCH) | 0.185 |  | 손지희 | 2016-10-12
95 | 10.1007/s13391-012-2207-7 |  | 2012 | 1.33 |  | 1.1 | 723 | BR | KERI |  |  |  |  | x=0.2, KERI AgPb18Sb1+xTe20 |  | 열전도도 표와 그림 불일치, ZT, TEP-ZT 불일치 |  | 2022-04-03 11:11 | edgecheck | TRUE | TRUE |  | FALSE |  |  | TRUE | TRUE | TRUE | FALSE | TRUE | TRUE | FALSE | 0 | [12 empty] | N | TEP | N | O | X | X | Chalcogenide | PbTe | AgPbSbTe | AgPb18Sb1.2Te20 | Bulk | PC |  |  |  |  | heating | ZEM-3(ULVAC-RIKO), LFA457(NETZSCH) |  |  | 손지희 | 2016-10-12
96 | 10.1038/ncomms4640 |  | 2014 | 1.5 |  | 1.4 | 800 | BR | [5 empty] | Pb1-xSbxTe x=0.25% |  |  |  | 2022-04-03 11:18 | edgecheck | TRUE | TRUE |  |  |  |  | TRUE | TRUE | TRUE | TRUE | TRUE | TRUE | TRUE | 1 | [12 empty] | N | TEP | N | O | X | X | Chalcogenide | PbSe | PbSbSe | Pb0.9975Sb0.0025Se | Bulk | PC |  |  |  |  | heating + sintering | ZEM-3(ULVAC-RIKO), LFA457(NETZSCH) | 0.17-0.18 |  | 손지희 | 2016-10-12 | Table 1 ¦ Thermoelectric properties of Pb1 x(Sb/Bi)xSe samples.
97 | 10.1016/j.jallcom.2012.08.041 |  | 2013 | 1.2 |  | 1.17 | 573 | BR | [5 empty] | x = 0.001 |  |  |  | 2022-04-03 11:20 | edgecheck | TRUE | TRUE |  |  |  |  | TRUE | TRUE | TRUE | TRUE | TRUE | TRUE | TRUE | 1 | [12 empty] | N | TEP | N | O | X | X | Chalcogenide | PbTe | BiPbTe PbS | (Bi0.001Pb0.999Te)0.88(PbS)0.12 | Bulk | PC |  |  | SPS |  | melting + ball milling + SPS | ZEM-2(ULVAC), TC-9000(ULVAC-RIKO) |  |  | 손지희 | 2016-10-13
98 | 10.1063/1.4869220 |  | 2014 | 1.54 |  | 1.64 | 723 | BR | [5 empty] | SiC-1% |  | ZT, TEP-ZT 차이 큼 |  | 2022-04-03 11:11 | edgecheck | TRUE | TRUE |  | FALSE |  |  | TRUE | TRUE | TRUE | FALSE | TRUE | TRUE | FALSE | 0 | [12 empty] | N | TEP | N | O | X | X | Chalcogenide | PbTe | AgPbSbTe SiC | AgPb20SbTe20 + 1 vol% SiC | Bulk | PC |  |  | SPS |  | MA+ SPS | ZEM-2(ULVAC), TC-9000(ULVAC-RIKO) |  |  | 손지희 | 2016-10-13
99 | 10.1016/j.intermet.2013.04.018 |  | 2013 | 0.48 |  | 0.48 | 550 | BR | [5 empty] | annealed for 20h |  |  |  | 2022-04-03 11:27 | edgecheck | TRUE | TRUE |  |  |  |  | TRUE | TRUE | TRUE | TRUE | TRUE | TRUE | TRUE | 1 | [12 empty] | P | TEP | P | O | X | X | Chalcogenide | PbTe | PbTe SbTe | PbTe-Sb2Te3 alloy (Pb2Sb6Te11) | Bulk | PC |  |  |  |  | melting + annealing | ZEM-3(ULVAC-RIKO), LFA457*NETZSCH), DSC-60 |  |  | 손지희 | 2016-10-13
100 | 10.1002/adfm.201201221 |  | 2012 | 1.3 |  | 1.25 | 750 | BR | [5 empty] | PbTe-BaTe(3%) | poor resolution |  |  | 2022-04-01 11:32 | edgecheck | TRUE | TRUE |  |  |  |  | TRUE | TRUE | TRUE | TRUE | TRUE | TRUE | TRUE | 1 | [12 empty] | P | TEP | P | O | X | X | Chalcogenide | PbTe | PbTe BaTe Na2Te | PbTe + 3mol% BaTe +1mol% Na2Te | Bulk | PC |  |  |  |  | heating | ZEM(ULVAC), LFA457(NETZSCH) |  |  | 손지희 | 2016-10-13
101 | 10.1016/j.jallcom.2013.01.038 |  | 2013 | 0.95 |  | 0.94 | 773 | BR | [5 empty] | y = 0.4 |  |  |  | 2022-04-03 11:52 | edgecheck | TRUE | TRUE |  |  |  |  | TRUE | TRUE | TRUE | TRUE | TRUE | TRUE | TRUE | 1 | [12 empty] | N | TEP | N | O | X | X | Chalcogenide | PbTe | PbTe LaCeFeCoSb | (La0.3Ce0.37Fe3CoSb12)0.6(PbTe)0.4 | Bulk | PC |  |  | HP |  | hydro/solvo thermal route (synthesis) + HP | custom designed apparatus(four-probe technique and a temperature-differential method), Flashline™ 3000(Anter Corporation) |  |  | 손지희 | 2016-10-14
102 | 10.1039/c1ee01928g |  | 2011 | 1.5 |  | 1.4 | 700 | BR | YJPei |  |  |  |  | 3.7e19 | poor resolution |  |  | 2022-04-05 00:04 | edgecheck | TRUE | TRUE |  | FALSE |  |  | TRUE | TRUE | TRUE | FALSE | TRUE | TRUE | FALSE | 0 | [12 empty] | P | TEP | P | O | X | X | Chalcogenide | PbTe | NaPbTe AgTe | (Na0.03PbTe1.03)0.945(Ag2Te)0.055 | Bulk | PC |  |  | HP |  | melting + annealing + HP |  |  |  | 손지희 | 2016-10-14
103 | 10.1039/c0ee00456a |  | 2011 | 1.4 |  | 1.48 | 750 | BR | YJPei |  |  |  |  | 9e19 | poor resolution |  |  | 2022-04-05 00:10 | edgecheck | TRUE | TRUE |  |  |  |  | TRUE | TRUE | TRUE | TRUE | TRUE | TRUE | TRUE | 1 | [12 empty] | P | TEP | P | O | X | X | Chalcogenide | PbTe | NaPbTe | NaxPb1-xTe (0.5% < x < 2%) | Bulk | PC |  |  | HP |  | melting + annealing + HP | LFA457(NETZSCH), ZEM-3(ULVAC-RIKO) |  |  | 손지희 | 2016-10-14
104 | 10.1002/adfm.201000878 |  | 2011 | 1.5 |  | 1.64 | 775 | BR | YJPei |  |  |  |  | La3 |  |  |  | 2022-04-05 00:15 | edgecheck | TRUE | TRUE |  |  |  |  | TRUE | TRUE | TRUE | TRUE | TRUE | TRUE | TRUE | 1 | [12 empty] | N | TEP | N | O | X | X | Chalcogenide | PbTe | PbTeLa AgTe | (La0.028Pb0.972Te)0.947(Ag2Te)0.053 | Bulk | PC |  |  | HP |  | heating + annealing + re-annealing + HP | LFA457(NETZSCH), ZEM-3(ULVAC) | 0.15 |  | 손지희 | 2016-10-17
105 | 10.1002/aenm.201000072 |  | 2011 | 1.3 |  |  | 750 | BR | YJPei |  |  |  |  | x=3.0%, (AgxPbTe)0.945(Ag2Te)0.055 |  | sigma value correction |  | 2022-04-05 08:55 | redigitize | TRUE | TRUE |  |  |  |  | TRUE | TRUE | TRUE | TRUE | TRUE | TRUE | TRUE | 1 | [12 empty] | N | TEP | N | O | X | X | Chalcogenide | PbTe | AgPbTe AgTe | (Ag0.03PbTe)0.945(Ag2Te)0.055 | Bulk | PC |  |  | HP |  | heating + annealing + re-annealing + HP | LFA457(NETZSCH), ZEM-3(ULVAC) | 3.07+4.7×10−4×(T/K-300) |  | 손지희 | 2016-10-17
106 | 10.1002/adma.201103153 |  | 2011 | 1.74 |  |  | 720 | BR | YJPei |  |  |  |  | 9.0e19 |  |  |  | 2022-04-05 09:00 | edgecheck | TRUE | TRUE |  |  |  |  | TRUE | TRUE | TRUE | TRUE | TRUE | TRUE | TRUE | 1 | [12 empty] | P | TEP | P | O | X | X | Chalcogenide | PbTe | NaMgPbTe | Na0.02Mg0.03Pb0.95Te | Bulk | PC |  |  | HP |  | melting + quenching + annealing + hot pressing | - | 3.07+4.7×10−4×(T/K-300) |  | 손지희 | 2016-10-17
107 | 10.1039/c2ee21536e |  | 2012 | 1.4 |  |  | 750 | BR | YJPei | GJ Snyder | jsnyder@caltech.edu |  |  | 1.8e19 |  |  |  | 2022-04-05 09:10 | edgecheck | TRUE | TRUE |  |  |  |  | TRUE | TRUE | TRUE | TRUE | TRUE | TRUE | TRUE | 1 | [12 empty] | N | TEP | N | O | X | X | Chalcogenide | PbTe | PbTeI | PbTe1-xIx (0<x<0.01) | Bulk | PC |  |  | HP |  | melting + quenching + annealing + hot pressing | LFA457(NETZSCH) | 0.155-0.165 |  | 손지희 | 2016-10-18
108 | 10.1038/am.2012.52 |  | 2012 | 1.6 |  |  | 700 | BR | YJPei | Yanzhong Pei | peiyanzhong@gmail.com |  |  | x = 0.04 (Figure 4) |  |  |  | 2022-04-05 01:01 | edgecheck | TRUE | TRUE |  |  |  |  | TRUE | TRUE | TRUE | TRUE | TRUE | TRUE | TRUE | 1 | [12 empty] | P | TEP | P | O | X | X | Chalcogenide | PbTe | PbMnTe | Pb0.96Mn0.04Te : Na | Bulk | PC |  |  | HP |  | melting + quenching + annealing + hot pressing | LFA457(NETZSCH), ZEM-3(ULVAC-RIKO) | 3.07+0.00047×(T/K-300) |  | 손지희 | 2016-10-18
109 | 10.1002/aenm.201400486 |  | 2014 | 1.1 |  |  | 750 | BR | YJPei | GJ Snyder |  | Figure 3(d) | 2.3e19 |  | poor resolution of ZT at lower T range |  |  | 2022-04-06 11:37 | edgecheck | TRUE | TRUE |  |  |  |  | TRUE | TRUE | TRUE | TRUE | TRUE | TRUE | TRUE | 1 | [12 empty] | N | TEP | N | O | X | X | Chalcogenide | PbTe | PbLaTe | Pb1-xLaxTe (0<x<0.01) | Bulk | PC |  |  | HP |  | melting + quenching + annealing + hot pressing | - | 3.07+0.00047×(T/K-300) |  | 손지희 | 2016-10-18
110 | 10.1002/anie.200600865 |  | 2006 | 1.7 |  |  | 650 | BR | Na-Pb-Sb-Te | MG Kanatzidis | kanatzid@cem.msu.edu | Figure 2(d) | Na0.95Pb20SbTe22 |  | poor resolution |  |  | 2022-04-06 11:54 | edgecheck | TRUE | TRUE |  |  |  |  | TRUE | TRUE | TRUE | TRUE | TRUE | TRUE | TRUE | 1 | [12 empty] | P | TEP | P | O | X | X | Chalcogenide | PbTe | NaPbSbTe | Na0.95Pb20SbTe22 | [10 empty] | 손지희 | 2016-10-19 | [28] Supporting Information available: synthesis procedures, measurement details, thermal-diffusivity, density, and specific-heat data, TEM sample-preparation procedure
111 | 10.1088/0957-4484/24/21/215401 |  | 2013 | 1.5 |  |  | 625 | BR |  | P Baneriji | pallab@matsc.iitkgp.ernet.in | Figure 14 | x=0.05 mol% Pbi2 | PbSe0.6Te0.5:x(PbI2) |  |  |  | 2022-04-06 01:33 | edgecheck | TRUE | TRUE |  |  |  |  | TRUE | TRUE | TRUE | TRUE | TRUE | TRUE | TRUE | 1 | [12 empty] | N | TEP | N | O | X | X | Chalcogenide | PbTe | PbSeTe PbI | PbSe0:5Te0:5 + 0.05mol% PbI2 | Bulk | PC |  |  |  |  | melt growth process | van der Pauw technique, differential steady state method, LFA427(NETZSCH), DSC 200-F3(NETZSCH) |  |  | 손지희 | 2016-10-19
112 | 10.1039/c3ta11825h |  | 2013 | 1.74 |  | 1.72 | 774 | BR |  | Woochul Kim | woochul@ yonsei.ac.kr | Figure 7(g) | 100MPa-1.5h | Pb0.98Na0.02Te | graph overlap 문제 |  |  | 2022-04-06 10:08 | redigitize | TRUE | TRUE |  |  |  |  | TRUE | TRUE | TRUE | TRUE | TRUE | TRUE | TRUE | 1 | [12 empty] | P | TEP | P | O | X | X | Chalcogenide | PbTe | PbNaTe | Pb0.98Na0.02Te | Bulk | PC |  |  | HP |  | melting, quenching, annealing and hot-pressing | ZEM-3(ULVAC), LFA457(NETZSCH) | 3.07+4.7×10−4×(T/K-300) |  | 손지희 | 2016-10-20
113 | 10.1039/c3ee43438a |  | 2014 | 1.5 |  |  | 900 | BR |  | GJ Snyder | jsnyder@caltech.edu | Figure 4 | 8%Sr 2.5E20 |  | zigzag data: double measure. ZT was from interpolated curve |  |  | 2022-04-06 08:15 | edgecheck | TRUE | TRUE |  |  |  |  | TRUE | TRUE | TRUE | TRUE | TRUE | TRUE | TRUE | 1 | [12 empty] | P | TEP | P | O | X | X | Chalcogenide | PbSe | PbSrSe | Pb0.92Sr0.08Se | Bulk | PC |  |  |  |  | melting and pressing | Van der Pauw method, LFA457(NETZSCH) | 3.07+4.7×10−4×(T/K-300) |  | 손지희 | 2016-10-20
114 | 10.1021/cm5042138 |  | 2015 | 2 |  |  | 773 | BR |  | Woochul Kim | woochul@yonsei.ac.kr | Figure 4(a) | ISW |  |  | 전도도 제벡계수 데이터 없음 |  | 2022-04-06 10:23 |  | TRUE | FALSE |  |  |  |  | TRUE | FALSE | TRUE | TRUE | TRUE | TRUE | FALSE | 0 | [12 empty] | P | κ, ZT | P | O | X | X | Chalcogenide | PbTe | PbNaTe | Pb0.98Na0.02Te | Bulk | PC |  |  | HP |  | melting, quenching(Iced Salt Water, Cold Water), and hot pressing | ZEM-3(ULVAC) , LFA457(NETZSCH) | 3.07+4.7×10−4×(T/K-300) |  | 손지희 | 2016-10-21
115 | 10.1038/ncomms5515 |  | 2014 | 2.2 |  | 2.19 | 923 | BR |  | Jiaqing He | he.jq@sustc.edu.cn | Figure 2 | 2.5% K-doped PbTe0.7Se0.3 | 2.5% K-doped PbTe0.7S0.3 |  |  |  | 2022-04-06 10:27 | edgecheck | TRUE | TRUE |  |  |  |  | TRUE | TRUE | TRUE | TRUE | TRUE | TRUE | TRUE | 1 | [12 empty] | P | TEP | P | O | X | X | Chalcogenide | PbTe | PbTeS K | PbTe0.7S0.3 + 2.5mol% K | Bulk | PC |  |  | SPS |  | melting, crushing, SPS | ZEM-3(ULVAC-RIKO), LFA457(NETZSCH) |  |  | 손지희 | 2016-10-21
116 | 10.1038/am.2014.39 |  | 2014 | 0.5 |  |  | 923 | BR |  | Jiaqing He | he.jq@sustc.edu.cn | Figure 3(c) | nano-PbS-2 |  |  |  |  | 2022-04-06 10:32 | edgecheck | TRUE | TRUE |  |  |  |  | TRUE | TRUE | TRUE | TRUE | TRUE | TRUE | TRUE | 1 | [12 empty] | N | TEP | PN | O | X | X | Chalcogenide | PbS | PbS | nano PbS | Bulk | PC |  |  | SPS |  | solvothermal method + SPS | ZEM-3(ULVAC), LFA457(NETZSCH) |  |  | 손지희 | 2016-10-21
117 | 10.1002/aenm.201501047 |  | 2015 | 2 |  |  | 850 | BR |  | S Aminorroaya Yamini | Sima@uow.edu.au | Figure 2(a) | F | x=0.03, Pb(1-x) NaxTe 0.65S0.25Se0.1 | TEP보다 ZT 데이터 수가 더많다??? |  |  | 2022-04-06 11:22 | edgecheck | TRUE | TRUE |  |  |  |  | TRUE | TRUE | TRUE | TRUE | TRUE | TRUE | TRUE | 1 | [12 empty] | P | TEP | P | O | X | X | Chalcogenide | PbTe | PbTe PbSe PbS Na | Pb0.97Na0.03Te0.65S0.25Se0.1 | Bulk | PC |  |  | SPS |  | heating, quenching, annealing, SPS | LSR-3(Linseis), LFA 1000(Linseis) | 3.07+4.7×10−4×(T/K-300) |  | 손지희 | 2016-10-21
118 | 10.1021/nl504624r |  | 2015 | 0.66 |  |  | 390 | BR |  | Yue Wu | yuewu@iastate.edu. | Figure 4 | PbTe-Ag2Te |  |  |  |  | 2022-04-06 11:27 | edgecheck | TRUE | TRUE |  |  |  |  | TRUE | TRUE | TRUE | TRUE | TRUE | TRUE | TRUE | 1 | [12 empty] | P | TEP | P | O | X | X | Chalcogenide | PbTe | PbTe AgTe | PbTe−Ag2Te nanocomposites, | Bulk | PC |  |  | HP |  | chemical synthesis(nanowire) + HP | home-built Seebeck measurement system, custom-built Hall apparatus using van der Pauw geometry, laser flash method |  |  | 손지희 | 2016-10-24
119 | 10.1021/nl201206d |  | 2011 | 0.92 |  |  | 1160 | BR |  | Gang Chen | gchen2@mit.edu | Figure 1(f) | modulation | twophase nanocomposite sample (Si80Ge20)70(Si100B5)30 |  |  |  | 2022-04-06 11:34 | edgecheck | TRUE | TRUE |  |  |  |  | TRUE | TRUE | TRUE | TRUE | TRUE | TRUE | TRUE | 1 | [12 empty] | P | TEP | P | O | X | X | Si | SiGe | SiGeB | (Si80Ge20)70(Si100B5)30 | Bulk | [5 empty] | - | ZEM-3(ULVAC), LFA457(NETZSCH), DSC | 0.55-0.74 |  | 손지희 | 2016-10-24 | modulation doping
120 | 10.1021/nl201206d |  | 2011 | 1.14 |  |  | 1170 | BR |  | Gang Chen | gchen2@mit.edu | Figure 2(f) | modulation | twophase nanocomposite sample (Si80Ge20)80(Si100P3)20 |  |  |  | 2022-04-06 11:34 | edgecheck | TRUE | TRUE |  |  |  |  | TRUE | TRUE | TRUE | TRUE | TRUE | TRUE | TRUE | 1 | [12 empty] | N | TEP | N | O | X | X | Si | SiGe | SiGeP | (Si80Ge20)80(Si100P3)20 | Bulk | [5 empty] | - | ZEM-3(ULVAC), LFA457(NETZSCH), DSC | 0.65-0.73 |  | 손지희 | 2016-10-24 | modulation doping
121 | 10.1039/c1ee02465e |  | 2012 | 1.3 |  |  | 850 | BR |  | Zhifeng Ren | renzh@bc.edu | Figure 4(c) | x=0.01 | x=0.01, PbSe:Alx |  |  |  | 2022-04-06 11:46 | edgecheck | TRUE | TRUE |  |  |  |  | TRUE | TRUE | TRUE | TRUE | TRUE | TRUE | TRUE | 1 | [12 empty] | N | TEP | N | O | X | X | Chalcogenide | PbSe | PbSe Al | PbSe:Al0.01 | Bulk | PC |  |  | HP |  | ball milling + hot pressing | ZEM-3(ULVAC), LFA457(NETZSCH), DSC 200-F3(NETZSCH) | 0.18-0.19 |  | 손지희 | 2016-10-24
122 | 10.1021/ja301245b |  | 2012 | 1.7 |  |  | 873 | BR |  | Zhifeng Ren | renzh@bc.edu | Figure 10 | y=0.85 | K0.02Pb0.98Te1-ySey |  |  |  | 2022-04-06 11:55 | edgecheck | TRUE | TRUE |  |  |  |  | TRUE | TRUE | TRUE | TRUE | TRUE | TRUE | TRUE | 1 | [12 empty] | P | TEP | P | O | X | X | Chalcogenide | PbSe | KPbTeSe | K0.02Pb0.98Te0.15Se0.85 | Bulk | PC |  |  |  |  | hot pressing, annealing | ZEM-3(ULVAC), LFA447(NETZSCH), DSC 200-F3(NETZSCH) | 0.18 |  | 손지희 | 2016-10-24
123 | 10.1088/0957-4484/24/34/345705 |  | 2013 | 1.2 |  |  | 770 | BR |  | Zhifeng Ren | zren2@central.uh.edu | Figure 5 | Al0.03PbTe | Al0.03PbTe |  |  |  | 2022-04-07 00:04 | edgecheck | TRUE | TRUE |  |  |  |  | TRUE | TRUE | TRUE | TRUE | TRUE | TRUE | TRUE | 1 | [12 empty] | N | TEP | N | O | X | X | Chalcogenide | PbTe | AlPbTe | Al0:03PbTe | Bulk | PC |  |  | HP |  | mechanical alloying + hot pressing | ZEM-3(ULVAC), LFA457(NETZSCH), DSC 404 C(NETZSCH) | 0.15-0.165 |  | 손지희 | 2016-10-24
124 | 10.1002/aenm.201401977 |  | 2015 | 1 |  |  | 673 | BR |  | Zhifeng Ren | zren@uh.edu | Figure 6 | x = 0.005, A: Cr | Pb1-xAxSe (A: Ti, V, Cr, Nb, and Mo) (x = 0.005 or 0.01) | 열전도도 읽기 어려움. 가려져 있음. |  |  | 2022-04-07 00:15 | edgecheck | TRUE | TRUE |  |  |  |  | TRUE | TRUE | TRUE | TRUE | TRUE | TRUE | TRUE | 1 | [12 empty] | N | TEP | N | O | O | X | Chalcogenide | PbSe | PbCrSe | Pb0.995Cr0.005Se | Bulk | PC |  |  | HP |  | melting, hand milling, and hot pressing | ZEM-3(ULVAC), LFA457(NETZSCH), DSC 404 C(NETZSCH) | 0.18-0.199 |  | 손지희 | 2016-10-24 | Table 2. Comparison of room temperature properties for optimally doped n-type PbSe by Ti, V, Cr, Nb, and Mo; B, Al , Ga, In, Cl, Br
125 | 10.1021/acs.chemmater.5b04365 |  | 2015 | 1.35 |  |  | 873 | BR |  | RARA Orabi | alrah2r@cmich.edu | Figure 11(a) | Sn0.94Ca0.09Te |  |  | ZT, TEP-ZT 차이 큼 |  | 2022-04-07 00:25 | edgecheck | TRUE | TRUE |  | FALSE |  |  | TRUE | TRUE | TRUE | FALSE | TRUE | TRUE | FALSE | 0 | [12 empty] | P | TEP | P | O | X | X | Chalcogenide | SnTe | SnCaTe | Sn0.94Ca0.09Te | Bulk | PC |  |  |  |  | heating + hot uniaxial pressing (HUP) | ZEM-3(ULVAC-RIKO), LFA457(NETZSCH) |  |  | 손지희 | 2016-11-02 | Figure 11. Comparison of ZT
126 | 10.1021/cm504112m |  | 2015 | 1.2 |  |  | 860 | BR |  | Biswas | kanishka@jncasr.ac.in | Figure 8 | Sn0.94Mg0.09Te |  |  |  |  | 2022-04-07 00:30 | edgecheck | TRUE | TRUE |  |  |  |  | TRUE | TRUE | TRUE | TRUE | TRUE | TRUE | TRUE | 1 | [12 empty] | P | TEP | P | O | X | X | Chalcogenide | SnTe | SnMgTe | Sn0.94Mg0.09Te | Bulk | PC |  |  |  |  | heating | ZEM-3(ULVAC-RIKO), LFA457(NETZSCH) |  |  | 손지희 | 2016-11-02
127 | 10.1021/jacs.6b08382 |  | 2016 | 1 |  |  | 856 | BR |  | Biswas | kanishka@jncasr.ac.in | Figure 7 | SnAg0.025In0.025Te1.05 |  |  |  |  | 2022-04-07 06:07 | edgecheck | TRUE | TRUE |  |  |  |  | TRUE | TRUE | TRUE | TRUE | TRUE | TRUE | TRUE | 1 | [12 empty] | P | TEP | P | O | X | X | Chalcogenide | SnTe | SnAgInTe | SnAg0.025In0.025Te1.05 | Bulk | PC |  |  |  |  | heating | ZEM-3(ULVAC-RIKO), LFA457(NETZSCH) |  |  | 손지희 | 2016-11-02
128 | 10.1016/j.jssc.2016.02.012 |  | 2015 | 1.05 |  |  | 860 | BR |  | Biswas | kanishka@jncasr.ac.in | Figure 7 | Sn0.95Ag0.05Te0.95I0.05 |  | 특정 샘플만 높은 온도 측정. 조작 가능성 매우 높음 |  |  | 2022-04-07 06:10 | edgecheck | Abort | TRUE |  |  |  |  | FALSE | TRUE | TRUE | TRUE | TRUE | TRUE | FALSE | 0 | [12 empty] | P | TEP | P | O | X | X | Chalcogenide | SnTe | SnAgTeI | Sn0.95Ag0.05Te0.95I0.05 | Bulk | PC |  |  |  |  | heating | ZEM-3(ULVAC-RIKO), LFA457(NETZSCH) | 0.204-0.21 |  | 손지희 | 2016-11-03
129 | 10.1039/c4ta01643b |  | 2014 | 0.6 |  |  | 750 | BR |  | GJ Snyder | jsnyder@caltech.edu | Figure 5 | press direction |  | cooling/heating 반복 측정 |  |  | 2022-04-07 06:16 |  | Abort | [5 empty] | FALSE | FALSE | TRUE | TRUE | TRUE | TRUE | FALSE | 0 | [12 empty] | P | TEP | P | O | X | X | Chalcogenide | SnSe | AgSnSe | Ag0.01Sn0.99Se | Bulk | PC |  |  | HP |  | heating + annealing + hot press | LFA457(NETZSCH), scanning Seebeck coefficient measurement system, Van der Pauw method |  | IP | 손지희 | 2016-11-03
130 | 10.1002/adfm.201602652 |  | 2016 | 1.1 |  |  | 773 | BR |  | Jiaqing He | hejq@sustc.edu.cn | Figure 5(d) | 1%K_8h |  |  | ZT, TEP-ZT 불일치, 그런데 undervalue? |  | 2022-04-07 06:27 |  | TRUE | TRUE |  | FALSE |  |  | TRUE | TRUE | TRUE | FALSE | TRUE | TRUE | FALSE | 0 | [12 empty] | P | TEP | P | O | X | X | Chalcogenide | SnSe | KSnSe | K0.01Sn0.99Se | Bulk | PC |  |  | SPS |  | MA + SPS | ZEM-3(ULVAC-RIKO), LFA457(NETZSCH) |  | IP | 손지희 | 2016-11-03
131 | 10.1039/c5ra19469e |  | 2016 | 0.78 |  | 0.74 | 823 | BR |  | Min Zhou | mzhou@ mail.ipc.ac.cn | Figure 5(c) | x = 0.01, pepemdicular to sintering pressure | Na0.01Sn0.99Se, pepemdicular to sintering pressure | kappa redigitize |  |  | 2022-04-07 06:36 | redigitize | TRUE | TRUE |  |  |  |  | TRUE | TRUE | TRUE | TRUE | TRUE | TRUE | TRUE | 1 | [12 empty] | P | TEP | P | O | X | X | Chalcogenide | SnSe | NaSnSe | Na0.01Sn0.99Se | Bulk | PC |  |  | SPS |  | heating + annealing +SPS | LSR-3(Linseis), LFA 457(NETZSCH) |  | perpendicular to sintering pressure | 손지희 | 2016-11-07
132 | 10.1002/aelm.201600019 |  | 2016 | 1 |  | 1.06 | 850 | BR |  | Yanzhong Pei | yanzhong@tongji.edu.cn | Figure 7 | x = 0.06 | (SnTe)(1-x)(Cu2Te)(x) | poor resolution |  |  | 2022-04-07 06:44 | edgecheck | TRUE | TRUE |  |  |  |  | TRUE | TRUE | TRUE | TRUE | TRUE | TRUE | TRUE | 1 | [12 empty] | P | TEP | P | O | X | X | Chalcogenide | SnTe | SnCuTe | Sn0.94Cu0.12Te | Bulk | PC |  |  | HP |  | melting + annealing + HP | van der Pauw technique, LFA457(NETZSCH) | 0.205-0.22 |  | 손지희 | 2016-11-07
133 | 10.1021/ja500860m |  | 2014 | 1.3 |  | 1.28 | 873 | BR |  | MG Kanatzidis | m-kanatzidis@northwestern.edu | Figure 13(f) | Sn1-xCdxTe-2%CdS | SnCd0.03Te + 2% CdS | very poor resolution |  |  | 2022-04-07 06:48 | edgecheck | TRUE | TRUE |  |  |  |  | TRUE | TRUE | TRUE | TRUE | TRUE | TRUE | TRUE | 1 | [12 empty] | P | TEP | P | O | X | X | Chalcogenide | SnTe | SnCdTe CdS | SnCd0.03Te + 2% CdS | Bulk | PC |  |  | SPS |  | melting + SPS | ZEM-3(ULVAC-RIKO), LFA457(NETZSCH) |  |  | 손지희 | 2016-11-07 | Figure 16. Comparison of ZT values among some best lead-free ptype thermoelectric materials
134 | 10.1021/jacs.5b00837 |  | 2015 | 1.4 |  | 1.45 | 923 | BR |  | MG Kanatzidis | m-kanatzidis@northwestern.edu | Figure 8 | x = 3 | Sn0.97In0.015Cd0.015Te-x%CdS |  |  |  | 2022-04-07 06:55 | edgecheck | TRUE | TRUE |  |  |  |  | TRUE | TRUE | TRUE | TRUE | TRUE | TRUE | TRUE | 1 | [12 empty] | P | TEP | P | O | X | X | Chalcogenide | SnTe | SnInCdTe CdS | Sn0.97In0.015Cd0.015Te + 3% CdS | Bulk | PC |  |  | SPS |  | melting + SPS | ZEM-3(ULVAC-RIKO), LFA457(NETZSCH) |  |  | 손지희 | 2016-11-07
135 | 10.1021/jacs.5b07284 |  | 2015 | 1.3 |  |  | 900 | BR |  | MG Kanatzidis | m-kanatzidis@northwestern.edu | Figure 5(a) | x = 0.12 | Sn1-xMnxTe | very poor resolution, 그래프 겹침 |  |  | 2022-04-10 05:25 | edgecheck | TRUE | TRUE |  | FALSE |  |  | TRUE | TRUE | TRUE | FALSE | TRUE | TRUE | FALSE | 0 | [12 empty] | P | TEP | P | O | X | X | Chalcogenide | SnTe | SnMnTe | Sn0.88Mn0.12Te | Bulk | PC |  |  | SPS |  | heating + annealing + SPS | ZEM-3(ULVAC-RIKO), LFA457(NETZSCH) |  |  | 손지희 | 2016-11-07
136 | 10.1021/jacs.6b07010 |  | 2016 | 1.7 |  | 1.65 | 873 | BR |  | Guodong Tang | tangguodong@njust.edu.cn | Figure 7(d) | along the pressing direction (//) | SnSe+1%PbSe |  |  |  | 2022-04-10 05:30 | edgecheck | TRUE | TRUE |  |  |  |  | TRUE | TRUE | TRUE | TRUE | TRUE | TRUE | TRUE | 1 | [12 empty] | P | TEP | P | O | X | X | Chalcogenide | SnSe | SnSe PbSe | SnSe + 1% PbSe | Bulk | PC |  |  | SPS |  | hydrothermal methods + SPS | ZEM-3(ULVAC-RIKO), LFA457(NETZSCH) |  | pressing direction (//) | 손지희 | 2016-11-07
137 | 10.1016/S1002-0721(14)60543-3 |  | 2015 | 0.63 |  | 0.62 | 786 | BR |  | GUO Kai | kai.guo@shu.edu.cn | Figure 3(d) | Sn50Te50 |  |  |  |  | 2022-04-10 05:37 | edgecheck | TRUE | TRUE |  |  |  |  | TRUE | TRUE | TRUE | TRUE | TRUE | TRUE | TRUE | 1 | [12 empty] | P | TEP | P | O | X | X | Chalcogenide | SnTe | SnTe | SnTe | Bulk | PC |  |  | SPS |  | heating + SPS | ZEM-3(ULVAC-RIKO), LFA457(NETZSCH) |  |  | 손지희 | 2016-11-07
138 | 10.1073/pnas.1305735110 |  | 2013 | 1.1 |  | 1.14 | 873 | BR |  | Zhifeng Ren | zren@uh.edu | Figure 8 | x = 0.0025 |  |  |  |  | 2022-04-10 05:41 | edgecheck | TRUE | TRUE |  |  |  |  | TRUE | TRUE | TRUE | TRUE | TRUE | TRUE | TRUE | 1 | [12 empty] | P | TEP | P | O | X | X | Chalcogenide | SnTe | InSnTe | In0.0025Sn0.9975Te | Bulk | PC |  |  | HP |  | ball milling + HP | ZEM-3(ULVAC), LFA457(NETZSCH), DSC 404 C(NETZSCH) | 0.2 |  | 손지희 | 2016-11-07
139 | 10.1039/c4cp02091j |  | 2014 | 0.6 |  |  | 700 | BR |  | Laifeng Li | laifengli@mail.ipc.ac.cn | Figure 4(a) | 4E19 (1.5% I) |  | data too scattered |  |  | 2022-04-10 05:47 |  | TRUE | TRUE |  | FALSE |  |  | TRUE | TRUE | TRUE | FALSE | TRUE | TRUE | FALSE | 0 | [12 empty] | P | TEP | P | O | X | X | Chalcogenide | SnTe | SnTeI | SnTe0.985I0.015 | Bulk | PC |  |  | HP |  | melt alloying + hot pressing | van der Pauw method, LFA457(NETZSCH) |  |  | 손지희 | 2016-11-07
140 | 10.1016/j.jallcom.2015.04.073 |  | 2015 | 1.87 |  |  | 800 | BR | [6 empty] | computation |  |  | 2022-04-10 07:50 |  | TRUE | TRUE |  |  |  | FALSE | TRUE | TRUE | TRUE | TRUE | TRUE | FALSE | FALSE | 0 | [12 empty] | P | α, ZT | P | O | X | X | Chalcogenide | SnSe | SnSe | SnSe | [9 empty] | yy direction | 손지희 | 2016-11-07 | 계산된 TEP
141 | 10.1039/c5cp05151g |  | 2015 | 1.75 |  |  | 750 | BR | [6 empty] | computation, k_la from expt |  |  | 2022-04-10 07:50 |  | TRUE | FALSE |  |  |  | FALSE | TRUE | FALSE | TRUE | TRUE | TRUE | FALSE | FALSE | 0 | [12 empty] | P | ρ, α, ZT | P | O | X | X | Chalcogenide | SnSe | AgSnSe | Ag0.016Sn0.984Se | [9 empty] | b-axis | 손지희 | 2016-11-07 | 계산된 TEP
142 | 10.1021/jacs.5b07856 |  | 2015 | 1.9 |  |  | 723 | BR |  | Oliver Oeckler | oliver.oeckler@gmx.de | Figure 3, middle column | with precipitates, cooling | (CoGe2)0.2(GeTe)17Sb2Te3 |  |  |  | 2022-04-10 08:59 | edgecheck | TRUE | TRUE |  |  |  |  | TRUE | TRUE | TRUE | TRUE | TRUE | TRUE | TRUE | 1 | [12 empty] | P | TEP | P | O | X | X | Chalcogenide | GeTe | CoGe GeTe SbTe | (CoGe2)0.2(GeTe)17Sb2Te3 | Bulk | PC |  |  |  |  | heating + annealing | LFA 1000(Linseis), LSR-3(Linseis) |  |  | 손지희 | 2016-11-14
143 | 10.1016/j.physb.2007.02.067 |  | 2007 | 0.5 |  | 0.52 | 725 | BR |  | Y Gelbstein | yanivge@bgu.ac.il | Figure 11 | 0.03%In | after 250 h annealing at 600 1CatAr atmosphere, for Pb0.5Sn0.5Te doped with 0.03at% indium |  |  |  | 2022-04-10 09:04 | edgecheck | TRUE | TRUE |  |  |  |  | TRUE | TRUE | TRUE | TRUE | TRUE | TRUE | TRUE | 1 | [12 empty] | P | TEP | P | O | X | X | Chalcogenide | PbTe | PbSnTe In | Pb0.5Sn0.5Te + 0.03at% In | Bulk | PC |  |  |  |  | melting + sintering + annealing |  |  |  | 손지희 | 2016-11-14
144 | 10.1016/j.physb.2006.10.001 |  | 2007 | 0.52 |  | 0.48 | 720 | BR |  | Y Gelbstein | yanivge@bgu.ac.il | Figure 16 | x=0.5*** |  | good data, but poor resolution |  |  | 2022-04-10 09:15 | edgecheck | TRUE | TRUE |  | FALSE |  |  | TRUE | TRUE | TRUE | FALSE | TRUE | TRUE | FALSE | 0 | [12 empty] | P | TEP | P | O | X | X | Chalcogenide | PbTe | PbSnTe | Pb0.5Sn0.5Te + Te | Bulk | PC |  |  |  |  | Bridgman crystal growth method (updated 2022-4-10, by BR) |  |  |  | 손지희 | 2016-11-14
145 | 10.1021/jp103697s |  | 2010 | 0.78 |  | 0.79 | 720 | BR |  | Y Gelbstein | yanivge@bgu.ac.il | Figure 11 | solution treated (ST) |  |  |  |  | 2022-04-10 09:21 | edgecheck | TRUE | TRUE |  |  |  |  | TRUE | TRUE | TRUE | TRUE | TRUE | TRUE | TRUE | 1 | [12 empty] | P | TEP | P | O | X | X | Chalcogenide | GeTe | GeSnPbTe | Ge0.6Sn0.1Pb0.3Te | Bulk | PC |  |  | SPS |  | melting + SPS + annealing | self-made apparatus, LFA457(NETZSCH), STA 449(NETZSCH) |  |  | 손지희 | 2016-11-14
146 | 10.1002/aelm.201500228 |  | 2015 | 1.65 |  | 1.61 | 623 | BR |  | Y Gelbstein | yanivge@bgu.ac.il | Figure 3(d) | ii |  |  |  |  | 2022-04-10 09:26 | edgecheck | TRUE | TRUE |  |  |  |  | TRUE | TRUE | TRUE | TRUE | TRUE | TRUE | TRUE | 1 | [12 empty] | P | TEP | P | O | X | X | Chalcogenide | GeTe | GeTe BiTe Cu | (GeTe)0.95(BiTe)0.05 + 0.67at% Cu | Bulk | PC |  |  | HP |  | melting + HP | LSR-3(Linseis), LFA457(NETZSCH), STA 449(NETZSCH) |  |  | 손지희 | 2016-11-15
147 | 10.1007/s11664-015-4251-1 |  | 2016 | 1 |  | 0.9 | 613 | BR |  | B BOCHENTYN | bbochentyn@mif.pg.gda.pl | Figure 9 | TAGS-R400h10+10 |  | kappa from ZT and TEP |  |  | 2022-04-10 09:31 | edgecheck | TRUE | TRUE |  |  |  |  | TRUE | TRUE | TRUE | TRUE | TRUE | TRUE | TRUE | 1 | [12 empty] | P | ρ, α, ZT | P | O | X | X | Chalcogenide | GeTe | GeAgSbTe | Ge0.77Ag0.1Sb0.13Te1 | Bulk | PC |  |  | HP |  | melting + reduced in H2 + sintering(HP) | - |  |  | 손지희 | 2016-11-16
148 | 10.1007/s13391-014-4149-8 |  | 2014 | 1.3 |  |  | 773 | BR | KERI | MW Oh | minwookoh@keri.re.kr | Figure 8 | x=0.05 | Ge0.95Mn0.05Te |  |  |  | 2022-04-10 09:38 | edgecheck | TRUE | TRUE |  |  |  |  | TRUE | TRUE | TRUE | TRUE | TRUE | TRUE | TRUE | 1 | [12 empty] | P | TEP | P | O | X | X | Chalcogenide | GeTe | GeMnTe | Ge0.95Mn0.05Te | Bulk | PC |  |  | SPS |  | melting +quenching + SPS | ZEM-3(ULVAC-RIKO), LFA457(NETZSCH), DSC 404C(NETZSCH), DSC 404C(NETZSCH) |  |  | 손지희 | 2016-11-16
149 | 10.1021/ic5010243 |  | 2014 | 1.6 |  | 1.75 | 633 | BR |  | Oliver Oeckler | oliver.oeckler@gmx.de | Figure 5(left) | second heating cycle | Ge0.53Ag0.13Sb0.27□0.07Te1 |  |  |  | 2022-04-10 09:50 | redigitize | TRUE | TRUE |  |  |  |  | TRUE | TRUE | TRUE | TRUE | TRUE | TRUE | TRUE | 1 | [12 empty] | P | TEP | P | O | X | X | Chalcogenide | GeTe | GeAgSbTe | Ge0.53Ag0.13Sb0.27□0.07Te1, Ge4AgSb2Te7.5 | Bulk | PC |  |  |  |  | melting + annealing | LFA457(NETZSCH), van der Pauw method, | 0.226 |  | 손지희 | 2016-11-18
150 | 10.1039/c4ta00072b |  | 2014 | 0.75 |  | 0.8 | 573 | BR |  | Oliver Oeckler | oliver.oeckler@gmx.de | Figure 8 | heating curves | (GeTe)5.5AgIn0.5Sb0.5Te2 |  |  |  | 2022-04-10 09:56 | edgecheck | TRUE | TRUE |  |  |  |  | TRUE | TRUE | TRUE | TRUE | TRUE | TRUE | TRUE | 1 | [12 empty] | P | TEP | P | O | X | X | Chalcogenide | GeTe | GeTe AgInSbTe | (GeTe)5.5AgIn0.5Sb0.5Te2 | Bulk | PC |  |  |  |  | melting + annealing + high pressure synthesis | LFA457(NETZSCH), van der Pauw method, |  |  | 손지희 | 2016-11-18
151 | 10.1557/jmr.2015.124 |  | 2015 | 1.5 |  |  | 823 | JC |  | Donald T. Morelli | dmorelli@egr.msu.edu | Figure 9 | sample 2 | sample 2 |  |  |  | 2022-04-13 16:17 | edgecheck | TRUE | TRUE |  |  |  |  | TRUE | TRUE | TRUE | TRUE | TRUE | TRUE | TRUE | 1 | [12 empty] | P | TEP | P | O | X | X | Chalcogenide | GeTe | GeSbTe | Ge4SbTe5 | Bulk | PC |  |  |  |  | heating+ ball mill + pulsed-electric-current sintering method | ZEM-3(ULVAC), LFA457(NETZSCH), DSC-200 F3(Pegasus Maia) |  |  | 손지희 | 2016-11-18
152 | 10.1021/ja504896a |  | 2014 | 1.9 |  |  | 773 | JC |  | Jiaqing He | he.jq@sustc.edu.cn | Figure 2 | Ge0.87Pb0.13Te+3%Bi2Te3 | Ge0.87Pb0.13Te+3%Bi2Te3 |  |  |  | 2022-04-13 16:33 | edgecheck | TRUE | TRUE |  |  |  |  | TRUE | TRUE | TRUE | TRUE | TRUE | TRUE | TRUE | 1 | [12 empty] | P | TEP | P | O | X | X | Chalcogenide | GeTe | GePbTe BiTe | Ge0.87Pb0.13Te + 3 mol% Bi2Te3 | Bulk | PC |  |  | HP |  | melting + HP | ZEM-3(ULVAC-RIKO), LFA427(NETZSCH), DSC 404C(NETZSCH) |  |  | 손지희 | 2016-11-18
153 | 10.1557/PROC-1267-DD04-11 |  | 2010 | 1 |  |  | 650 | JC |  | Shinsuke Yamanaka | yamanaka@see.eng.osaka-u.ac.jp | Figure 6 | x=0.05 | x=0.05 |  |  |  | 2022-04-13 16:47 | edgecheck | TRUE | TRUE |  |  |  |  | TRUE | TRUE | TRUE | TRUE | TRUE | TRUE | TRUE | 1 | [12 empty] | P | TEP | P | O | X | X | Chalcogenide | ABQ2 | AgSbTe PbGeTe | (Ag0.5Sb0.5Te)0.95(Pb0.16Ge0.84Te)0.05 | Bulk | PC |  |  |  |  | HP | ZEM-1(ULVAC), TC-7000(ULVAC) |  |  | 손지희 | 2016-11-21
154 | 10.1088/0022-3727/45/11/115302 |  | 2012 | 0.43 |  |  | 600 | JC |  | X B Zhao | zhaoxb@zju.edu.cn | Figure 5 | 2% GeTe | 2% GeTe |  |  |  | 2022-04-13 17:24 | edgecheck | TRUE | TRUE |  |  |  |  | TRUE | TRUE | TRUE | TRUE | TRUE | TRUE | TRUE | 1 | [12 empty] | P | TEP | P | O | X | X | Chalcogenide | ABQ2 | AgSbTe GeTe | (Ag0.366Sb0.558Te)0.98(GeTe)0.02 | Bulk | PC |  |  |  |  | melting + annealing | homemade instrument using a dc four-probe method and differential voltage/temperature technique, LFA457(NETZSCH) |  |  | 손지희 | 2016-11-21
155 | 10.1063/1.3138803 |  | 2009 | 0.8 |  |  | 773 | JC | KERI | M. W. Oh | minwookoh@keri.re.kr | Figure 6 | LAST-18 | LAST-18 |  |  |  | 2022-04-13 17:43 | edgecheck | TRUE | TRUE |  |  |  |  | TRUE | TRUE | TRUE | TRUE | TRUE | TRUE | TRUE | 1 | [12 empty] | N | TEP | N | O | X | X | Chalcogenide | PbTe | AgPbSbTe | AgPb18SbTe20 | Bulk | PC |  |  |  |  | melting | ZEM-3(ULVAC-RIKO), LFA457(NETZSCH) |  |  | 손지희 | 2016-11-21
156 | 10.1063/1.4824353 |  | 2013 | 1 |  |  | 520 | JC | G. Jeffrey Snyder | Fivos Drymiotis | fivos@caltech.edu | Figure 4 | Sample 1 (this paper) Cycle 3 Heating | Sample 1 (this paper) Cycle 3 Heating | poor resolution of TEP |  |  | 2022-04-13 18:09 | edgecheck | TRUE | TRUE |  |  |  |  | TRUE | TRUE | TRUE | TRUE | TRUE | TRUE | TRUE | 1 | [12 empty] | N | TEP | N | O | X | X | Chalcogenide | M2Q | AgSeTe | Ag2Se0.5Te0.5 | Bulk | PC |  |  |  |  | heating | LFA457(NETZSCH), equipment designed for this purpose at the California Institute of Technology |  |  | 손지희 | 2016-11-21
157 | 10.1007/s11664-014-3076-7 |  | 2014 | 1.4 |  |  | 550 | JC |  | X. TANG | tangxf@whut.edu.cn | Figure 6 | x=0.000 | x=0.000 |  |  |  | 2022-04-14 09:03 | edgecheck | TRUE | TRUE |  |  |  |  | TRUE | TRUE | TRUE | TRUE | TRUE | TRUE | TRUE | 1 | [12 empty] | P | TEP | P | O | X | X | Chalcogenide | ABQ2 | AgSbTe | AgSbTe2.01 | Bulk | PC |  |  | SPS |  | melt-quench SPS method | ZEM-1(Sinkuriko), LFA457(NETZSCH), DSC(Q20; TA) |  |  | 손지희 | 2016-11-22
158 | 10.1016/j.jallcom.2004.10.002 |  | 2005 | 0.27 |  |  | 370 | JC |  | Ken Kurosaki | kurosaki@nucl.eng.osaka-u.ac.jp | Figure 4 | Ag2Te (present study) | Ag2Te (present study) | log scale |  |  | 2022-04-14 09:13 |  | TRUE | FALSE |  |  |  |  | TRUE | FALSE | TRUE | TRUE | TRUE | TRUE | FALSE | 0 | [13 empty] | κ, ZT |  | O | X | X | Chalcogenide | M2Q | AgTe | α-Ag2Te | Bulk | PC |  |  |  |  | heating | TC-7000(ULVAC) |  |  | 손지희 | 2016-11-22
159 | 10.1039/C5TC01429H |  | 2015 | 1 |  |  | 610 | JC |  | K Biswas | kanishka@jncasr.ac.in | Figure 4 | AgSb0.99Se2 | AgSb0.99Se2 |  |  |  | 2022-04-14 09:25 | edgecheck | TRUE | TRUE |  |  |  |  | TRUE | TRUE | TRUE | TRUE | TRUE | TRUE | TRUE | 1 | [12 empty] | P | TEP | P | O | X | X | Chalcogenide | ABQ2 | AgSbSe | AgSb0.99Se2 | Bulk | PC |  |  |  |  | heating + annealing | ZEM-3(ULVAC-RIKO), LFA457(NETZSCH) |  |  | 손지희 | 2016-11-22
160 | 10.1002/aenm.201100613 |  | 2012 | 1 |  |  | 710 | JC |  | MG Kanatzidis | m-kanatzidis@northwestern.edu | Figure 6 | m=4 | m=4 |  |  |  | 2022-04-14 09:34 | edgecheck | TRUE | TRUE |  |  |  |  | TRUE | TRUE | TRUE | TRUE | TRUE | TRUE | TRUE | 1 | [12 empty] | P | TEP | P | O | X | X | Chalcogenide | ABQ2 | AgSnSbTe | AgSn4SbTe6 | Bulk | PC |  |  |  |  | heating + annealing | LFA457(NETZSCH), ZEM-3(ULVAC-RIKO) | 0.19-0.22 |  | 손지희 | 2016-11-22
161 | 10.1088/1674-1056/21/10/106101 |  | 2012 | 1.2 |  |  | 573 | JC |  | Luo Jun | jluo@aphy.iphy.ac.cn | Figure 5 | x=0.10 | x=0.10 |  |  |  | 2022-04-14 09:44 | edgecheck | TRUE | TRUE |  |  |  |  | TRUE | TRUE | TRUE | TRUE | TRUE | TRUE | TRUE | 1 | [12 empty] | P | TEP | P | O | X | X | Chalcogenide | ABQ2 | AgSbMnTe | Ag0.9Sb1.0Mn0.1Te2.05 | Bulk | PC |  |  | SPS |  | heating + annealing + SPS | ZEM-3(ULVAC), MDSC(TA-Q200), LFA427(NETZSCH) |  |  | 손지희 | 2016-11-22
162 | 10.1016/j.ssi.2014.03.025 |  | 2014 | 0.95 |  |  | 623 | JC | Z.F.Ren | J.-M. Liu | liujm@nju.edu.cn | Figure 6 | [5 empty] | 2022-04-14 09:55 | edgecheck | TRUE | TRUE |  |  |  |  | TRUE | TRUE | TRUE | TRUE | TRUE | TRUE | TRUE | 1 | [12 empty] | P | TEP | NP | O | X | X | Chalcogenide | M2Q | CuAgSe | β-CuAgSe | Bulk | PC |  |  | HP |  | heating + HP | ZEM-3(ULVAC), LFA457(NETZSCH) | 0.34-0.35 |  | 손지희 | 2016-11-22
163 | 10.1063/1.4963779 |  | 2016 | 0.7 |  |  | 773 | JC |  | Xin Liang | liangxin@cczu.edu.cn | Figure 6 | x=0.015 | x=0.015 |  |  |  | 2022-04-14 11:02 | edgecheck | TRUE | TRUE |  |  |  |  | TRUE | TRUE | TRUE | TRUE | TRUE | TRUE | TRUE | 1 | [12 empty] | N | TEP | N | O | X | X | Chalcogenide | ABQ2 | AgBiSe In | Ag0.985In0.015BiSe2 | Bulk | PC |  |  |  |  | SPS | LFA457(NETZSCH), SBA 458 System(NETZSCH) |  |  | 손지희 | 2016-11-22
164 | 10.1063/1.4896435 |  | 2014 | 1.1 |  |  | 600 | JC |  | Rajeshkumar Mohanraman | rajeshx@phys.sinica.edu.tw | Figure 5 | x=0.03 | x=0.03 | Fig 5의 ZT(=1.12)가 예상(=1.19)보다 작다 |  |  | 2022-04-14 11:33 | redigitize | TRUE | TRUE |  |  |  |  | TRUE | TRUE | TRUE | TRUE | TRUE | TRUE | TRUE | 1 | [12 empty] | P | TEP | P | O | X | X | Chalcogenide | ABQ2 | AgSbSbTe | AgSb0.97Sn0.03Te2 | Bulk | SC |  |  |  |  | vertical Bridgman method | LFA457(NETZSCH), ZEM-3(ULVAC-RIKO), STA 449(NETZSCH) |  |  | 손지희 | 2016-11-22
165 | 10.1039/c1jm13888j |  | 2011 | 1 |  |  | 550 | JC | Yanzhong Pei | GJ Snyder | jsnyder@caltech.edu | Figure 5 | x=0.10-Ag | x=0.10-Ag |  |  |  | 2022-04-14 11:47 | edgecheck | TRUE | TRUE |  |  |  |  | TRUE | TRUE | TRUE | TRUE | TRUE | TRUE | TRUE | 1 | [12 empty] | N | TEP | N | O | X | X | Chalcogenide | M2Q | AgTe PbTe | (PbTe)0.10(Ag2Te)0.90 | Bulk | PC |  |  | HP |  | melting + quenching + annealing + hot pressing | LFA457(NETZSCH), Van der Pauw technique |  |  | 손지희 | 2016-11-23
166 | 10.1063/1.3029774 |  | 2008 | 1.59 |  |  | 673 | JC |  | Jing-Feng Li | jingfeng@mail.tsinghua.edu.cn | Figure 4(b) | AST5050 | AST5050 |  |  |  | 2022-04-14 11:55 | ZT, TEP-ZT 비교 | TRUE | TRUE |  |  |  |  | TRUE | TRUE | TRUE | TRUE | TRUE | TRUE | TRUE | 1 | [12 empty] | P | TEP | P | O | X | X | Chalcogenide | ABQ2 | AgSbTe | AgSbTe2 | Bulk | PC |  |  | SPS |  | MA + SPS | ZEM-2(ULVAC-RIKO), flash diffusivity method |  |  | 손지희 | 2016-11-23
167 | 10.1016/j.actamat.2015.04.011 |  | 2015 | 1.4 |  |  | 680 | JC | G. Jeffery Snyder | Sinn-wen Chen |  | Figure 1 | 40Te (S) | 40Te (S) | kappa is inset; poor resolution and hidden |  |  | 2022-04-14 00:20 | edgecheck | TRUE | TRUE |  |  |  |  | TRUE | TRUE | TRUE | TRUE | TRUE | TRUE | TRUE | 1 | [12 empty] | P | TEP | P | O | X | X | Chalcogenide | ABQ2 | AgSbSeTe | Ag25Sb25Se10Te40 | Bulk | SC |  |  |  |  | modified Bridgman method | ZEM-3(ULVAC-RIKO), LFA457(NETZSCH) |  |  | 손지희 | 2016-11-23
168 | 10.1016/j.jallcom.2010.03.170 |  | 2010 | 1.53 |  |  | 500 | JC |  | T.J. Zhu | zhutj@zju.edu.cn | Figure 7(a) | x=0.84 | x=0.84 |  |  |  | 2022-04-14 00:26 | ZT, TEP-ZT 비교 | TRUE | TRUE |  |  |  |  | TRUE | TRUE | TRUE | TRUE | TRUE | TRUE | TRUE | 1 | [12 empty] | P | TEP | P | O | X | X | Chalcogenide | ABQ2 | AgSbTe | Ag0.84Sb1.16Te2.16 | Bulk | PC |  |  | HP |  | melting + quenching + crushing + hot pressing | LFA457(NETZSCH), DC four-probe method |  |  | 손지희 | 2016-11-23
169 | 10.2320/matertrans.47.1058 |  | 2006 | 0.13 |  |  | 650 | JC |  | Tatsuhiko Aizawa | aizawa@asiaseed.org | Figure 12 | x=0.6 | x=0.6 |  |  |  | 2022-04-14 00:40 | edgecheck | TRUE | TRUE |  |  |  |  | TRUE | TRUE | TRUE | TRUE | TRUE | TRUE | TRUE | 1 | [12 empty] | P | TEP | P | O | X | X | Silicide | Mg2Si | MgSiSn | Mg2Si0.4Sn0.6 | Bulk | PC |  |  | HP |  | bulk mechanical alloying + hot pressing | four-probe dc method, TC-7000(ULVAC) |  |  | 손지희 | 2016-11-30
170 | 10.1016/j.tsf.2007.02.053 |  | 2007 | 0.67 |  |  | 750 | JC |  | Masayasu Akasaka | m_akasak@rs.noda.tus.ac.jp | Figure 7 | Mg2Si0.6Ge0.4 | Mg2Si0.6Ge0.4 | lattice kappa only |  |  | 2022-04-14 14:31 |  | TRUE | FALSE |  |  |  |  | TRUE | FALSE | TRUE | TRUE | TRUE | TRUE | FALSE | 0 | [12 empty] | N | TEP | N | O | X | X | Silicide | Mg2Si | MgSiGe | Mg2Si0.4Ge0.6 | Bulk | PC |  |  | SPS |  | heating + ground + SPS | ZEM-2(ULVAC-RIKO), TC-7000HS(ULVAC-RIKO) |  |  | 손지희 | 2016-11-30
171 | 10.1016/j.jcrysgro.2006.10.270 |  | 2007 | 0.17 |  |  | 656 | JC |  | Masayasu Akasaka | iida_tsu@rs.noda.tus.ac.jp | Figure 9 | BN coated | BN coated |  |  |  | 2022-04-14 14:49 | edgecheck | TRUE | TRUE |  |  |  |  | TRUE | TRUE | TRUE | TRUE | TRUE | TRUE | TRUE | 1 | [12 empty] | N | TEP | N | O | X | X | Silicide | Mg2Si | MgSi | Mg2Si | Bulk | SC |  |  |  |  | vertical Bridgman method | ZEM-2(ULVAC-RIKO), TC-7000H(ULVAC-RIKO) |  |  | 손지희 | 2016-11-30
172 | 10.1007/s11837-016-2060-5 |  | 2016 | 1.6 |  |  | 615 | JC |  | H. KLEINKE | kleinke@uwaterloo.ca | Figure 3(b) | Porous Mg2Si0.5Sn0.5:xSb | Porous Mg2Si0.5Sn0.5:xSb |  |  |  | 2022-04-14 15:32 | edgecheck | TRUE | TRUE |  |  |  |  | TRUE | TRUE | TRUE | TRUE | TRUE | TRUE | TRUE | 1 | [12 empty] | N | TEP | N | O | X | X | Silicide | Mg2Si | MgSiSn Sb | Sb-doped Mg2Si0.5Sn0.5 | Bulk | PC |  |  | SPS |  | pressureless SPS | - |  |  | 손지희 | 2016-11-30
173 | 10.1007/s11664-016-5088-y |  | 2016 | 0.16 |  |  | 837 | JC |  | XINGKAI DUAN | duanxingkai@163.com | Figure 6 | x=0.04 | x=0.04 |  |  |  | 2022-04-14 18:21 | ZT, TEP-ZT 비교 | TRUE | TRUE |  |  |  |  | TRUE | TRUE | TRUE | TRUE | TRUE | TRUE | TRUE | 1 | [12 empty] | P | TEP | P | O | X | X | Silicide | Ca2Si | CaAgSi | Ca1.96Ag0.04Si | Bulk | PC |  |  | HP |  | melting + hot pressing | van der Pauw technique, LFA457(NETZSCH) |  | IP | 손지희 | 2016-12-01
174 | 10.1109/ICT.2007.4569472 |  | 2006 | 0.87 |  |  | 630 | JC |  | Y. Isoda | ISODA.Yukihiro@nims.go.jp | Figure 9 | 5000ppm | 5000ppm | high rel. error in ZT |  |  | 2022-04-16 20:11 | redigitize | TRUE | TRUE |  |  |  |  | TRUE | TRUE | TRUE | TRUE | TRUE | TRUE | TRUE | 1 | [12 empty] | N | TEP | N | O | X | X | Silicide | Mg2Si | MgSiSn Bi | Mg2Si0.5Sn0.5 + 5000ppm-Bi doping | Bulk | PC |  |  | HP |  | Liquid-Solid reaction + Hot-pressing | Laser-flash method, four-terminal method |  |  | 손지희 | 2016-12-01
175 | 10.1109/ICT.1998.740395 |  | 1998 | 0.67 |  |  | 773 | JC |  | Takenobu Kajikawa | kajikawa@elec.shonan-it.ac.jp | Figure 9 | 1213K | 1213K | 열전도도 그래프 해석불가 (라벨 없음) |  |  | 2022-04-16 21:36 | redigitize | TRUE | TRUE |  | FALSE |  |  | TRUE | TRUE | TRUE | FALSE | TRUE | TRUE | FALSE | 0 | [12 empty] | N | TEP | N | O | X | X | Silicide | Mg2Si | MgSi Sb | Mg2Si + 0.6at% Sb | Bulk | PC |  |  | SPS |  | SPS | laser flash measurement method, measurement apparatus developed by Sinku Riko Co.Ltd. and modlfied by SIT |  |  | 손지희 | 2016-12-01
176 | 10.1073/pnas.1424388112 |  | 2015 | 1.4 |  |  | 723 | JC |  | Zhifeng Ren | zren@uh.edu | Figure 4(D) | Mg2Sn0.75Ge0.25 | Mg2Sn0.75Ge0.25 |  |  |  | 2022-04-17 15:01 | ZT, TEP-ZT 비교 | TRUE | TRUE |  |  |  |  | TRUE | TRUE | TRUE | TRUE | TRUE | TRUE | TRUE | 1 | [12 empty] | N | TEP | N | O | X | X | Silicide | Mg2Si | MgSnGe | Mg2Sn0.75Ge0.25 | Bulk | PC |  |  |  |  | mechanical ball milling + direct current-induced hot pressing | ZEM-3(ULVAC), LFA457(NETZSCH), DSC 404 C(NETZSCH) | 0.46-0.51 |  | 손지희 | 2016-12-05
177 | 10.1016/j.mseb.2008.12.029 |  | 2009 | 0.1 |  |  | 490 | JC |  | Weijun Luo | zsheng_1_9@163.com | Figure 8 | x=0.2 | x=0.2 |  |  |  | 2022-04-17 15:10 | edgecheck | TRUE | TRUE |  |  |  |  | TRUE | TRUE | TRUE | TRUE | TRUE | TRUE | TRUE | 1 | [12 empty] | N | TEP | N | O | X | X | Silicide | Mg2Si | MgSiSn | Mg2Si0.8Sn0.2 | Bulk | PC |  |  | SPS |  | anneal solid state reaction + SPS | ZTM-1(ULVAC), TC-7000(ULVAC), laser flash method |  |  | 박수지 | 2016-12-06
178 | 10.1007/s11664-009-0735-1 |  | 2009 | 1 |  |  | 800 | JC |  | K MARS | kmars@wp.pl | Figure 2(d) | Mg2Si0.6Ge0.4Bi0.02 | Mg2Si0.6Ge0.4Bi0.02 |  |  |  | 2022-04-17 15:15 | ZT, TEP-ZT 비교 | TRUE | TRUE |  |  |  |  | TRUE | TRUE | TRUE | TRUE | TRUE | TRUE | TRUE | 1 | [12 empty] | N | TEP | N | O | X | X | Silicide | Mg2Si | MgSiGe Bi | Mg2Si0.6Ge0.4Bi0.02 | Bulk | PC |  |  | HP |  | prevent oxidation + synthesis(He/H2 gas mixture) + 2-day annealing + crushing + hot pressed | van der Pauw method, laser-flash method, |  |  | 박수지 | 2016-12-07
179 | 10.1007/s11664-009-0735-1 |  | 2009 | 0.26 |  |  | 920 | JC |  | K MARS | kmars@wp.pl | Figure 5(d) | Mg2Si0.6Ge0.4Ag0.02 | Mg2Si0.6Ge0.4Ag0.02 |  |  |  | 2022-04-17 15:28 | redigitize | TRUE | TRUE |  |  |  |  | TRUE | TRUE | TRUE | TRUE | TRUE | TRUE | TRUE | 1 | [12 empty] | P | TEP | P | O | X | X | Silicide | Mg2Si | MgSiGe Ag | Mg2Si0.6Ge0.4Ag0.02 | Bulk | PC |  |  | HP |  | prevent oxidation + synthesis(He/H2 gas mixture) + 2-day annealing + crushing + hot pressed | van der Pauw method, laser-flash method, |  |  | 박수지 | 2016-12-07
180 | 10.1109/ICT.2006.331355 |  | 2006 | 0.49 |  |  | 873 | JC | T. Iida | T. Nemoto | tnemoto@ntcl.co.jp | Figure 6 | Mg2Si | Mg2Si |  |  |  | 2022-04-17 15:33 |  | TRUE | FALSE |  |  |  |  | TRUE | FALSE | TRUE | TRUE | TRUE | TRUE | FALSE | 0 | [12 empty] | N | κ, ZT | N | O | X | X | Silicide | Mg2Si | MgSi | Mg2Si | Bulk | PC |  |  |  |  | Mg2Si-heated(Ar-H2 gas) + ground + mixed(oxides) + SPS | ZEM-2(ULVAC-RIKO), TC-7000H(ULVAC-RIKO) |  |  | 박수지 | 2016-12-08
181 | 10.2320/matertrans1989.33.851 |  | 1992 | 1.07 |  |  | 663 | JC |  | Yasutoshi Noda |  | Figure 8 | C | C | calculated kappa, 고온부(700K이상) ZT에서 큰 에러 |  |  | 2022-04-17 16:11 | redigitize | TRUE | TRUE |  |  |  |  | TRUE | TRUE | TRUE | TRUE | TRUE | TRUE | TRUE | 1 | [12 empty] | N | TEP | N | O | X | X | Silicide | Mg2Si | MgSiGe Sb | Mg2Si0.6Ge0.4+3000 ppmSb | - | - |  |  |  |  | - | - |  |  | 박수지 | 2016-12-14
182 | KOMATSU TECHNICAL REPORT 49, 152 (2003) |  | 2003 | 0.9780448 |  |  | 717.373 | BR | KELK |  |  | Figure 6 | triangle | Mg-Si | Z 데이터만 있음 |  |  | 2022-04-18 10:45 | redigitize | TRUE | FALSE |  |  |  |  | TRUE | FALSE | TRUE | TRUE | TRUE | TRUE | FALSE | 0 | [12 empty] | N | Z | N | O | X | X | Silicide | Mg2Si | MgSiSn | Mg2SixSn1-x | Bulk | - |  |  |  |  | quenching + solidification | - |  |  | 박수지 | 2016-12-14 | Table 1 Characteristics of various thermoelectric materials for power generation, module and system price 비교
183 | 10.1016/j.physb.2005.04.017 |  | 2005 | 0.86 |  |  | 862 | JC |  | Jun-ichi Tani | tani@omtri.city.osaka.jp | Figure 6 | 2 at % | 2 at % |  |  |  | 2022-04-17 20:26 | redigitize | TRUE | TRUE |  |  |  |  | TRUE | TRUE | TRUE | TRUE | TRUE | TRUE | TRUE | 1 | [12 empty] | N | TEP | N | O | X | X | Silicide | Mg2Si | MgSiBi | Mg2SiBi0.02 | Bulk | PC |  |  | SPS |  | ground + SPS | ZEM-1S(ULVAC), four-probe DC method, TC-7000(ULVAC) |  |  | 박수지 | 2016-12-08
184 | 10.1143/JJAP.46.3309 |  | 2007 | 0.33 |  |  | 865 | JC |  | Jun-ichi TANI | tani@omtri.city.osaka.jp | Figure 7 | x=0.03 | x=0.03 |  |  |  | 2022-04-17 20:31 | ZT, TEP-ZT 비교 | TRUE | TRUE |  |  |  |  | TRUE | TRUE | TRUE | TRUE | TRUE | TRUE | TRUE | 1 | [12 empty] | N | TEP | N | O | X | X | Silicide | Mg2Si | Mg2Si | Mg2SiP0.03 | Bulk | PC |  |  | SPS |  | ground + SPS | ZEM-1S(ULVAC), four-probe dc method, TC-7000(ULVAC) |  |  | 박수지 | 2016-12-08
185 | 10.1016/j.intermet.2007.02.009 |  | 2007 | 0.56 |  |  | 862 | JC |  | Jun-ichi Tani | tani@omtri.city.osaka.jp | Figure 6 | x=0.02 | x=0.02 |  |  |  | 2022-04-17 20:55 | redigitize | TRUE | TRUE |  |  |  |  | TRUE | TRUE | TRUE | TRUE | TRUE | TRUE | TRUE | 1 | [12 empty] | N | TEP | N | O | X | X | Silicide | Mg2Si | MgSiSb | Mg2Si:Sb = 1:x(0.001≤x≤0.02) | Bulk | PC |  |  | SPS |  | heating + SPS | ZEM-1(ULVAC), TC-7000(ULVAC) |  |  | 임혜진 | 2016-12-06
186 | 10.4028/www.scientific.net/AMR.66.17 |  | 2009 | 0.8 |  |  | 823 | JC |  | Lianmeng Zhang | lmzhang@whut.edu.cn | Figure 4 | N50 | N50 | 800K 이상에서 그래프 ZT가 예상보다 작음 |  |  | 2022-04-17 22:06 | redigitize | TRUE | TRUE |  |  |  |  | TRUE | TRUE | TRUE | TRUE | TRUE | TRUE | TRUE | 1 | [12 empty] | N | TEP | N | O | X | X | Silicide | Mg2Si | MgSi Bi | Bi-doped Mg2Si | Bulk | PC |  |  | SPS |  | SPS | ZTM-1 apparatus (Japan), Shinkuriko: TC-7000, Japan |  |  | 임혜진 | 2016-12-08
187 | 10.1021/acs.chemmater.6b02308 |  | 2016 | 1.45 |  |  | 750 | JC | Mercouri G. Kanatzidis | Xinfeng Tang | tangxf@whut.edu.cn | Figure 10(a) | y=0.05 | y=0.05 |  |  |  | 2022-04-17 22:13 | ZT, TEP-ZT 비교 | TRUE | TRUE |  |  |  |  | TRUE | TRUE | TRUE | TRUE | TRUE | TRUE | TRUE | 1 | [12 empty] | N | TEP | N | O | X | X | Silicide | Mg2Si | MgSiGeSnSb | Mg2Si1-x-yGexSny | Bulk | PC |  |  | SPS |  | SPS | ZEM-3(Ulvac Sinku-Riko), LFA457(Netzsch) |  |  | 임혜진 | 2016-12-09
188 | 10.1063/1.2981516 |  | 2008 | 1.1 |  |  | 773 | JC |  | X. B. Zhao | zhaoxb@zju.edu.cn | Figure 3 | x=0.0075 | x=0.0075 |  |  |  | 2022-04-17 22:19 | ZT, TEP-ZT 비교 | TRUE | TRUE |  |  |  |  | TRUE | TRUE | TRUE | TRUE | TRUE | TRUE | TRUE | 1 | [12 empty] | N | TEP | N | O | X | X | Silicide | Mg2Si | MgSiSnSb | Mg2Si0.4−xSn0.6Sbx (0≤x≤0.015) | Bulk | PC |  |  | HP |  | ball milling + hot pressing | LFA457(Netzsch), measured on a computer-aided apparatus using a dc four-probe method and differential voltage/temperature technique |  |  | 임혜진 | 2016-12-08
189 | 10.1088/0022-3727/41/18/185103 |  | 2008 | 0.81 |  |  | 810 | JC |  | X B Zhao | zhaoxb@zju.edu.cn | Figure 8(a) | x=0.005 | x=0.005 |  |  |  | 2022-04-17 22:24 | ZT, TEP-ZT 비교 | TRUE | TRUE |  |  |  |  | TRUE | TRUE | TRUE | TRUE | TRUE | TRUE | TRUE | 1 | [12 empty] | N | TEP | N | O | X | X | Silicide | Mg2Si | MgSiSn La | Mg2−xLaxSi0.58Sn0.42 (0≤x≤0.015) | Bulk | PC |  |  | HP |  | ball milling + hot pressing | measured using a computer-assisted device, LFA457(Netzsch) |  |  | 임혜진 | 2016-12-08
190 | 10.1063/1.4918311 |  | 2015 | 1.1 |  |  | 800 | JC |  | Libin Zhang | libinzhang@utexas.edu | Figure 2(d) | y=0.1; 2.5e10^-8 | y=0.1; 2.5e10^-8 |  |  |  | 2022-04-17 22:50 | redigitize | TRUE | TRUE |  |  |  |  | TRUE | TRUE | TRUE | TRUE | TRUE | TRUE | TRUE | 1 | [12 empty] | N | TEP | N | O | X | X | Silicide | Mg2Si | MgSiSnGe Sb | Mg2Si0.4Sn0.6-yGey (y=0, 0.1, 0.2) | Bulk | PC |  |  | SPS |  | pressed into pellets + tube furnace(Ar:H2=95:5) + ground + SPS | van der Pauw method, LFA457(NETZSCH) |  |  | 임혜진 | 2016-12-08
191 | 10.1007/s11664-009-0698-2 |  | 2009 | 1.47 |  |  | 443 | JC |  | X.B. ZHAO | zhaoxb@zju.edu.cn | Figure 3(d) | NC11 | NC11 |  |  |  | 2022-04-17 22:57 | edgecheck | TRUE | TRUE |  |  |  |  | TRUE | TRUE | TRUE | TRUE | TRUE | TRUE | TRUE | 1 | [12 empty] | P | TEP | P | O | X | X | Chalcogenide | Bi2Te3 | BiTeSb | Bi2Te3-Sb2Te3 | Bulk | PC |  |  | HP |  | Hot pressing | computer-assisted device, LFA427(Netzsch) |  |  | 임혜진 | 2016-12-09
192 | 10.2320/matertrans1989.33.851 |  | 1992 | 0.08 |  |  | 503 | JC |  | Yasutoshi Noda |  | Figure 9 | D | D | 그래프 ZT가 예상보다 두 배임 |  |  | 2022-04-18 11:42 | redigitize | TRUE | TRUE |  | FALSE |  |  | TRUE | TRUE | TRUE | FALSE | TRUE | TRUE | FALSE | 0 | [12 empty] | P | TEP | PN | O | X | X | Silicide | Mg2Si | MgSiGe Ag | Mg2Si0.6Ge0.4+Ag | - | - |  |  |  |  | - | - |  |  | 박수지 | 2016-12-14
193 | 10.2320/matertrans1989.33.851 |  | 1992 | 1.68 |  |  | 629 | JC |  | Yasutoshi Noda |  | Figure 9 | E | E | calculated kappa, 570K이상 그래프 ZT가 예상보다 큼 |  |  | 2022-04-18 12:06 | redigitize | TRUE | TRUE |  |  |  |  | TRUE | TRUE | TRUE | TRUE | TRUE | TRUE | TRUE | 1 | [12 empty] | P | TEP | P | O | X | X | Silicide | Mg2Si | MgSiGe Ag | Mg2Si0.6Ge0.4+16000 ppm Ag | - | - |  |  |  |  | - | - |  |  | 박수지 | 2016-12-14
194 | 10.1021/nl8026795 |  | 2008 | 0.99 |  |  | 792 | JC | Zhifeng Ren | Gang Chen | gchen2@mit.edu | Figure 2(_e) | square symbol | square symbol |  |  |  | 2022-04-18 12:17 | ZT, TEP-ZT 비교 | TRUE | TRUE |  |  |  |  | TRUE | TRUE | TRUE | TRUE | TRUE | TRUE | TRUE | 1 | [12 empty] | P | TEP | P | O | X | X | Si | SiGe | SiGe | Si80Ge20 | Bulk | PC |  |  | HP |  | mechanical alloying + hot pressing | ZEM-3(Ulvac), LFA 457(Netzsch) |  |  | 박수지 | 2016-12-15
195 | 10.1021/nl102931z |  | 2010 | 0.4 |  |  | 300 | JC |  | Peidong Yang | p_yang@berkeley.edu | Figure 3(C) | 55 nm-pitch holey | 55 nm-pitch holey | poor resolution of kappa; impossible to digitize |  |  | 2022-04-18 12:24 |  | TRUE | TRUE |  | FALSE |  |  | TRUE | TRUE | TRUE | FALSE | TRUE | TRUE | FALSE | 0 | [12 empty] | P | TEP | P | O | X | X | Si | SiGe | Si | Si | Ribbon | porous |  |  |  |  | - | - |  |  | 박수지 | 2016-12-29
196 | 10.1063/1.3027060 |  | 2008 | 1.3 |  |  | 1173 | JC | Z. F. Ren | G. Chen | gchen2@mit.edu | Figure 3(d) | Nano Sample-1 (red rectangle) | Nano Sample-1 (red rectangle) |  |  |  | 2022-04-18 12:32 | ZT, TEP-ZT 비교 | TRUE | TRUE |  |  |  |  | TRUE | TRUE | TRUE | TRUE | TRUE | TRUE | TRUE | 1 | [12 empty] | N | TEP | N | O | X | X | Si | SiGe | SiGeP | Si80Ge20P2 | Bulk | PC |  |  | HP |  | mechanical alloying + direct current induced hot pressing | ZEM-3(ULVAC), LFA 457(Netzsch) |  |  | 박수지 | 2016-12-20
197 | 10.1039/c2jm16369a |  | 2012 | 1 |  |  | 660 | JC |  | Kyunghan Ahn | kyunghan.ahn@samsung.com | Figure 5 | In4Se2.32I0.03 | In4Se2.32I0.03 |  |  |  | 2022-04-18 12:57 | redigitize | TRUE | TRUE |  |  |  |  | TRUE | TRUE | TRUE | TRUE | TRUE | TRUE | TRUE | 1 | [12 empty] | N | TEP | N | O | X | X | Chalcogenide | In4Se3 | InSeI | In4Se2.32I0.03 | Bulk | SC |  |  |  |  | Bridgman crystal growth method | ZEM-3(ULVAC-RIKO), TC-9000(ULVAC-RIKO) |  |  | 박수지 | 2016-12-22
198 | 10.1103/PhysRevB.91.165104 |  | 2015 | 0.93 |  |  | 2000 | JC |  | Dylan Bayerl | bayerl@umich.edu | [6 empty] | 2022-04-18 13:05 |  | TRUE | FALSE |  |  |  |  | TRUE | FALSE | TRUE | TRUE | TRUE | TRUE | FALSE | 0 | [12 empty] | N | α, ZT | N | O | X | X | Oxide | TiO2 | TiO | TiO2 | - | - |  |  |  |  | - | Boltzmann transport formalism |  |  | 박수지 | 2016-12-22
199 | 10.1088/0953-8984/26/44/445002 |  | 2014 | 0.08 |  |  | 650 | JC |  | Ranu Bhatt | rbhatt@barc.gov.in | Figure 8(b) | x=0.14 | x=0.14 | 그래프 ZT가 예상보다 작음 (ZT<=0.1) |  |  | 2022-04-18 13:52 | redigitize | TRUE | TRUE |  |  |  |  | TRUE | TRUE | TRUE | TRUE | TRUE | TRUE | TRUE | 1 | [12 empty] | P | TEP | P | O | X | X | Chalcogenide | TiSe2 | SrTiSe | Sr0.14TiSe2 | Bulk | PC |  |  | HP |  | powder mixing + heating + Sr mixing + grinding + heating + hot press method | Leinsies Seebeck Thermopower, LFA-1000 |  |  | 박수지 | 2016-12-27
200 | 10.1039/c4ee03042g |  | 2015 | 1.1 |  |  | 1100 | JC |  | Tiejun Zhu | zhutj@zju.edu.cn | Figure 1(d) | x=0.20 | x=0.20 |  |  |  | 2022-04-18 17:55 | redigitize | TRUE | TRUE |  |  |  |  | TRUE | TRUE | TRUE | TRUE | TRUE | TRUE | TRUE | 1 | [12 empty] | P | TEP | P | O | X | X | HH | HH | FeNbTiSb | FeNb0.8Ti0.2Sb | Bulk | PC |  |  | SPS |  | levitation melting + mechanically milled + SPS | LSR-3 system(Linseis), LFA457(Netzsch) |  |  | 박수지 | 2016-12-27
201 | 10.1039/C4EE02813A |  | 2015 | 1.14608 |  |  | 510 | SJP | [17 empty] | FALSE | FALSE | TRUE | TRUE | TRUE | TRUE | FALSE | 0 | [12 empty] | P | TEP | P | O | O | X | HH | HH | MgAgNiSb | MgAg0.965Ni0.005Sb0.99 | Bulk | PC |  |  | SPS |  | experimental ball milling procedure + SPS + annealed | - |  |  | 박수지 | 2016-12-27
202 | 10.1038/nature08088 |  | 2009 | 1.48 |  |  | 705 | SJP | [17 empty] | FALSE | FALSE | TRUE | TRUE | TRUE | TRUE | FALSE | 0 | [12 empty] | N | TEP | N | O | X | X | Chalcogenide | In4Se3 | InSe | In4Se2.35 | Bulk | SC |  |  |  |  | Bridgman method | ULVAC system, the laser flash method |  |  | 박수지 | 2016-12-28
203 | 10.1039/C4CP04875J |  | 2015 | 0.67 |  |  | 876 | SJP | [17 empty] | FALSE | FALSE | TRUE | TRUE | TRUE | TRUE | FALSE | 0 | [12 empty] | N | TEP | N | O | X | X | HH | HH | TiZrHfNiSn | Ti0.3Zr0.35Hf0.35NiSn | Bulk | PC |  |  |  |  | arc melting + annealed + quenching | LSR-3 system(Linseis), LFA457(Netzsch) |  |  | 박수지 | 2016-12-28
204 | 10.1088/0022-3727/40/2/035 |  | 2007 | 0.052 |  |  | 676 | SJP | [17 empty] | FALSE | FALSE | TRUE | TRUE | TRUE | TRUE | FALSE | 0 | [12 empty] | P | TEP | P | O | X | X | SKD | SKD | CoSb | CoSb5 | Bulk | PC |  |  | SPS |  | mechanical alloying + SPS | ZEM-2(Ulvac-Riko), laser flash method |  |  | 박수지 | 2016-12-28
205 | 10.1088/0953-8984/14/34/318 |  | 2002 | 0.01275 |  |  | 284 | SJP | [17 empty] | FALSE | FALSE | TRUE | TRUE | TRUE | TRUE | FALSE | 0 | [12 empty] | N | TEP | N | O | X | X | clathrate | clathrate | BaAlSi | Ba8Al16Si30 | Bulk | PC |  |  |  |  | arc melting + annealed + quenching | - |  |  | 박수지 | 2017-01-13
206 | 10.1039/C4CP04875J |  | 2015 | 0.27 |  |  | 883 | SJP | [17 empty] | FALSE | FALSE | TRUE | TRUE | TRUE | TRUE | FALSE | 0 | [12 empty] | P | TEP | P | O | X | X | HH | HH | TiScZrHfNiSn | Ti0.26Sc0.04Zr0.35Hf0.35NiSn | Bulk | PC |  |  |  |  | arc melting + annealed + quenching | LSR-3 system(Linseis), LFA457(Netzsch) |  |  | 박수지 | 2016-12-28
207 | 10.1063/1.2920210 |  | 2008 | 1.36 |  |  | 800 | SJP | [17 empty] | FALSE | FALSE | TRUE | TRUE | TRUE | TRUE | FALSE | 0 | [12 empty] | N | TEP | N | O | X | X | SKD | SKD | BaYbCoSb | Ba0.08Yb0.09Co4Sb12.12 | Bulk | PC |  |  |  |  | - | - |  |  | 박수지 | 2017-01-13
208 | 10.1016/j.actamat.2009.03.018 |  | 2009 | 1.26 |  |  | 850 | SJP | [17 empty] | FALSE | FALSE | TRUE | TRUE | TRUE | TRUE | FALSE | 0 | [12 empty] | N | TEP | N | O | X | X | SKD | SKD | BaYbCoSb | Ba0.18Ce0.05Co4Sb12.02 | Bulk | PC |  |  | SPS |  | mixed + sealed + heated + quenching +ground + SPS | ZEM-1(ULVAC-RIKO), LFA-427(Netzsch) |  |  | 박수지 | 2017-02-16
209 | 10.1016/j.jallcom.2008.09.120 |  | 2009 | 0.39 |  |  | 750 | SJP | [17 empty] | FALSE | FALSE | TRUE | TRUE | TRUE | TRUE | FALSE | 0 | [12 empty] | P | TEP | P | O | X | X | SKD | SKD | LaFeCoSb | La0.4FeCo3Sb12 | Bulk | PC |  |  | HP |  | mechanical alloying + hot pressed | - |  |  | 박수지 | 2017-02-16
210 | 10.1016/j.jallcom.2007.11.144 |  | 2009 | 1 |  |  | 873 | SJP | [17 empty] | FALSE | FALSE | TRUE | TRUE | TRUE | TRUE | FALSE | 0 | [12 empty] | N | TEP | N | O | X | X | SKD | SKD | CoSb7PdTe | Co23.87Sb73.88Pd1.125Te1.125 | Bulk | PC |  |  | PH |  | melted + quenched + ground + hot-pressed | the Van der Pauw technique, a high temperature light pulse technique |  |  | 박수지 | 2017-02-21
211 | 10.1016/j.jallcom.2009.02.070 |  | 2009 | 0.17 |  |  | 550 | SJP | [17 empty] | FALSE | FALSE | TRUE | TRUE | TRUE | TRUE | FALSE | 0 | [12 empty] | P | TEP | P | O | X | X | SKD | SKD | CoSb | CoSb3 | Bulk | PC |  |  |  |  | mixed in an agate mortar + press | ZEM-3, TC-7000(ULVAC-RIKO Inc.) |  |  | 박수지 | 2017-02-21
212 | 10.1007/s10854-012-0668-y |  | 2012 | 0.95 |  |  | 800 | SJP | [17 empty] | FALSE | FALSE | TRUE | TRUE | TRUE | TRUE | FALSE | 0 | [12 empty] | N | TEP | N | O | X | X | SKD | SKD | CoSbTe | Co4Sb11.4Te0.6 | Bulk | PC |  |  | SPS |  | heated + ground + SPS | ZEM-1(Sinkuriko), LFA 457(Netzsch) |  |  | 박수지 | 2017-02-21
213 | 10.1063/1.1450036 |  | 2002 | 1.2 |  |  | 800 | SJP | [17 empty] | FALSE | FALSE | TRUE | TRUE | TRUE | TRUE | FALSE | 0 | [12 empty] | N | TEP | N | O | X | X | SKD | SKD | BaNiCoSb | Ba0.3Ni0.05Co3.95Sb12 | Bulk | PC |  |  |  |  | BaSb3, NixCo12xSb2 two-step solid reaction + crushed + mixed + pressed + heated +milled + washed with HCl1HNO3 + PAS | - |  |  | 박수지 | 2017-02-22
214 | 10.1063/1.2538036 |  | 2007 | 0.113 |  |  | 773 | SJP | [17 empty] | FALSE | FALSE | TRUE | TRUE | TRUE | TRUE | FALSE | 0 | [12 empty] | P | TEP | P | O | X | X | SKD | SKD | CoSb | CoSb3 | Bulk | PC |  |  | HP |  | raw powders + hot pressing | temperature gradient method ,four-point probe method |  |  | 박수지 | 2017-02-22
215 | 10.1063/1.2963476 |  | 2008 | 0.68 |  |  | 775 | SJP | [17 empty] | FALSE | FALSE | TRUE | TRUE | TRUE | TRUE | FALSE | 0 | [12 empty] | N | TEP | N | O | X | X | SKD | SKD | CoNiSb | Co0.9Ni0.1Sb3 | Bulk | PC |  |  |  |  | ballmilling + dc hot press + annealing | ZEM-3(ULVAC-RIKO), LFA457(Netzsch) |  |  | 박수지 | 2017-02-22
216 | 10.1016/j.jallcom.2009.01.067 |  | 2009 | 0.1 |  |  | 600 | SJP | [17 empty] | FALSE | FALSE | TRUE | TRUE | TRUE | TRUE | FALSE | 0 | [12 empty] | P | TEP | P | O | X | X | SKD | SKD | CoSnSe | CoSn1.5Se1.5 | Bulk | PC |  |  |  |  | solid-state reactions | EG&G model 5209(Lock-in Amplifier), LFA 457 (Netzsch) |  |  | 박수지 | 2017-02-23
217 | 10.1063/1.2067704 |  | 2005 | 0.72 |  |  | 850 | SJP | [17 empty] | FALSE | FALSE | TRUE | TRUE | TRUE | TRUE | FALSE | 0 | [12 empty] | N | TEP | N | O | X | X | SKD | SKD | CoSbTe | Co4Sb11.5Te0.5 | Bulk | PC |  |  | SPS |  | melted + quenched + ground +pressed + annealed +ground +SPS | - |  |  | 박수지 | 2017-02-23
218 | 10.1039/c4ta02780a |  | 2014 | 0.98 |  |  | 820 | SJP | [17 empty] | FALSE | FALSE | TRUE | TRUE | TRUE | TRUE | FALSE | 0 | [12 empty] | N | TEP | N | O | X | X | SKD | SKD | CoSbTe | CoSb2.85 Te0.15 | Bulk | PC |  |  | PAS |  | mixed powder + hand milling + pressed + combustion +PAS | ZEM-3(ULVAC-RIKO), LFA 457(NETZSCH) |  |  | 박수지 | 2017-02-24
219 | 10.1063/1.2815671 |  | 2007 | 0.93 |  |  | 820 | SJP | [17 empty] | FALSE | FALSE | TRUE | TRUE | TRUE | TRUE | FALSE | 0 | [12 empty] | N | TEP | N | O | X | X | SKD | SKD | CoSbTe | CoSb2.85Te0.15 | Bulk | PC |  |  | SPS |  | ball-milling + SPS | ZEM-2(Ulvac-Riko), LFA 427(NETZSCH) |  |  | 박수지 | 2017-02-24
220 | 10.3365/met.mat.2008.10.615 |  | 2008 | 0.79 |  |  | 698 | SJP | [17 empty] | FALSE | FALSE | TRUE | TRUE | TRUE | TRUE | FALSE | 0 | [12 empty] | N | TEP | N | O | X | X | SKD | SKD | SnCoSbTe | Sn0.25Co8Sb23.25Te0.75 | Bulk | PC |  |  |  |  | melted + quenching + annealed | ZEM2-M8(Ulvac-Riko), TC7000(Ulvac-Riko) |  |  | 박수지 | 2017-02-24
221 | 10.1016/j.actamat.2013.07.032 |  | 2013 | 1.3 |  |  | 820 | SJP | [17 empty] | FALSE | FALSE | TRUE | TRUE | TRUE | TRUE | FALSE | 0 | [12 empty] | N | TEP | N | O | X | X | SKD | SKD | FeCoSbTe | Fe0.2Co3.8Sb11.5Te0.5 | Bulk | PC |  |  | HP |  | melting + ball milling + hot pressing | ZEM-3(ULVAC-RIKO), Flashline 3000(Anter) |  |  | 임혜진 | 2017-03-15
222 | 10.1088/0022-3727/41/20/205403 |  | 2008 | 0.95 |  |  | 700 | SJP | [17 empty] | FALSE | FALSE | TRUE | TRUE | TRUE | TRUE | FALSE | 0 | [12 empty] | N | TEP | N | O | X | X | SKD | SKD | YbCoSb | Yb0.15Co4Sb12 | Bulk | PC |  |  | SPS |  | heating + annealing + SPS | a four-probe method, LFA457(Netzsch) |  |  | 임혜진 | 2017-03-15
223 | 10.1016/j.solidstatesciences.2008.01.016 |  | 2008 | 0.9 |  |  | 850 | SJP | [17 empty] | FALSE | FALSE | TRUE | TRUE | TRUE | TRUE | FALSE | 0 | [12 empty] | N | TEP | N | O | O | X | SKD | SKD | EuCoSb | Eu0.27Co4Sb12 | Bulk | PC |  |  | SPS |  | heating + annealing + SPS | the standard DC four-probe method, LFA427(Netzsch) |  |  | 임혜진 | 2017-03-15
224 | 10.1063/1.3553842 |  | 2011 | 0.87 |  |  | 750 | SJP | [17 empty] | FALSE | FALSE | TRUE | TRUE | TRUE | TRUE | FALSE | 0 | [12 empty] | P | TEP | P | O | X | X | SKD | SKD | PrFeSb | PrFe4Sb12 | Bulk | PC |  |  | SPS |  | heating + annealing + SPS | ZEM-3(ULVAC Co. Ltd.), LFA 427(NETZSCH) |  |  | 임혜진 | 2017-03-15
225 | 10.1016/j.intermet.2009.06.005 |  | 2010 | 1 |  |  | 650 | SJP | [17 empty] | FALSE | FALSE | TRUE | TRUE | TRUE | TRUE | FALSE | 0 | [12 empty] | P | TEP | P | O | X | X | SKD | SKD | DDFeNiSb | DD0.76Fe3.4Ni0.6Sb12 | Bulk | PC |  |  | HP |  | melting + heating in DD + annealing + hot pressing | ZEM-3(ULVAC), Flashline FL3000 (300 K< T< 800 K) and a Flashline 3000-S2 (200 K< T< 500 K) |  |  | 임혜진 | 2017-03-20
226 | 10.1016/j.intermet.2010.12.001 |  | 2011 | 1.22 |  |  | 800 | SJP | [17 empty] | FALSE | FALSE | TRUE | TRUE | TRUE | TRUE | FALSE | 0 | [12 empty] | P | TEP | P | O | X | X | SKD | SKD | DDFeCoSb | DD0.65Fe3CoSb12 | Bulk | PC |  |  | HP |  | melting + heating in DD + annealing + high energy ball mill + hot pressing | - |  |  | 임혜진 | 2017-03-20
227 | 10.1016/j.actamat.2013.09.039 |  | 2014 | 1.9 |  |  | 835 | SJP | [17 empty] | FALSE | FALSE | TRUE | TRUE | TRUE | TRUE | FALSE | 0 | [12 empty] | N | TEP | N | O | X | X | SKD | SKD | SrBaYbCoSb | Sr0.09Ba0.11Yb0.05Co4Sb12 | Bulk | PC |  |  | HP |  | melting + mixing + heating + annealing + ball mill + hot pressing | ZEM-3(ULVAC-RIKO), Flashline 3000(ANTER) |  |  | 임혜진 | 2017-03-20
228 | 10.1016/j.actamat.2015.03.008 |  | 2015 | 1.45 |  |  | 822 | SJP | [17 empty] | FALSE | FALSE | TRUE | TRUE | TRUE | TRUE | FALSE | 0 | [12 empty] | P | TEP | P | O | X | X | SKD | SKD | DDFeCoSbSn | DD0.59Fe2.7Co1.3Sb11.8Sn0.2 | Bulk | PC | Melt-Quenching |  | HP |  | melting + quenching + heated + melted + air quenched + ground + ball milling + hot-pressed | ULVAC-ZEM3 (Riko), Flashline-3000(ANTER) |  |  | 박수지 | 2017-03-20
229 | 10.1126/science.272.5266.1325 |  | 1996 | 0.88 |  |  | 741 | SJP | [17 empty] | FALSE | FALSE | TRUE | TRUE | TRUE | TRUE | FALSE | 0 | [12 empty] | P | TEP | P | O | X | X | SKD | SKD | LaFeCoSb | LaFe3CoSb12 | Bulk | PC |  |  |  |  | melted + quenched + annealed + ball-milled + hot-pressed | - |  |  | 박수지 | 2017-03-20
230 | 10.1063/1.2920210 |  | 2008 | 1.36 |  |  | 800 | SJP | [17 empty] | FALSE | FALSE | TRUE | TRUE | TRUE | TRUE | FALSE | 0 | [12 empty] | N | TEP | N | O | X | X | SKD | SKD | BaYbCoSb. | Ba0.08Yb0.09Co4Sb12.12 | Bulk | PC |  |  |  |  | - | - |  |  | 박수지 | 2017-03-20
231 | 10.1021/ja111199y |  | 2011 | 1.7 |  |  | 850 | [18 empty] | FALSE | FALSE | TRUE | TRUE | TRUE | TRUE | FALSE | 0 | [12 empty] | N | TEP | N | O | X | X | SKD | SKD | BaLaYbCoSb | Ba0.08La0.05Yb0.04Co4Sb12 | Bulk | PC |  |  |  |  | melted + quenched + annealed +ground + cold pressed + SPS | ZEM-3(ULVAC), FL5000(Anter) |  |  | 박수지 | 2017-03-20
232 | 10.1063/1.1852072 |  | 2005 | 0.65 |  |  | 680 | [18 empty] | FALSE | FALSE | TRUE | TRUE | TRUE | TRUE | FALSE | 0 | [12 empty] | N | TEP | N | O | X | X | SKD | SKD | CoNiSbTe | Co0.92Ni0.08Sb2.97Te0.03 | Bulk | PC |  |  |  |  | mixtures of metal oxalate + calcination + reduction + chemical alloying | four-point-probe technique, LFA 427(Netzsch) |  |  | 박수지 | 2017-03-20
233 | 10.1021/cm200560s |  | 2011 | 1.1 |  |  | 800 | [18 empty] | FALSE | FALSE | TRUE | TRUE | TRUE | TRUE | FALSE | 0 | [12 empty] | N | TEP | N | O | X | X | SKD | SKD | CoSbGeTe | CoSb2.75Ge0.05Te0.20 | Bulk | PC |  |  |  |  | melted + quenched + annealed + SPS | ZEM-1, LFA 457(NETZSCH) |  |  | 박수지 | 2017-03-20
234 | 10.1023/A:1012473428845 |  | 2001 | 0.8 |  |  | 750 | [18 empty] | FALSE | FALSE | TRUE | TRUE | TRUE | TRUE | FALSE | 0 | [12 empty] | P | TEP | P | O | X | X | SKD | SKD | CeFeCoSb | Ce0.12Fe0.71Co3.29Sb12 | Bulk | PC |  |  |  |  | cold-pressed + heated + PAS | four-probe method + TC-7000(Shinkuriko) |  |  | 박수지 | 2017-03-16
235 | 10.1063/1.1888048 |  | 2005 | 1.25 |  |  | 900 | [18 empty] | FALSE | FALSE | TRUE | TRUE | TRUE | TRUE | FALSE | 0 | [12 empty] | N | TEP | N | O | X | X | SKD | SKD | BaNiCoSb | Ba0.30Ni0.05Co3.95Sb12 | Bulk | PC |  |  |  |  | solid-state reaction + SPS | standard four-probe method, TC-7000(Shinkuriko) |  |  | 박수지 | 2017-03-16
236 | 10.1007/s11664-014-3016-6 |  | 2014 | 1.12 |  |  | 800 | [18 empty] | FALSE | FALSE | TRUE | TRUE | TRUE | TRUE | FALSE | 0 | [12 empty] | N | TEP | N | O | X | X | SKD | SKD | CoNiSbTeSe | Co3.9Ni0.1Sb11.3Te0.6Se0.1 | Bulk | PC |  |  |  |  | heated + ground + SPS | ZEM-3(Ulvac), LFA 457(Netzsch) |  |  | 박수지 | 2017-03-16
237 | 10.1016/j.jallcom.2007.12.065 |  | 2009 | 0.32 |  |  | 723 | [18 empty] | FALSE | FALSE | TRUE | TRUE | TRUE | TRUE | FALSE | 0 | [12 empty] | P | TEP | P | O | X | X | SKD | SKD | CeYbFeCoSb | Ce0.3Yb0.2Fe1.5Co2.5Sb12 | Bulk | PC |  |  |  |  | annealing + heated + quenched + annealed + hot-pressed | LFA-427(Netzsch) |  |  | 박수지 | 2017-03-16
238 | 10.1016/j.jallcom.2007.02.111 |  | 2008 | 0.6 |  |  | 800 | [18 empty] | FALSE | FALSE | TRUE | TRUE | TRUE | TRUE | FALSE | 0 | [12 empty] | N | TEP | N | O | X | X | SKD | SKD | NiCoSb | Ni0.2Co3.8Sb12 | Bulk | PC |  |  |  |  | milling + dried + SPS | ZEM-2(ULVAC-RIKO), TC-7000(ULVAC-RIKO) |  |  | 박수지 | 2017-03-16
239 | 10.1016/j.actamat.2011.10.059 |  | 2012 | 1.3 |  |  | 700 | [18 empty] | FALSE | FALSE | TRUE | TRUE | TRUE | TRUE | FALSE | 0 | [12 empty] | N | TEP | N | O | X | X | SKD | SKD | LiCoSb | Li0.36Co4Sb12 | Bulk | PC |  |  |  |  | (cold press + high pressure synthesis + ground)x2 + ground + washed + SPS | ZEM-3 (Ulvac-Riko), TC-7000H (Ulvac-Riko) |  |  | 박수지 | 2017-03-16
240 | 10.1143/JJAP.47.7470 |  | 2008 | 1.05 |  |  | 850 | [18 empty] | FALSE | FALSE | TRUE | TRUE | TRUE | TRUE | FALSE | 0 | [12 empty] | N | TEP | N | O | X | X | SKD | SKD | SrCoSbGe | Sr0.34Co4Sb11.9Ge0.1 | Bulk | PC |  |  |  |  | heated + quenching + annealed + ground + SPS | four-probe method, LFA 427(Netzsch) |  |  | 박수지 | 2017-03-16
241 | 10.1021/ja8089334 |  | 2009 | 1.34 |  |  | 850 | [18 empty] | FALSE | FALSE | TRUE | TRUE | TRUE | TRUE | FALSE | 0 | [12 empty] | N | TEP | N | O | X | X | SKD | SKD | BaInCoSb | Ba0.14In0.23Co4Sb11.84 | Bulk | PC |  |  |  |  | heated + quenching + annealed + ground + SPS | ZEM-1(Sinkuriko), LFA 427(Netzsch) |  |  | 박수지 | 2017-03-15
242 | 10.1016/j.intermet.2012.08.005 |  | 2013 | 0.99 |  |  | 700 | [18 empty] | FALSE | FALSE | TRUE | TRUE | TRUE | TRUE | FALSE | 0 | [12 empty] | P | TEP | P | O | X | X | SKD | SKD | YbLaFeCoSb | Yb0.25La0.60Fe2.7Co1.3Sb12 | Bulk | PC |  |  |  |  | heated + quenched + annealed + SPS | ZEM-3(ULVAC), LFA 427(Netzsch) |  |  | 박수지 | 2017-03-15
243 | 10.1016/j.spmi.2016.09.034 |  | 2017 | 2.73 |  |  | 474 | [18 empty] | FALSE | FALSE | TRUE | TRUE | TRUE | TRUE | FALSE | 0 | [12 empty] | N | TEP | N | O | X | X | Chalcogenide | Bi2Te3 | BiTeSe | Bi2Se1.2Te1.8 | Bulk | PC |  |  |  |  | bulk: melted + shaken, thin film: vacuum thermal evaporation technique | - |  |  | 박수지 | 2017-03-29
244 | 10.1063/1.4965865 |  | 2016 | 1.12 |  |  | 773 | [18 empty] | FALSE | FALSE | TRUE | TRUE | TRUE | TRUE | FALSE | 0 | [12 empty] | N | TEP | N | O | X | X | Chalcogenide | PbTe | PbTeIn | Pb0.998Te1.000In0.003 | Bulk | PC |  |  | HP |  | heated + quenching + annealed + quenching + grinding + hot pressing | - |  |  | 박수지 | 2017-03-29
245 | 10.1038/ncomms13828 |  | 2017 | 1.67 |  |  | 902 | [18 empty] | FALSE | FALSE | TRUE | TRUE | TRUE | TRUE | FALSE | 0 | [12 empty] | N | TEP | N | O | X | X | Chalcogenide | PbSe | PbSbSeAg | Pb0.95Sb0.033Se Ag | Bulk | PC |  |  | HP |  | melting + quenching + annealing + ground + hot pressing | LFA-457(Netzsch) |  |  | 박수지 | 2017-03-29
246 | 10.1016/j.scriptamat.2016.05.016 |  | 2016 | 1.5 |  |  | 723 | [18 empty] | FALSE | FALSE | TRUE | TRUE | TRUE | TRUE | FALSE | 0 | [12 empty] | N | TEP | N | O | X | X | Chalcogenide | PbTe | PbTeCd | PbTeCd0.02 | Bulk | PC | Melt-Spinning |  | HP |  | Melt spinning + rapid induction hot pressing | LFA-427(Netzsch) |  |  | 박수지 | 2017-03-30
247 | 10.1016/j.jallcom.2016.08.033 |  | 2016 | 1.3 |  |  | 348 | [18 empty] | FALSE | FALSE | TRUE | TRUE | TRUE | TRUE | FALSE | 0 | [12 empty] | P | TEP | P | O | X | X | Chalcogenide | Bi2Te3 | BiSbTe | Bi0.4Sb1.6Te3.0 + (Te n)2- | Bulk, Film | PC |  |  | SPS |  | Ball-milling + added (Te n)2- polyanion solution +drop-cast + dried + annealing + SPS | ZEM-3(Ulvac-Riko), LFA 447(Netzsch) |  |  | 박수지 | 2017-04-04
248 | 10.3938/jkps.69.1314 |  | 2016 | 0.875 |  |  | 373 | [18 empty] | FALSE | FALSE | TRUE | TRUE | TRUE | TRUE | FALSE | 0 | [12 empty] | N | TEP | N | O | X | X | Chalcogenide | Bi2Te3 | BiTeSeMgO | Bi2Te2.7Se0.3 1.5vol%MgO | Bulk | PC |  |  | PAS |  | heated + quenched + added MgO + crushed + PAS | ZEM-3 system (Ulvac-Riko, Inc.), LFA-447(Netzsch,Inc.) |  |  | 박수지 | 2017-04-04
249 | 10.1063/1.4941757 |  | 2016 | 1.6 |  |  | 488 | [18 empty] | FALSE | FALSE | TRUE | TRUE | TRUE | TRUE | FALSE | 0 | [12 empty] | P | TEP | P | O | X | X | Chalcogenide | Bi2Te3 | BiSbTeCuSe | Bi0.4Sb1.6Te3 0.3vol%Cu2Se | Bulk | PC |  |  |  |  | - | - |  |  | 박수지 | 2017-04-05
250 | 10.1039/c6ra24107g |  | 2016 | 1.37 |  |  | 496 | [18 empty] | FALSE | FALSE | TRUE | TRUE | TRUE | TRUE | FALSE | 0 | [12 empty] | P | TEP | P | O | X | X | Chalcogenide | Bi2Te3 | BiSbTeCuO | Bi0.4Sb1.6Te3 0.2vol%CuO | Bulk | PC |  |  | HP |  | heated + grinded + mixed(CuO, Bi0.4Sb1.6Te3) + ball mill + hot-pressing | ZEM-3(ULVAC), LFA-457(Netzsch) |  |  | 박수지 | 2017-04-05
251 | 10.1039/c2jm31919e |  | 2012 | 1.3 |  |  | 800 | [18 empty] | FALSE | FALSE | TRUE | TRUE | TRUE | TRUE | FALSE | 0 | [12 empty] | N | TEP | N | O | X | X | Silicide | Mg2Si | MgSiSnSb | Mg2.16(Si0.4Sn0.6)0.975Sb0.025 | Bulk | PC |  |  | SPS |  | (hand milling + cold pressing)x2 + SPS | ZEM-1(Ulvac Sinku-Riko), LFA457(Netzsch) |  |  | 임혜진 | 2017-03-30
252 | 10.1016/j.actamat.2016.11.049 |  | 2017 | 1 |  |  | 873 | [18 empty] | FALSE | FALSE | TRUE | TRUE | TRUE | TRUE | FALSE | 0 | [12 empty] | P | TEP | P | O | X | X | Chalcogenide | SnTe | CuSnInTe | CuSn7InTe9 | Bulk | PC |  |  | SPS |  | heating + crushing + SPS | ZEM-3(Ulvac Riko), LFA-457(Netzsch) |  |  | 임혜진 | 2017-03-30
253 | 10.1039/C6TA09189J |  | 2016 | 1.1 |  |  | 643 | [18 empty] | FALSE | FALSE | TRUE | TRUE | TRUE | TRUE | FALSE | 0 | [12 empty] | N | TEP | N | O | X | X | Chalcogenide | PbTe | PbTeSe | PbTe0.66Se0.33 | Bulk | PC |  |  | SPS |  | solvothermal method + SPS | LSR-3(Linesis), LFA457(NETZSCH) |  |  | 임혜진 | 2017-03-30
254 | 10.1038/ncomms13901 |  | 2017 | 1.65 |  |  | 725 | [18 empty] | FALSE | FALSE | TRUE | TRUE | TRUE | TRUE | FALSE | 0 | [12 empty] | N | TEP | N | O | X | X | Zintl | Mg3Sb2 | MgSbBiTe | Mg3Sb1.48Bi0.48Te0.04 | Bulk | PC |  |  | SPS |  | melting + SPS | ZEM-3(ULVAC), LFA457(Netzsch) |  |  | 임혜진 | 2017-03-30
255 | 10.1002/adma.201605140 |  | 2017 | 1.02 |  |  | 513 | [18 empty] | FALSE | FALSE | TRUE | TRUE | TRUE | TRUE | FALSE | 0 | [12 empty] | P | TEP | P | O | X | X | Chalcogenide | Bi2Te3 | BiSbTe Pb | Bi0.7Sb1.3Te3 + 0.01at%Pb | Bulk | PC |  |  | SPS |  | three-step solution-phase synthesis + SPS | laser flash method |  |  | 임혜진 | 2017-03-30
256 | 10.1007/s11664-016-4953-z |  | 2016 | 0.87 |  |  | 500 | [18 empty] | FALSE | FALSE | TRUE | TRUE | TRUE | TRUE | FALSE | 0 | [12 empty] | P | TEP | P | O | X | X | Chalcogenide | Bi2Te3 | BiSbTe Cu | Bi0.48Sb1.52Te3 1wt%Cu | Bulk | PC |  |  | SPS |  | heating + ground + SPS | ZEM-3(ULVAC), LFA-457(NETZSCH) |  |  | 임혜진 | 2017-03-23
257 | 10.1039/c6ee02674e |  | 2016 | 1 |  |  | 800 | [18 empty] | FALSE | FALSE | TRUE | TRUE | TRUE | TRUE | FALSE | 0 | [12 empty] | N | TEP | N | O | X | X | Chalcogenide | Bi2Te3 | BiSbSe I | BiSbSe2.94I0.06 | Bulk | PC |  |  | SPS |  | heating + annealing + SPS | ZEM-3(Ulvac Riko), LFA-457(Netzsch) |  |  | 임혜진 | 2017-03-23
258 | 10.1016/j.jallcom.2017.02.181 |  | 2017 | 1 |  |  | 323 | [18 empty] | FALSE | FALSE | TRUE | TRUE | TRUE | TRUE | FALSE | 0 | [12 empty] | P | TEP | P | O | X | X | Chalcogenide | Bi2Te3 | BiSbTe | Bi0.5Sb1.5Te3 | Bulk | PC |  |  | SPS |  | ball milling + SPS | ZEM-3(ULVAC), LFA-447(Netzsch) |  |  | 임혜진 | 2017-03-23
259 | 10.1021/jacs.6b09568 |  | 2016 | 1.3 |  |  | 873 | [18 empty] | FALSE | FALSE | TRUE | TRUE | TRUE | TRUE | FALSE | 0 | [12 empty] | N | TEP | N | O | X | X | Chalcogenide | KBiSe | KBiSe | K2Bi8Se13 | - | - |  |  |  |  | - | - |  |  | 임혜진 | 2017-03-23
260 | 10.1021/jacs.6b09222 |  | 2016 | 1.1 |  |  | 323 | [18 empty] | FALSE | FALSE | TRUE | TRUE | TRUE | TRUE | FALSE | 0 | [12 empty] | N | TEP | N | O | X | X | Chalcogenide | Bi2Te3 | BiTe K | K0.06Bi2Te3.18 | Bulk | PC |  |  | SPS |  | Synthesis of Bi2Te3 nanotubes and Bulk powder + SPS | ZEM-3(ULVAC-RIKO), LFA457(Netzsch) |  |  | 임혜진 | 2017-03-23
261 | 10.3938/jkps.69.811 |  | 2016 | 0.75 |  |  | 300 | [18 empty] | FALSE | FALSE | TRUE | TRUE | TRUE | TRUE | FALSE | 0 | [12 empty] | N | TEP | N | O | X | X | Chalcogenide | Bi2Te3 | BiTeSe Cu | Cu0.008Bi2Te2.7Se0.3 | Bulk | PC |  |  | SPS |  | heating + high energy ball mill + SPS | ZEM-3(ULVAC), TC-9000(ULVAC) | 0.156 | perpendicular to the press direction | 임혜진 | 2017-03-23
262 | 10.1016/j.physb.2005.03.022 |  | 2005 | 0.97 |  |  | 625 | [18 empty] | FALSE | FALSE | TRUE | TRUE | TRUE | TRUE | FALSE | 0 | [12 empty] | P | TEP | P | O | X | X | Chalcogenide | PbTe | PbTe In | PbTe + In0.1at% | Bulk | PC |  |  |  |  | heating + sintering | the ‘‘four-probe’’ method |  |  | 임혜진 | 2017-03-20
263 | 10.1007/s11664-009-1037-3 |  | 2010 | 1.1 |  |  | 770 | [18 empty] | FALSE | FALSE | TRUE | TRUE | TRUE | TRUE | FALSE | 0 | [13 empty] | K, ZT |  | O | X | X | Silicide | Mg2Si | MgSiSn | Mg2Si0.3925Sn0.6Sb0.0075 | Bulk | PC |  |  | HP |  | melting + ball mill + hot pressing | measured on a computer-aided apparatus using a direct current (dc) four-probe method, LFA457(Netzsch) |  |  | 임혜진 | 2017-03-20
264 | 10.1109/ICT.2007.4569410 |  | 2007 | 1.3 |  |  | 300 | [18 empty] | FALSE | FALSE | TRUE | TRUE | TRUE | TRUE | FALSE | 0 | [12 empty] | N | TEP | N | O | X | X | Chalcogenide | Bi2Te3 | BiSbTe GeTe | BiSbTe + GeTe(nano) | Bulk | PC |  |  |  |  | (Bi,Sb)2Te3(by hydrothermal synthesis) + heating in GeTe | measured on a computer assisted device, LFA457(Netsch) |  |  | 임혜진 | 2017-03-20
265 | 10.1109/ICT.1997.667089 |  | 1997 | 0.72 |  |  | 573 | [18 empty] | FALSE | FALSE | TRUE | TRUE | TRUE | TRUE | FALSE | 0 | [12 empty] | N | TEP | N | O | X | X | Chalcogenide | GeTe | PbGeTe Bi | 0.3wt%Bi + Pb0.9Ge0.1Te | Bulk | PC |  |  | HP |  | melting + ground + hot pressing | - |  |  | 임혜진 | 2017-02-24
266 | 10.1109/ICT.1997.667089 |  | 1997 | 0.57 |  |  | 573 | [18 empty] | FALSE | FALSE | TRUE | TRUE | TRUE | TRUE | FALSE | 0 | [12 empty] | N | TEP | N | O | X | X | Chalcogenide | GeTe | PbGeTe Bi | 0.3wt%Bi + Pb0.85Ge0.15Te | Bulk | PC |  |  | HP |  | melting + ground + hot pressing | - |  |  | 임혜진 | 2017-02-24
267 | 10.1016/S0925-8388(02)01114-3 |  | 2003 | 0.86 |  |  | 590 | [18 empty] | FALSE | FALSE | TRUE | TRUE | TRUE | TRUE | FALSE | 0 | [12 empty] | P | TEP | P | O | X | X | Chalcogenide | Tl9BiTe6 | TlBiTe | Tl9BiTe6 | Bulk | PC |  |  | HP |  | melting + hot pressing | ZEM-1(ULVAC), TC-7000(ULVAC) |  |  | 임혜진 | 2017-02-24
268 | 10.1088/0957-4484/19/24/245707 |  | 2008 | 1.53 |  |  | 720 | [18 empty] | FALSE | FALSE | TRUE | TRUE | TRUE | TRUE | FALSE | 0 | [12 empty] | P | TEP | P | O | X | X | Chalcogenide | GeTe | GeTeAgSbTe | (GeTe)75(AgSbTe2)25 | Bulk | PC |  |  | HP |  | melting + hot pressing | ZEM-2(Ulvac), LFA457(Netzsch) |  |  | 임혜진 | 2017-02-24
269 | 10.1007/s11664-009-0993-y |  | 2010 | 1.51 |  |  | 730 | [18 empty] | FALSE | FALSE | TRUE | TRUE | TRUE | TRUE | FALSE | 0 | [12 empty] | P | TEP | P | O | X | X | Chalcogenide | GeTe | GeTeAgSbTe | (GeTe)80(Ag1.2Sb0.8Te1.8)20 | Bulk | PC |  |  | HP |  | melting + hot pressing | direct-current (DC) four-probe method, LFA457(Netzsch) |  |  | 임혜진 | 2017-02-24
270 | 10.1007/s11664-009-0779-2 |  | 2009 | 0.3 |  |  | 310 | [18 empty] | FALSE | FALSE | TRUE | TRUE | TRUE | TRUE | FALSE | 0 | [12 empty] | P | TEP | P | O | X | X | Chalcogenide | GeTe | GeTeAgSbTe | (GeTe)85(AgSbTe2)15 | Bulk | PC |  |  | SPS |  | melting + ball milling + SPS | using the four-probe technique, using a steady-state method, |  |  | 임혜진 | 2017-02-24
271 | 10.1021/ja7110652 |  | 2008 | 1.5 |  | 1.39 | 700 | BR |  | Jing-Feng Li | jingfeng@mail.tsinghua.edu.cn | Figure 3(d) | annealing for 30 days | Ag0.8Pb22.5SbTe20 | ZT, TEP-ZT 차이 큼 |  |  | 2022-04-13 11:39 | edgecheck | TRUE | TRUE |  | FALSE |  |  | TRUE | TRUE | TRUE | FALSE | TRUE | TRUE | FALSE | 0 | [12 empty] | P | TEP | N | O | X | X | Chalcogenide | PbTe | AgPbSbTe | Ag0.8Pb22.5SbTe20 | Bulk | PC |  |  | SPS |  | MA + SPS + annealing | ZEM-2, LFA427(NETZSCH) |  |  | 임혜진 | 2017-02-24
272 | 10.1109/ICT.2003.1287500 |  | 2003 | 0.6 |  | 0.57 | 338 | BR | Marlow | JW Sharp | jsharp@marlow.com | Figure 3 | TAGS: (GeTe)3(Ag0.8Sb1.2Te.2.2)1 |  |  |  |  | 2022-04-13 11:39 | edgecheck | TRUE | TRUE |  |  |  |  | TRUE | TRUE | TRUE | TRUE | TRUE | TRUE | TRUE | 1 | [12 empty] | P | TEP | P | O | X | X | Chalcogenide | GeTe | GeTeAgSbTe | (GeTe)8(Ag0.8Sb1.2Te2.2)2 | Bulk | PC |  |  | HP |  | melting + hot pressing | - |  | perpendicular to the pressing axis | 임혜진 | 2017-02-24
273 | 10.1016/j.jssc.2009.05.024 |  | 2009 | 1.36 |  | 1.38 | 700 | BR | GM | JR Salvador | james.salvador@gm.cm | Figure 5 | TAGS-85 |  | 저온 데이터 누락 재추출 | 저온 데이터 투락 | 2022-04-13 10:56 | 2022-04-13 | redigitize | TRUE | TRUE |  |  |  |  | TRUE | TRUE | TRUE | TRUE | TRUE | TRUE | TRUE | 1 | [12 empty] | P | TEP | P | O | X | X | Chalcogenide | GeTe | AgSbTe GeTe | (AgSbTe2)0.15(GeTe)0.85 | Bulk | PC |  |  | SPS |  | melting + soaking + ground + SPS | ZEM-2(Ulvac), FL5000(Anter) |  |  | 임혜진 | 2017-02-23
274 | 10.1021/ja0647811 |  | 2006 | 1.2 |  |  | 650 | BR | Poudeu | MG Kanatzidis | m-kanatzidis@northwestern.edu | Figure 9 | x = 7 | Pb9.6Sb0.2Te10-xSex |  | 열전도도 없음 |  | 2022-04-13 12:01 | edgecheck | TRUE | FALSE |  |  |  |  | TRUE | FALSE | TRUE | TRUE | TRUE | TRUE | FALSE | 0 | [12 empty] | N | σ, α, ZT | N | O | X | X | Chalcogenide | PbTe | PbSbTeSe | Pb9.6Sb0.2Te3Se7 | Bulk | PC |  |  |  |  | heating | Flashline 5000 (Anter Corporation), |  |  | 임혜진 | 2017-02-23
275 | 10.1002/adfm.201001307 |  | 2011 | 1.5 |  | 1.5 | 700 | BR |  | EM Levin | levin@iastate.edu | Figure 6 | TAGS-85+1%Ce |  |  |  |  | 2022-04-13 11:03 | edgecheck | TRUE | TRUE |  |  |  |  | TRUE | TRUE | TRUE | TRUE | TRUE | TRUE | TRUE | 1 | [12 empty] | P | TEP | P | O | X | X | Chalcogenide | GeTe | AgSbGeTeCe | Ag6.52Sb6.52Ge36.96Te49.00Ce1.00 | Bulk | PC |  |  |  |  | heating | using the laser flash diffusivity method, |  |  | 임혜진 | 2017-02-23
276 | 10.1016/j.jallcom.2004.01.018 |  | 2004 | 0.87 |  | 0.87 | 715 | BR |  | Ken Kurosaki | kurosaki@nucl.eng.osaka-u.ac.jp | Figure 7 | Hot pressed TlSbTe2 |  | BR: std0.5%, Ihm: std0.9% |  | 2022-04-13 10:56 | 2022-04-13 10:56 | redigitize | TRUE | TRUE |  |  |  |  | TRUE | TRUE | TRUE | TRUE | TRUE | TRUE | TRUE | 1 | [12 empty] | P | TEP | P | O | X | X | Chalcogenide | ABQ2 | TlSbTe | TlSbTe2 | Bulk | PC |  |  | HP |  | melting + hot pressing | ZEM-1(ULVAC), TC-7000(ULVAC) |  |  | 임혜진 | 2017-02-23
277 | 10.1016/j.physb.2007.02.067 | [6 empty] | BR |  |  |  | Figure 11 | 0.03% In |  | #143, 277중복. 277데이터 삭제 |  |  | 2022-04-13 10:39 |  | TRUE | empty | FALSE |  |  |  | TRUE | FALSE | FALSE | TRUE | TRUE | TRUE | FALSE | 0 | [12 empty] | P | TEP | P | O | X | X | Chalcogenide | PbTe | PbSnTe In | PbSnTe In0.03at% | Bulk | PC |  |  |  |  | sealing + melting + cold compaction at 766MPa + sintering + annealing |  |  |  | 임혜진 | 2017-02-22
278 | 10.1016/S0925-8388(02)00917-9 |  | 2003 | 0.0056 |  | 0.004 | 950 | BR |  | Ken Kurosaki | kurosaki@nucl.eng.osaka-u.ac.jp | Figure 5 | Sm2CuO4 |  | poor resolution owing to log plot |  | 2022-04-13 12:34 | 2022-04-13 12:34 | redigitize | TRUE | TRUE |  |  |  |  | TRUE | TRUE | TRUE | TRUE | TRUE | TRUE | TRUE | 1 | [12 empty] | N | TEP | N | O | X | X | Oxide | SmCuO4 | SmCuO | Sm2CuO4 | Bulk | PC |  |  |  |  | mixing + heating | ZEM-1(ULVAC), TC-7000(ULVAC) |  |  | 임혜진 | 2017-02-22
279 | 10.1016/j.jallcom.2007.01.015 |  | 2008 | 1.04 |  | 1.03 | 423 | BR |  | Jing-Feng Li | jingfeng@mail.tsinghua.edu.cn | Figure 7 | 0.1vol% SiC in Bi2Te3 | 0.1vol% SiC in Bi2Te3 |  |  |  | 2022-04-13 00:18 | edgecheck | TRUE | TRUE |  |  |  |  | TRUE | TRUE | TRUE | TRUE | TRUE | TRUE | TRUE | 1 | [12 empty] | N | TEP | N | O | X | X | Chalcogenide | Bi2Te3 | BiTe SiC | Bi2Te3 0.1vol%SiC | Bulk | PC |  |  | SPS |  | mechanical alloying + ball milling + SPS | ZEM-2(Ulvac-Riko), LFA427(NETZSCH) |  |  | 임혜진 | 2017-01-16
280 | 10.1063/1.2172705 |  | 2006 | 0.9 |  | 0.91 | 850 | BR |  | Lidong Chen | cld@mail.sic.ac.cn | Figure 6 | y = 0.28 (SryCo4Sb12) | y = 0.28 (SryCo4Sb12) |  |  |  | 2022-04-13 00:14 | edgecheck | TRUE | TRUE |  |  |  |  | TRUE | TRUE | TRUE | TRUE | TRUE | TRUE | TRUE | 1 | [12 empty] | N | TEP | N | O | X | X | SKD | SKD | SrCoSb | Sr0.28Co4Sb12 | Bulk | PC |  |  | SPS |  | heating + annealing + ground + SPS | LFA457(Netzsch), four-probe method |  |  | 임혜진 | 2017-01-16
281 | 10.1016/j.actamat.2009.02.026 |  | 2009 | 1 |  | 1.05 | 1073 | BR |  | Tie-Jun Zhu | zhutj@zju.edu.cn | Figure 8 | LM-SPSed Hf0.6Zr0.4NiSn0.98Sb0.02 |  |  |  | 2022-04-13 00:10 | 2022-04-13 00:10 | redigitize | TRUE | TRUE |  |  |  |  | TRUE | TRUE | TRUE | TRUE | TRUE | TRUE | TRUE | 1 | [12 empty] | N | TEP | N | O | X | X | HH | HfNiSn | HfZrNiSnSb | Hf0.6Zr0.4NiSn0.98Sb0.02 | Bulk | PC |  |  | SPS |  | levitation melting + SPS | ZEM-2(ULVAC-RIKO), LFA457(Netzsch) |  |  | 임혜진 | 2017-01-16
282 | 10.1016/j.actamat.2010.03.025 |  | 2010 | 1.45 |  | 1.47 | 850 | BR |  | Lidong Chen | cld@mail.sic.ac.cn | Figure 8 | x=0.26, y=0.2 | YbxCo4Sb12/yGaSb |  |  |  | 2022-04-12 11:44 | edgecheck | TRUE | TRUE |  |  |  |  | TRUE | TRUE | TRUE | TRUE | TRUE | TRUE | TRUE | 1 | [12 empty] | N | TEP | N | O | X | X | SKD | SKD | YbCoSb GaSb | Yb0.26Co4Sb12 / 0.2GaSb | Bulk | PC |  |  | SPS |  | melting + annealing + ground + SPS | ZEM-3(ULVAC-RIKO), LFA427(Netzsch) |  |  | 임혜진 | 2017-01-13
283 | 10.1063/1.3027060 |  | 2008 | 1.3 |  | 1.31 | 1173 | BR |  | Zhifeng Ren | renzh@bc.edu | Figure 3(d) | Nano Sample-1 |  |  |  |  | 2022-04-12 11:05 | edgecheck | TRUE | TRUE |  |  |  |  | TRUE | TRUE | TRUE | TRUE | TRUE | TRUE | TRUE | 1 | [12 empty] | N | TEP | N | O | X | X | Si | SiGe | SiGe | SiGe nanopowder | Bulk | PC |  |  | HP |  | ball milling + hot pressing | ZEM-3(ULVAC), LFA457(Netzsch) |  |  | 임혜진 | 2017-01-12
284 | 10.1002/adfm.200800298 |  | 2008 | 1.3 |  | 1.25 | 1223 | BR |  | GJ Snyder | jsnyder@caltech.edu | Figure 6 | x=0.8 | Yb14Mn1-xAlxSb11 | ZT영역대비, TEP영역이 작음… |  |  | 2022-04-12 11:33 | redigitize | TRUE | TRUE |  |  |  |  | TRUE | TRUE | TRUE | TRUE | TRUE | TRUE | TRUE | 1 | [12 empty] | P | TEP | P | O | X | X | SKD | SKD | YbMnAlSb | Yb14Mn0.2Al0.8Sb11 | Bulk | PC |  |  | HP |  | heating + ground + hot pressing | LFA457(Netzsch) |  |  | 임혜진 | 2017-01-12
285 | 10.1126/science.287.5455.1024 |  | 2000 | 0.8 |  | 0.68 | 225 | BR |  | MG Kanatzidis |  | Figure 3 | 0.05 mol% SbI3-doped single-crystal CsBi4Te, parallel to b-axis (along needle direction) | 0.05 mol% SbI3-doped single-crystal CsBi4Te, parallel to b-axis (along needle direction) |  | ZT, TEP-ZT 불일치, 다시 땄는데도 불일치 |  | 2022-04-12 09:05 | redigitize | TRUE | TRUE |  | FALSE |  |  | TRUE | TRUE | TRUE | FALSE | TRUE | TRUE | FALSE | 0 | [12 empty] | N | TEP | N | O | X | X | Chalcogenide | CsBi4Te6 | CsBiTe SbI | CsBi4Te6 0.05mol%SbI3 | Bulk | SC |  |  |  |  | - | - |  | b axis (growth axis) | 임혜진 | 2017-01-11
286 | 10.1063/1.2951888 |  | 2008 | 1.1 |  | 1.05 | 950 | BR |  | Xinfeng Tang | tangxf@whut.edu.cn | Figure 9 | x = 0.5 |  |  |  |  | 2022-04-12 09:18 | edgecheck | TRUE | TRUE |  |  |  |  | TRUE | TRUE | TRUE | TRUE | TRUE | TRUE | TRUE | 1 | [12 empty] | N | TEP | N | O | X | X | clathrate | clathrate | YbBaGaGe | Yb0.5Ba7.5Ga16Ge30 | Bulk | PC |  |  | SPS |  | melting + SPS | ZEM-1, TC-7000(Shinkuriko) |  |  | 임혜진 | 2017-01-11
287 | 10.1063/1.2803847 |  | 2007 | 0.71 |  | 0.61 | 700 | BR |  | X. B. Zhao | zhaoxb@zju.edu.cn | Figure 4 | N40 |  |  | 데이터 재현 안됨 |  | 2022-04-12 09:23 | edgecheck | TRUE | TRUE |  | FALSE |  |  | TRUE | TRUE | TRUE | FALSE | TRUE | TRUE | FALSE | 0 | [12 empty] | N | TEP | N | O | X | X | SKD | SKD | CoSb | CoSb3 nanopowder | Bulk | PC |  |  | HP |  | melting + annealing + hot pressing | LFA457(Netzsch) |  |  | 임혜진 | 2017-01-11
288 | 10.1021/cm802367f |  | 2008 | 1.1 |  | 1.06 | 823 | BR |  | Jing-Feng Li | jingfeng@mail.tsinghua.edu.cn | Figure 5(b) | CoSb2.75Te0.20Sn0.05 |  | 전도도, 제벡은 고온 데이터가 없음 | 기존: ZT, TEP-ZT 에러 약 5%, 다시 따고나서 약 2% |  | 2022-04-12 09:39 | redigitize | TRUE | TRUE |  |  |  |  | TRUE | TRUE | TRUE | TRUE | TRUE | TRUE | TRUE | 1 | [12 empty] | N | TEP | N | O | X | X | SKD | SKD | CoSbTeSn | CoSb2.75Te0.2Sn0.05 | Bulk | PC |  |  | SPS |  | mechanical alloying + SPS | ZEM-2(Ulvac-Riko), LFA427(Netzsch) |  |  | 임혜진 | 2016-12-26
289 | 10.1063/1.2936277 |  | 2008 | 1.26 |  |  | 800 |  |  | Xinfeng Tang | tangxf@whut.edu.cn | Figure 4(b) | y = 0.3 |  |  |  |  | 2022-04-12 09:42 | edgecheck | TRUE | TRUE |  |  |  |  | TRUE | TRUE | TRUE | TRUE | TRUE | TRUE | TRUE | 1 | [12 empty] | N | TEP | N | O | X | X | SKD | SKD | YbCoSb | Yb0.2Co4Sb12.3 | Bulk | PC |  |  | SPS |  | melt spinning + SPS | ZEM-1(Sinkuriko), TC-7000(Sinkuriko) |  |  | 임혜진 | 2016-12-26
290 | 10.1002/anie.200803934 |  | 2008 | 1.36 |  |  | 675 | BR |  | MG Kanatzidis | m-kanatzidis@northwestern.edu |  |  |  |  | 열전도도 없음 |  | 2022-04-12 02:30 |  | TRUE | FALSE |  |  |  |  | TRUE | FALSE | TRUE | TRUE | TRUE | TRUE | FALSE | 0 | [12 empty] | N | σ, α, ZT | N | O | X | X | Chalcogenide | PbTe | PbTeSb | PbTe–Pb(0.5%)–Sb(2%) | Bulk | PC |  |  |  |  | melting + water quenching |  |  |  | 임혜진 | 2016-12-26
291 | 10.1063/1.2180432 |  | 2006 | 0.75 |  | 0.77 | 800 | BR |  | X. Y. Huang | xyhuang@crystal.apph.tohoku.ac.jp | Figure 10 | x = 9 |  |  | missing single ZT point |  | 2022-04-12 02:30 | redigitize | TRUE | TRUE |  |  |  |  | TRUE | TRUE | TRUE | TRUE | TRUE | TRUE | TRUE | 1 | [12 empty] | N | TEP | N | O | X | X | HH | ZrNiSn | ZrHfNiPdSnSb ZrO | Zr0.5Hf0.5Ni0.8Pd0.2Sn0.99Sb0.01 ZrO2 | Bulk | PC |  |  | SPS |  | pressed into pellets + heating + ground + heating + SPS | LFA427(Netzsch) |  |  | 임혜진 | 2016-12-23
292 | 10.1063/1.4896520 |  | 2014 | 2.62 |  | 2.67 | 1029 | BR |  | Qinyu He | qinghao@email.arizona.edu | Figure 3(d) | ZT across the layer plance (ac) |  |  |  |  | 2022-04-12 02:15 | redigitize | TRUE | TRUE |  |  |  |  | TRUE | TRUE | TRUE | TRUE | TRUE | TRUE | TRUE | 1 | [12 empty] | P | TEP | P | O | X | X | Chalcogenide | M2Q | CuSeAl | Cu1.94Al0.02Se | Bulk | PC |  |  | HP |  | melting + ball milling + hot pressing | ZEM-3(ULVAC-RIKO), LFA457(NETZSCH) |  |  | 임헤진 | 2016-12-22
293 | 10.1016/j.nanoen.2012.02.010 |  | 2012 | 1.6 |  |  | 973 | BR |  | Zhifeng Ren | renzh@bc.edu | Figure 3(f) | HP600 bulk |  |  |  |  | 2022-04-12 01:54 | redigitize | TRUE | TRUE |  | FALSE |  |  | TRUE | TRUE | TRUE | FALSE | TRUE | TRUE | FALSE | 0 | [12 empty] | P | TEP | P | O | X | X | Chalcogenide | M2Q | CuSe | Cu2Se1.01 | Bulk | PC |  |  | HP |  | high-energy ball milling + hot pressing | ZEM-3(ULVAC), LFA457(NETZSCH) |  |  | 임혜진 | 2016-12-22
294 | 10.1002/adma.201302660 |  | 2013 | 2.3 |  | 2.24 | 400 | BR |  | Xun Shi | xshi@mail.sic.ac.cn | Figure 1 | Cu2Se |  | 재추출 | Cu2Se, 데이터 일부만 추출됨, 재추출 필요 |  | 2022-04-12 01:38 | redigitize | TRUE | TRUE |  |  |  |  | TRUE | TRUE | TRUE | TRUE | TRUE | TRUE | TRUE | 1 | [12 empty] | P | TEP | P | O | X | X | Chalcogenide | M2Q | CuSe I | Cu2Se1-xIx | Bulk | PC |  |  | SPS |  | melting + ground + SPS | ZEM-3(ULVAC), LFA457(Netzsch) |  |  | 임혜진 | 2016-12-22
295 | 10.1038/NMAT3273 |  | 2012 | 1.5 |  | 1.53 | 1000 | BR |  | Xun Shi | xshi@mail.sic.ac.cn | Figure 2(d) | beta-Cu2Se |  |  | 추출품질 낮음 |  | 2022-04-12 01:25 | redigitize | TRUE | TRUE |  |  |  |  | TRUE | TRUE | TRUE | TRUE | TRUE | TRUE | TRUE | 1 | [12 empty] | P | TEP | P | O | X | X | Chalcogenide | M2Q | CuSe | Cu2Se | Bulk | PC |  |  | SPS |  | heating + ground + SPS | ZEM-3(ULVAC), LFA427(Netzsch) |  |  | 임혜진 | 2016-12-22
296 | 10.1038/am.2015.91 |  | 2015 | 1.1 |  | 1.1 | 1000 | BR |  | Xun Shi | xshi@mail.sic.ac.cn | Figure 3(d) | 833 K | annealed at 833 K |  |  |  | 2022-04-12 01:33 | edgecheck | TRUE | TRUE |  |  |  |  | TRUE | TRUE | TRUE | TRUE | TRUE | TRUE | TRUE | 1 | [12 empty] | P | TEP | P | O | X | X | Chalcogenide | M2Q | CuTe | Cu2Te | Bulk | PC |  |  | SPS |  | heating + ground + pressing + annealing + SPS | ZEM-3(ULVAC), LFA457(Netzsch) |  |  | 임혜진 | 2016-12-22
297 | 10.1016/j.nanoen.2015.02.008 |  | 2015 | 2.1 |  | 2 | 973 | BR |  | A Dhar | adhar@nplindia.org | Figure 5 | Nano Cu2Se |  | 재추출 | Cu2Se, 데이터 일부만 추출됨, 재추출 필요 |  | 2022-04-12 10:17 | redigitize | TRUE | TRUE |  |  |  |  | TRUE | TRUE | TRUE | TRUE | TRUE | TRUE | TRUE | 1 | [12 empty] | P | TEP | P | O | X | X | Chalcogenide | M2Q | CuSe | Cu2Se (nano) | Bulk | PC |  |  | SPS |  | high energy ball-mill + heating + ground +SPS (in argon) | ZEM-3(ULVAC), LFA 1023(Linseis) |  |  | 임혜진 | 2016-12-16
298 | 10.1007/s40243-014-0026-5 |  | 2014 | 1 |  |  | 870 | BR |  | GJ Snyder | jsnyder@caltech.edu | Figure 2(f) | Cu1.97Ag0.03Se |  |  |  |  | 2022-04-12 12:15 | redigitize | TRUE | TRUE |  |  |  |  | TRUE | TRUE | TRUE | TRUE | TRUE | TRUE | TRUE | 1 | [12 empty] | P | TEP | P | O | X | X | Chalcogenide | M2Q | CuSe Ag | Cu1.97Ag0.03Se | Bulk | PC |  |  | HP |  | melting + ball milling + heating + ball milling + hot pressing | LFA457(Netzsch), ZEM-3(ULVAC) |  |  | 임혜진 | 2016-12-16
299 | 10.1039/c3ta12508d |  | 2013 | 1.2 |  | 1.2 | 900 | BR |  | Ctirad Uher | cuher@umich.edu | Figure 9 | Cu2Se |  | 재추출 | Cu2Se, 데이터 일부만 추출됨, 재추출 필요 |  | 2022-04-12 10:49 | redigitize | TRUE | TRUE |  |  |  |  | TRUE | TRUE | TRUE | TRUE | TRUE | TRUE | TRUE | 1 | [12 empty] | P | TEP | P | O | X | X | Chalcogenide | M2Q | CuSe | Cu2Se | BUlk | PC |  |  | SPS |  | heating + ground(in a glove box) + SPS | Flashline 5000 (Anter Corporation), |  |  | 임혜진 | 2016-12-16
300 | 10.1039/c6ta06445k |  | 2016 | 1 |  | 1.01 | 823 | BR |  | Ctirad Uher | cuher@umich.edu | Figure 6 | Cu1.98Sn0.01Se |  |  |  |  | 2022-04-12 11:46 | edgecheck | TRUE | TRUE |  |  |  |  | TRUE | TRUE | TRUE | TRUE | TRUE | TRUE | TRUE | 1 | [12 empty] | P | TEP | P | O | X | X | Chalcogenide | M2Q | CuSe Sn | Cu2(1-x)SnxSe | Bulk | PC |  |  | SPS |  | heating + annealing + pressing + SPS | ZEM-3(ULVAC-RIKO), LFA457(NETZCH) |  |  | 임혜진 | 2016-12-16
301 | 10.1002/adma.201605887 |  | 2017 | 1.6 |  | 1.72 | 898 | BR |  | Yanzhong Pei | yanzhong@tongji.edu.cn | Figure 7 | x=0.14(1.1E20) 5%Sn excess | Sn0.91Mn0.14Te(Cu2Te ) 0.05 |  |  |  | 2022-04-10 10:28 | redigitize | TRUE | TRUE |  |  |  |  | TRUE | TRUE | TRUE | TRUE | TRUE | TRUE | TRUE | 1 | [12 empty] | P | TEP | P | O | X | X | Chalcogenide | SnTe | SnMnTeCu | Sn0.89Mn0.14Te(Cu2Te)0.05 | Bulk | PC |  |  | HP |  | melting + quenching + annealing + hand ground + hot pressing | LFA457(NETZCH) |  |  | 박수지 | 2017-04-06
302 | 10.1016/j.jallcom.2017.02.295 |  | 2017 | 0.61 |  | 0.61 | 673 | BR |  | Bo-Ping Zhang | bpzhang@ustb.edu.cn | Figure 4 | x=0.01 | BixCu1.8-xS |  |  |  | 2022-04-10 10:36 | edgecheck | TRUE | TRUE |  |  |  |  | TRUE | TRUE | TRUE | TRUE | TRUE | TRUE | TRUE | 1 | [12 empty] | P | TEP | P | O | X | X | Chalcogenide | M2Q | BiCuS | Bi0.01Cu1.79S | Bulk | PC |  |  | SPS |  | mechanical alloying + SPS | ZEM-2(Ulvac-Riko, Japan), LFA427(NETZSCH) |  |  | 박수지 | 2017-04-06
303 | 10.1126/science.aax5123 | [13 empty] | 중복제거 | 중복제거 |  | 2022-04-10 10:31 |  | TRUE | empty | FALSE |  |  |  | TRUE | FALSE | FALSE | TRUE | TRUE | TRUE | FALSE | 0 | [12 empty] | P | TEP | P | O | O |  | Chalcogenide | SnS | SnS | SnS0.91Se0.09 | Bulk | [9 empty] | 류병기
304 | 10.1016/j.nanoen.2019.02.045 |  | 2019 | 1.4 |  |  | 423 | [7 empty] | 데이터 따기 전 |  |  | 2022-04-12 02:19 |  | TRUE | empty |  |  |  |  | TRUE | FALSE | TRUE | TRUE | TRUE | TRUE | FALSE | 0 | [12 empty] | P | TEP | P | O |  |  |  | MgAgSb | MgAgSb | Mg0.97Zn0.03Ag0.9Sb0.95
305 | 10.1021/jacs.8b09147 |  | 2018 | [11 empty] | 데이터 따기 전 |  |  | 2022-04-12 02:19 |  | TRUE | empty |  |  |  |  | TRUE | FALSE | TRUE | TRUE | TRUE | TRUE | FALSE | 0
306 | 10.1002/adfm.202008851 |  | 2021 | 1.4 |  |  | 375 | [7 empty] | 데이터 따기 전 |  |  | 2022-04-12 02:19 |  | TRUE | empty |  |  |  |  | TRUE | FALSE | TRUE | TRUE | TRUE | TRUE | FALSE | 0 | [12 empty] | P | X | P | O | O | X | Chalcogenide | Bi2Te3 | BiSbTe/CF
307 | 10.1002/aenm.201902435 |  | 2019 | 1.5 |  |  | 873 | [7 empty] | 데이터 따기 전 |  |  | 2022-04-12 02:19 |  | TRUE | empty |  |  |  |  | TRUE | FALSE | TRUE | TRUE | TRUE | TRUE | FALSE | 0 | [13 empty] | X |  | O |  |  | SKD | SKD | YbCoSb | Yb0.3Co4Sb12/0.05CoSi | Bulk
308 | 10.1002/aenm.202100544 |  | 2021 | >2.1 |  |  | 773 | [7 empty] | 데이터 따기 전 |  |  | 2022-04-12 02:19 |  | TRUE | empty |  |  |  |  | TRUE | FALSE | TRUE | TRUE | TRUE | TRUE | FALSE | 0 | [13 empty] | X |  | O | X | X | Chalcogenide | GeTe | GeVBiTe | Ge0.9V0.02Bi0.08Te | Bulk
309 | 10.1002/adfm.202009681 |  | 2021 | >1.46 | [10 empty] | 데이터 따기 전 |  |  | 2022-04-12 02:19 |  | TRUE | empty |  |  |  |  | TRUE | FALSE | TRUE | TRUE | TRUE | TRUE | FALSE | 0 | [13 empty] | X |  | O | X | X | Chalcogenide | Bi2Te3 | BiSbTe3 |  | Bulk
310 | 10.1002/adma.202008773 |  | 2021 | 2.5 |  |  | 700 | [7 empty] | 데이터 따기 전 |  |  | 2022-04-12 02:19 |  | TRUE | empty |  |  |  |  | TRUE | FALSE | TRUE | TRUE | TRUE | TRUE | FALSE | 0 | [13 empty] | X |  | O | X | X | Chalcogenide | GeTe | GeMgBiTe | Ge0.9Mg0.04Bi0.06Te | Bulk
311 | 10.1002/aenm.202100190 |  | 2021 | 1.4 / 1.2 | [10 empty] | 데이터 따기 전 |  |  | 2022-04-12 02:19 |  | TRUE | empty |  |  |  |  | TRUE | FALSE | TRUE | TRUE | TRUE | TRUE | FALSE | 0 | [12 empty] | P / N | X | P / N | O | O | X | Chalcogenide | PbTe |  |  | Bulk | 3D print
312 | [25 empty] | FALSE | FALSE | TRUE | TRUE | TRUE | TRUE | FALSE | 0
313 | [25 empty] | FALSE | FALSE | TRUE | TRUE | TRUE | TRUE | FALSE | 0
314 | [25 empty] | FALSE | FALSE | TRUE | TRUE | TRUE | TRUE | FALSE | 0
315 | [25 empty] | FALSE | FALSE | TRUE | TRUE | TRUE | TRUE | FALSE | 0
316 | [25 empty] | FALSE | FALSE | TRUE | TRUE | TRUE | TRUE | FALSE | 0
317 | [25 empty] | FALSE | FALSE | TRUE | TRUE | TRUE | TRUE | FALSE | 0
318 | [25 empty] | FALSE | FALSE | TRUE | TRUE | TRUE | TRUE | FALSE | 0
319 | [25 empty] | FALSE | FALSE | TRUE | TRUE | TRUE | TRUE | FALSE | 0
320 | [25 empty] | FALSE | FALSE | TRUE | TRUE | TRUE | TRUE | FALSE | 0
321 | [25 empty] | FALSE | FALSE | TRUE | TRUE | TRUE | TRUE | FALSE | 0
322 | [25 empty] | FALSE | FALSE | TRUE | TRUE | TRUE | TRUE | FALSE | 0
323 | [25 empty] | FALSE | FALSE | TRUE | TRUE | TRUE | TRUE | FALSE | 0
324 | [25 empty] | FALSE | FALSE | TRUE | TRUE | TRUE | TRUE | FALSE | 0
325 | [25 empty] | FALSE | FALSE | TRUE | TRUE | TRUE | TRUE | FALSE | 0
326 | [25 empty] | FALSE | FALSE | TRUE | TRUE | TRUE | TRUE | FALSE | 0
327 | [25 empty] | FALSE | FALSE | TRUE | TRUE | TRUE | TRUE | FALSE | 0
328 | [25 empty] | FALSE | FALSE | TRUE | TRUE | TRUE | TRUE | FALSE | 0
329 | [25 empty] | FALSE | FALSE | TRUE | TRUE | TRUE | TRUE | FALSE | 0
330 | 10.1038/s41563-021-01064-6 | Nat. Mater. | 2021 | 3.1 | 3.08 |  | 783 | BR |  | In Chung | inchung@snu.ac.kr | Figure 5 | x=0.03 |  | nature material 웹사이트의 Source Data로 제공됨 |  |  | 2022-04-10 10:39 | Source data | TRUE | TRUE |  |  |  |  | TRUE | TRUE | TRUE | TRUE | TRUE | TRUE | TRUE | 1 | 2 |  | 400 | 783 | 383 | [8 empty] | TEP | P | O | X | X | Chalcogenide | SnSe | NaSnSe | Na0.03Sn0.965Se purified |  | PC | [8 empty] | 류병기
331 | 10.1126/science.aaq1479 | Science | 2018 | 2.8 | 2.85 |  | 773 | BR |  | Li-Dong Zhao | zhaolidong@buaa.edu.cn | Figure 1(a) | n-type SnSe, 1.2E19 |  |  |  |  | 2022-04-10 10:51 | edgecheck | TRUE | TRUE |  |  |  |  | TRUE | TRUE | TRUE | TRUE | TRUE | TRUE | TRUE | 1 | [13 empty] | TEP | N | O | X | X | Chalcogenide | SnSe | BrSnSe | SnSe1-xBrx (x=0-0.03) |  | PC | [8 empty] | 류병기
332 | 10.1016/j.joule.2019.01.001 | Joule | 2019 | 2.48 | 2.5 |  | 773 | BR |  | In Chung | inchung@snu.ac.kr | Figure 1 | parallel to press direction of SPS |  |  |  |  | 2022-04-10 11:00 | edgecheck | TRUE | TRUE |  |  |  |  | TRUE | TRUE | TRUE | TRUE | TRUE | TRUE | TRUE | 1 | [13 empty] | TEP | P | O | X | X | Chalcogenide | SnSe | SnSePbSe | Na0.01(Sn0.95Pb0.05)0.99Se |  | PC | [8 empty] | 류병기
333 | [25 empty] | FALSE | FALSE | TRUE | TRUE | TRUE | TRUE | FALSE | 0
334 | [25 empty] | FALSE | FALSE | TRUE | TRUE | TRUE | TRUE | FALSE | 0
335 | [25 empty] | FALSE | FALSE | TRUE | TRUE | TRUE | TRUE | FALSE | 0
336 | [25 empty] | FALSE | FALSE | TRUE | TRUE | TRUE | TRUE | FALSE | 0
337 | [25 empty] | FALSE | FALSE | TRUE | TRUE | TRUE | TRUE | FALSE | 0
338 | [25 empty] | FALSE | FALSE | TRUE | TRUE | TRUE | TRUE | FALSE | 0
339 | [25 empty] | FALSE | FALSE | TRUE | TRUE | TRUE | TRUE | FALSE | 0
340 | [25 empty] | FALSE | FALSE | TRUE | TRUE | TRUE | TRUE | FALSE | 0
341 | [25 empty] | FALSE | FALSE | TRUE | TRUE | TRUE | TRUE | FALSE | 0
342 | [25 empty] | FALSE | FALSE | TRUE | TRUE | TRUE | TRUE | FALSE | 0
343 | [25 empty] | FALSE | FALSE | TRUE | TRUE | TRUE | TRUE | FALSE | 0
344 | [25 empty] | FALSE | FALSE | TRUE | TRUE | TRUE | TRUE | FALSE | 0
345 | [25 empty] | FALSE | FALSE | TRUE | TRUE | TRUE | TRUE | FALSE | 0
346 | [25 empty] | FALSE | FALSE | TRUE | TRUE | TRUE | TRUE | FALSE | 0
347 | [25 empty] | FALSE | FALSE | TRUE | TRUE | TRUE | TRUE | FALSE | 0
348 | [25 empty] | FALSE | FALSE | TRUE | TRUE | TRUE | TRUE | FALSE | 0
349 | [25 empty] | FALSE | FALSE | TRUE | TRUE | TRUE | TRUE | FALSE | 0
350 | [25 empty] | FALSE | FALSE | TRUE | TRUE | TRUE | TRUE | FALSE | 0
351 | 10.1038/s41467-021-21391-1 | Nat. Commun. | 2021 | 1.2 | 1.16 |  | 548 | BR |  | K Nielsch | k.nielsch@ifw-dresden.de | Figure 2 | n-type Sb0.5 - 0.7 (seg) |  |  |  |  | 2022-04-13 12:11 | ZT, TEP-ZT비교 | TRUE | TRUE |  |  |  |  | TRUE | TRUE | TRUE | TRUE | TRUE | TRUE | TRUE | 1 | - |  | 300 | 548 | 248 | 6.5 | expt | 323 | 523 | 200 | unilegX |  |  | TEP | N | O | O | X | Zintl | Mg3(Bi,Sb)2 | MgBiSbTe | Mg3.3Bi1.298Sb0.7Te0.002+Mg3.3Bi1.498Sb0.5Te0.002 | [10 empty] | 박성진 | 2021-07-09
352 | 10.1038/s41467-021-21391-1 | Nat. Commun. | 2021 | 1 | 1.01 |  | 423 | BR |  | K Nielsch | k.nielsch@ifw-dresden.de | Figure 2 | p-type | p-MgAgSb: MgAg0.97Sb0.99 |  |  |  | 2022-04-13 12:11 | ZT, TEP-ZT비교 | TRUE | TRUE |  |  |  |  | TRUE | TRUE | TRUE | TRUE | TRUE | TRUE | TRUE | 1 | 0.9 |  | 300 | 548 | 248 | [8 empty] | TEP | P | O | O | X | HH | MgAgSb | MgAgSb | MgAg0.97Sb0.99 | [10 empty] | 박성진 | 2021-07-09
353 | 10.1038/s41467-018-04958-3 | Nat. Commun. | 2018 | 1.42 | 1.42 | 1.45 | 973 | BR |  | Zhifeng Ren | zren@uh.edu | [6 empty] | 2022-04-13 12:28 | ZT, TEP-ZT비교 | TRUE | TRUE |  |  |  |  | TRUE | TRUE | TRUE | TRUE | TRUE | TRUE | TRUE | 1 | 0.81 |  | 300 | 973 | 673 | 9 | expt | 323 | 823 | 500 | unileg |  |  | TEP | P | O | O | X | HH | ZrCoBi | ZrCoBiSbSn | ZrCoBi0.65Sb0.15Sn0.2 | [10 empty] | 박성진 | 2021-07-09
354 | 10.1038/nnano.2016.182 | Nat. Nanotechnol. | 2016 | 1.64 | 1.63 | 1.63 | 850 | BR |  | Qingjie Zhang | zhangqj@whut.edu.cn | Figure 3 | MNC35 | xBaM/Ba0.3In0.3Co4Sb12 |  |  |  | 2022-04-13 12:30 | ZT, TEP-ZT비교 | TRUE | TRUE |  |  |  |  | TRUE | TRUE | TRUE | TRUE | TRUE | TRUE | TRUE | 1 | >1.52 |  | 675 | 850 | 175 | [8 empty] | TEP | N | O | X | X | SKD | CoSb3 | x%BaFeO-NP / BaInCoSb | 0.35%BaFeO-NP / Ba0.3In0.3Co4Sb12 | [10 empty] | 박성진 | 2021-07-09
355 | 10.1038/ncomms12167 | Nat. Commun. | 2016 | 2.5 | 2.43 |  | 923 | BR |  |  | m-kanatzidis@northwestern.edu | Figure 5(a) | Pb0.98Na0.02Te-8% SrTe, non-equilibrium, this study |  | ZT, TEP-ZT 불일치 |  |  | 2022-04-13 12:35 | ZT, TEP-ZT비교 | TRUE | TRUE |  | FALSE |  |  | TRUE | TRUE | TRUE | FALSE | TRUE | TRUE | FALSE | 0 | 1.67 |  | 300 | 900 | 600 | [8 empty] | TEP | P | O | X | X | Chalcogenide | PbTe | PbNaTe-8%SrTe | Pb0.98Na0.02Te-8%SrTe | [10 empty] | 박성진 | 2021-07-09
356 | 10.1038/s41467-019-10476-7 | Nat. Commun. | 2019 | 1.3 | 1.29 |  | 873 | BR |  | Yuan-Hua Lin | linyh@mail.tsinghua.edu.cn | Figure 6 | Pb0.14 | Bi0.86Pb0.14CuSeO |  |  |  | 2022-04-13 12:37 | ZT, TEP-ZT비교 | TRUE | TRUE |  |  |  |  | TRUE | TRUE | TRUE | TRUE | TRUE | TRUE | TRUE | 1 | 0.9 |  | 500 | 873 | 373 | [8 empty] | TEP | P | O | X | X |  | BiCuSeO | BiPbCuSeO | Bi0.86Pb0.14CuSeO | [10 empty] | 박성진 | 2021-07-09
357 | 10.1126/sciadv.abf2738 | Sci. Adv. | 2021 | >2.5 | 2.65 | 2.65 | 650 | BR |  | Yanzhong Pei | yanzhong@tongji.edu.cn | Figure 3 | y=0.12 | (Ge0.98Cu0.04Te)1−y(PbSe)y |  |  |  | 2022-04-13 01:26 | ZT, TEP-ZT비교 | TRUE | TRUE |  |  |  |  | TRUE | TRUE | TRUE | TRUE | TRUE | TRUE | TRUE | 1 | 1.8 |  | 300 | 800 | 500 | 14 | expt | 300 | 740 | 440 | unileg |  |  | TEP | P | O | O | X | Chalcogenide |  | GeTe-Cu2Te-PbSe | [ (GeTe)0.98 (Cu2Te)0.02 ]0.88 (PbSe)0.12 | [10 empty] | 박성진 | 2021-07-09
358 | 10.1126/science.abb3517 | Science | 2021 | 2.6 | 2.55 |  | 573 | BR |  | K Biswas | kanishka@jncasr.ac.in | Figure 4 | AgSb0.94Cd0.06Te2 | AgSb1–xCdxTe2 |  |  |  | 2022-04-13 01:28 | ZT, TEP-ZT비교 | TRUE | TRUE |  |  |  |  | TRUE | TRUE | TRUE | TRUE | TRUE | TRUE | TRUE | 1 | 1.8 |  | 315 | 573 | 258 | 9.8 | expt | 300 | 573 | 273 | unileg |  |  | TEP | P | O | O | X | Chalcogenide | AgSbTe2 | AgSbCdTe | AgSb0.94Cd0.06Te2 | [10 empty] | 박성진 | 2021-07-09
359 | 10.1126/science.aax5123 | Science | 2019 | 1.6 | 1.64 | 1.62 | 873 | BR |  | Li-Dong Zhao | zhaolidong@buaa.edu.cn | Figure 6(a) | x = 0.09 | SnS1-xSex |  |  |  | 2022-04-13 01:30 | ZT, TEP-ZT비교 | TRUE | TRUE |  |  |  |  | TRUE | TRUE | TRUE | TRUE | TRUE | TRUE | TRUE | 1 | 1.25 |  | 300 | 873 | 573 | 2.9 | expt | 300 | 560 | 260 | unileg |  |  | TEP | P | O | O | X | Chalcogenide | SnS | SnSSe | SnS0.91Se0.09 | [10 empty] | 박성진 | 2021-07-09 |  | 303번 중복
360 | 10.1126/science.abe1292 | Science | 2021 | 1.8 | 1.77 |  | 900 | BR |  | Jiaqing He | hejq@sustech.edu.cn | Figure 4(d) | x = 0.25, y = 0.10 | Pb0.89Sb0.012Sn0.1Se0.5Te0.25S0.25 |  |  |  | 2022-04-13 01:38 | ZT, TEP-ZT비교 | TRUE | TRUE |  |  |  |  | TRUE | TRUE | TRUE | TRUE | TRUE | TRUE | TRUE | 1 | 1.02 |  | 293 | 900 | 607 | 12.3 | expt | 293 | 800 | 507 | seg |  |  | TEP | N | O | O | X | Chalcogenide | PbSe | PbSbSnSeTeS | Pb0.89Sb0.012Sn0.1Se0.5Te0.25S0.25 | [10 empty] | 박성진 | 2021-07-09
361 | 10.1126/science.aax7792 | Science | 2019 | 0.9 | 0.94 |  | 350 | BR |  | Zhifeng Ren | zren@uh.edu | Figure 4(f) | x = 0.5 | Mg3.2Bi1.298Sb0.7Te0.002 |  |  |  | 2022-04-13 01:41 | ZT, TEP-ZT비교 | TRUE | TRUE |  |  |  |  | TRUE | TRUE | TRUE | TRUE | TRUE | TRUE | TRUE | 1 | 0.6 |  | 200 | 350 | 150 | [8 empty] | TEP | N | O | X | X | Zintl | Mg3Bi2 | MgBiSbTe | Mg3.2Bi1.298Sb0.7Te0.002 | [10 empty] | 박성진 | 2021-07-09
362 | 10.1039/d0ee02638g | Energy Environ. Sci. | 2020 | 1.4 | 1.37 | 1.38 | 773 | BR |  | Jiaqing He | he.jq@sustc.edu.cn | Figure 5(f) | x = 0.004 | Sb2Te3(Sn0.006Re0.004Te)8 |  |  |  | 2022-04-13 01:50 | ZT, TEP-ZT비교 | TRUE | TRUE |  |  |  |  | TRUE | TRUE | TRUE | TRUE | TRUE | TRUE | TRUE | 1 | 0.83 |  | 323 | 773 | 450 | [8 empty] | TEP | P | O | X | X | Chalcogenide | Sb2Te3 | SbTeSnReTe | Sb2Te3(Sn0.006Re0.004Te)8 | [10 empty] | 박성진 | 2021-07-09
363 | 10.1039/d0ee03459b | Energy Environ. Sci. | 2021 | 1.4 | 1.41 |  | 723 | BR |  | Li-Dong Zhao | zhaolidong@buaa.edu.cn | Figure 9(b) | n = 0.3 | Cu0.033PbSb0.03TeSe0.06 |  |  |  | 2022-04-13 02:01 | ZT, TEP-ZT비교 | TRUE | TRUE |  |  |  |  | TRUE | TRUE | TRUE | TRUE | TRUE | TRUE | TRUE | 1 | 0.94 |  | 300 | 723 | 423 | [8 empty] | TEP | N | O | X | X | Chalcogenide | PbTe | CuPbSbTeSe | Cu0.033PbSb0.03TeSe0.06 | [10 empty] | 박성진 | 2021-07-09
364 | 10.1039/d0ee02791j | Energy Environ. Sci. | 2021 | 2 | 2.02 |  | 700 | BR |  | Pengfei Qiu | qiupf@mail.sic.ac.cn | Figure 2(d) | Ge0.92Sb0.04Bi0.04Te0.95Se0.05 | Ge0.92Sb0.04Bi0.04Te0.95Se0.05 |  |  |  | 2022-04-13 02:04 | ZT, TEP-ZT비교 | TRUE | TRUE |  |  |  |  | TRUE | TRUE | TRUE | TRUE | TRUE | TRUE | TRUE | 1 | 1.2 |  | 300 | 800 | 500 | 7.8 | expt | 300 | 800 | 500 | singlestage |  |  | TEP | P | O | O | X | Chalcogenide | GeTe | GeSbBiTeSe | Ge0.92Sb0.04Bi0.04Te0.95Se0.05 | [10 empty] | 박성진 | 2021-07-09
365 | 10.1039/d0ee01349h | Energy Environ. Sci. | 2016 | 1.4 | 1.39 |  | 425 | BR |  | Jiaqing He | hejq@sustech.edu.cn | Figure 2(a) | BTS+15Te+0.20Sb | Bi1.8Sb0.2Te2.7Se0.3 + 15 wt% Te |  |  |  | 2022-04-13 02:07 | ZT, TEP-ZT비교 | TRUE | TRUE |  |  |  |  | TRUE | TRUE | TRUE | TRUE | TRUE | TRUE | TRUE | 1 | 1.3 |  | 300 | 575 | 275 | 6.6 | expt |  |  | 235 | singlestage |  |  | TEP | N | O | O | X | Chalcogenide | Bi2Te3 | BiSbTeSe | Bi1.8Sb0.2Te2.7Se0.3 + 15 wt% Te | [10 empty] | 박성진 | 2021-07-09
366 | 10.1039/c9ee01137d | Energy Environ. Sci. | 2019 | 1.3 | 1.32 |  | 773 | BR |  | Jun Luo | junluo@shu.edu.cn | Figure 6(a) | x = 0.02 | PbTeCu0.002 |  |  |  | 2022-04-13 03:17 | ZT, TEP-ZT비교 | TRUE | TRUE |  |  |  |  | TRUE | TRUE | TRUE | TRUE | TRUE | TRUE | TRUE | 1 | 1 |  | 315 | 773 | 458 | 12 | calc | 350 | 750 | 400 |  |  |  | TEP | N | O | X | X | Chalcogenide | PbTe | PbTeCu | PbTeCu0.002 | [10 empty] | 박성진 | 2021-07-09
367 | 10.1039/c9ee03087e | Energy Environ. Sci. | 2020 | 1.4 | 1.37 |  | 923 | BR |  | VP Dravid | v-dravid@northwestern.edu | Figure 8 | x = 6% | Pb0.98K0.02Se + 6% CdSe |  | kappa 다른 것 따졌음(K없는것). 다시 디지털화시도 |  | 2022-04-13 03:25 | redigitize | TRUE | TRUE |  |  |  |  | TRUE | TRUE | TRUE | TRUE | TRUE | TRUE | TRUE | 1 | 0.83 |  | 400 | 923 | 523 | [8 empty] | TEP | P | O | X | X | Chalcogenide | PbSe | PbKSeCdSe | Pb0.98K0.02Se + 6% CdSe | [10 empty] | 박성진 | 2021-07-09
368 | 10.1039/c9ee03897c | Energy Environ. Sci. | 2020 | 1.85 | 1.84 |  | 723 | BR |  | Guo-Qiang Liu | liugq@nimte.ac.cn | Figure 6(c) | x = 1, out of plane | SnSe0.95+x%PbBr2 | 최고 ZT는 다른 샘플임. 관련하여 #423만듦 |  |  | 2022-04-13 04:18 | ZT, TEP-ZT비교 | TRUE | TRUE |  |  |  |  | TRUE | TRUE | TRUE | TRUE | TRUE | TRUE | TRUE | 1 | 1.07 |  | 300 | 813 | 513 | [8 empty] | TEP | N | O | X | X | Chalcogenide | SnSe | SnSePbBr2 | SnSe0.95 + 1% PbBr2 | [9 empty] | out-of-plane | 박성진 | 2021-07-09
369 | 10.1039/c8ee03386b | Energy Environ. Sci. | 2019 | 1.4 | 1.4 |  | 873 | BR |  | Lei Zheng | zhenglei@buaa.edu.cn | Figure 7(c) | x=3 | PbSe + 3% CdSe |  |  |  | 2022-04-13 04:35 | edgecheck | TRUE | TRUE |  |  |  |  | TRUE | TRUE | TRUE | TRUE | TRUE | TRUE | TRUE | 1 | 0.7 |  | 300 | 873 | 573 | 10.5 | calc | 300 | 873 | 573 |  |  |  | TEP | N | O | X | X | Chalcogenide | PbSe | PbSeCdSe | PbSe + 3% CdSe | [10 empty] | 박성진 | 2021-07-09
370 | 10.1039/c9ee02044f | Energy Environ. Sci. | 2019 | 1.1 | 1.07 | 1.17 | 316 | BR |  | Yonggao Yan | yanyonggao@whut.edu.cn | Figure 6(h) | parallel direction |  |  |  |  | 2022-04-13 04:43 | edgecheck | TRUE | TRUE |  |  |  |  | TRUE | TRUE | TRUE | TRUE | TRUE | TRUE | TRUE | 1 | 0.7 |  | 300 | 525 | 225 | [8 empty] | TEP | P | O | X | X | Chalcogenide | Bi2Te3 | BiSbTe | Bi0.4Sb1.6Te3 | [10 empty] | 박성진 | 2021-07-09
371 | 10.1039/c6ee00322b | Energy Environ. Sci. | 2016 | 1.5 | 1.47 |  | 850 | BR |  | Jihui Yang | jihuiy@uw.edu | Figure 5 | Co4Sb11.11Te0.73S0.26 |  |  |  |  | 2022-04-13 04:48 | edgecheck | TRUE | FALSE |  |  |  |  | TRUE | FALSE | TRUE | TRUE | TRUE | TRUE | FALSE | 0 | 1.3 |  | 550 | 850 | 300 | [8 empty] | TEP | N | O | X | X | SKD | CoSb3 | CoSbTeS | Co4Sb11.11Te0.73S0.26 | [10 empty] | 박성진 | 2021-07-09
372 | 10.1039/c6ee02017h | Energy Environ. Sci. | 2016 | 1.4 | 1.37 |  | 420 | BR |  | Lidong Chen | cld@mail.sic.ac.cn | Figure 1(b) | M: Cu x = 0.005 |  |  |  |  | 2022-04-13 05:00 | ZT, TEP-ZT비교 | TRUE | TRUE |  |  |  |  | TRUE | TRUE | TRUE | TRUE | TRUE | TRUE | TRUE | 1 | 1.2 |  | 373 | 573 | 200 | 6 | expt | 295 | 512 | 217 | singlestage |  |  | TEP | P | O | O | X | Chalcogenide | Bi2Te3 | BiSbMTe (M=Cd, Cu, Ag) | Bi0.5Sb1.495Cu0.005Te3 | [10 empty] | 박성진 | 2021-07-09
373 | 10.1039/c7ee00098g | Energy Environ. Sci. | 2017 | 1.6 | 1.56 |  | 723 | BR |  | Zhifeng Ren | zren@uh.edu | Figure 4(b) | x= 0.15 | Mg3.05Nb0.15Sb1.5Bi0.49Te0.01 |  |  |  | 2022-04-13 06:07 | ZT, TEP-ZT비교 | TRUE | TRUE |  |  |  |  | TRUE | TRUE | TRUE | TRUE | TRUE | TRUE | TRUE | 1 | 1.17 |  | 298 | 773 | 475 | 14.6 | calc | 298 | 773 | 475 | unileg |  |  | TEP | N | O | O | X | Zintl | Mg3Sb2 | MgNbSbBiTe | Mg3.05Nb0.15Sb1.5Bi0.49Te0.01 | [10 empty] | 박성진 | 2021-07-09
374 | 10.1039/c7ee01193h | Energy Environ. Sci. | 2017 | 2.6 | 2.61 | 2.61 | 850 | BR |  | PFP Poudeu | ppoudeup@umich.edu | Figure 5(b) | 1 mol% In | Cu2Se + 1 mol% In |  |  |  | 2022-04-13 06:10 | ZT, TEP-ZT비교 | TRUE | TRUE |  |  |  |  | TRUE | TRUE | TRUE | TRUE | TRUE | TRUE | TRUE | 1 | 1.5 |  | 450 | 850 | 400 | [8 empty] | TEP | P | O | X | X | Chalcogenide | Cu2Se | CuSeIn | Cu2Se + 1 mol% In | [10 empty] | 박성진 | 2021-07-09
375 | 10.1039/c7ee01871a | Energy Environ. Sci. | 2017 | 1.8 | 1.77 | 1.77 | 773 | BR |  | Jiaqing He | he.jq@sustc.edu.cn | Figure 1(b) | PbTe0.998I0.002-3%Sb |  |  |  |  | 2022-04-13 06:16 | ZT, TEP-ZT비교 | TRUE | TRUE |  |  |  |  | TRUE | TRUE | TRUE | TRUE | TRUE | TRUE | TRUE | 1 | 1.04 |  | 298 | 773 | 475 | [8 empty] | TEP | N | O | X | X | Chalcogenide | PbTe | PbTeISb | PbTe0.998I0.002 + 3% Sb composite | [10 empty] | 박성진 | 2021-07-09
376 | 10.1039/c7ee02530k | Energy Environ. Sci. | 2017 | 1.1 | 1.11 | 1.08 | 900 | BR |  | Li-Dong Zhao | zhaolidong@buaa.edu.cn | Figure 3 | Sn0.97Bi0.03Te–3% PbTe | Sn0.97Bi0.03Te–3% PbTe |  |  |  | 2022-04-13 06:18 | ZT, TEP-ZT비교 | TRUE | TRUE |  |  |  |  | TRUE | TRUE | TRUE | TRUE | TRUE | TRUE | TRUE | 1 | 0.52 |  | 300 | 900 | 600 | 10 | calc | 300 | 900 | 600 |  |  |  | TEP | P | O | X | X | Chalcogenide | SnTe | SnBiTePb | Sn0.97Bi0.03Te + 3% PbTe | [10 empty] | 박성진 | 2021-07-09
377 | 10.1039/c7ee02677c | Energy Environ. Sci. | 2017 | 1.15 | 1.15 | 1.14 | 373 | BR |  | Xinfeng Tang | tangxf@whut.edu.cn | Figure 14 | x = 0.4 | Bi0.4Sb1.6Te3 |  |  |  | 2022-04-13 06:24 | ZT, TEP-ZT비교 | TRUE | TRUE |  |  |  |  | TRUE | TRUE | TRUE | TRUE | TRUE | TRUE | TRUE | 1 | 1.02 |  | 298 | 523 | 225 | 5.2 | expt | 307.6 | 558.2 | 250.6 | singlestage |  |  | TEP | P | O | O | X | Chalcogenide | Sb2Te3 | BiSbTe | Bi0.4Sb1.6Te3 | [10 empty] | 박성진 | 2021-07-09
378 | 10.1039/c8ee00112j | Energy Environ. Sci. | 2018 | 1.4 | 1.41 | 1.42 | 773 | BR |  | Qian Zhang | zhangqf@hit.edu.cn | Figure 5(a) | x = 0.0035 | In0.0035Pb0.9965Te0.996I0.004 |  |  |  | 2022-04-13 06:27 | ZT, TEP-ZT비교 | TRUE | TRUE |  |  |  |  | TRUE | TRUE | TRUE | TRUE | TRUE | TRUE | TRUE | 1 | 1.04 |  | 300 | 773 | 473 | [8 empty] | TEP | N | O | X | X | Chalcogenide | PbTe | InPbTeI | In0.0035Pb0.9965Te0.996I0.004 | [10 empty] | 박성진 | 2021-07-09
379 | 10.1039/c8ee00290h | Energy Environ. Sci. | 2018 | 1.4 | 1.37 |  | 373 | BR |  | Xianli Su | suxianli@whut.edu.cn | Figure 17 |  | Zn0.015Bi0.46Sb1.54Te3.015 | figure 16, 17 ZT 불일치, TEP해당 값이 무엇인지 모르겠음. |  |  | 2022-04-13 06:42 |  | TRUE | TRUE |  | FALSE |  |  | TRUE | TRUE | TRUE | FALSE | TRUE | TRUE | FALSE | 0 | 1.2 |  | 300 | 500 | 200 | 5 | expt | 306 | 556 | 250 | singlestage |  |  | TEP | P | O | O | X | Chalcogenide | Sb2Te3 | ZnBiSbTe | Zn0.015Bi0.46Sb1.54Te3.015 | [10 empty] | 박성진 | 2021-07-09
380 | 10.1039/c8ee01151f | Energy Environ. Sci. | 2018 | 1.6 | 1.54 | 1.49 | 773 | BR |  | Li-Dong Zhao | zhaolidong@buaa.edu.cn | Figure 8(c) | x=4 | PbTe + 4% MnTe | poor resolution |  |  | 2022-04-13 06:49 | ZT, TEP-ZT비교 | TRUE | TRUE |  |  |  |  | TRUE | TRUE | TRUE | TRUE | TRUE | TRUE | TRUE | 1 | 1.05 |  | 300 | 873 | 573 | 14.1 | calc | 300 | 873 | 573 |  |  |  | TEP | N | O | X | X | Chalcogenide | PbTe | PbTeMn | PbTe + 4% MnTe | [10 empty] | 박성진 | 2021-07-09
381 | 10.1039/c8ee01755g | Energy Environ. Sci. | 2018 | 1.54 | 1.54 | 1.44 | 773 | BR |  | Qingyu Yan | AlexYan@ntu.edu.sg | Figure 4(c) | x=12 | Pb0.9955Sb0.0045Se–x%GeSe | poor resolution |  |  | 2022-04-13 06:57 | skip | TRUE | TRUE |  | FALSE |  |  | TRUE | TRUE | TRUE | FALSE | TRUE | TRUE | FALSE | 0 | 1.06 |  | 400 | 800 | 400 | [8 empty] | TEP | N | O | X | X | Chalcogenide | PbSe | PbSbSeGe | Pb0.9955Sb0.0045Se + 12% GeSe | [10 empty] | 박성진 | 2021-07-09
382 | 10.1039/c8ee03162b | Energy Environ. Sci. | 2019 | 1.6 | 1.52 | 1.49 | 721 | BR |  | K Biswas | kanishka@jncasr.ac.in | Figure 6 | Sn0.57Sb0.13Ge0.3Te SPS | Sn0.57Sb0.13Ge0.3Te SPS |  |  |  | 2022-04-13 09:12 | redigitize | TRUE | TRUE |  |  |  |  | TRUE | TRUE | TRUE | TRUE | TRUE | TRUE | TRUE | 1 | 0.9 |  | 300 | 720 | 420 | [8 empty] | TEP | P | O | X | X | Chalcogenide | SnTe | SnSbGeTe | Sn0.57Sb0.13Ge0.3Te | [10 empty] | 박성진 | 2021-07-09
383 | 10.1039/c9ee00317g | Energy Environ. Sci. | 2019 | 2 | 1.95 | 1.98 | 650 | BR |  | Jing-Feng Li | jingfeng@mail.tsinghua.edu.cn | Figure 6(a) | y=0.05 | Bi0.05Ge0.99Te |  |  |  | 2022-04-13 09:14 | ZT, TEP-ZT비교 | TRUE | TRUE |  |  |  |  | TRUE | TRUE | TRUE | TRUE | TRUE | TRUE | TRUE | 1 | 1.22 |  | 300 | 723 | 423 | [8 empty] | TEP | P | O | X | X | Chalcogenide | GeTe | BiGeTe | Bi0.05Ge0.99Te | [10 empty] | 박성진 | 2021-07-09
384 | 10.1039/c5ee03366g | Energy Environ. Sci. | 2016 | 2 | 2.08 | 1.93 | 800 | BR |  | Xiaoyuan Zhou | xiaoyuan2013@cqu.edu.cn | Figure 6(a) | Sn0.97Na0.03Se | Sn0.97Na0.03Se |  |  |  | 2022-04-13 09:47 | redigitize | TRUE | TRUE |  |  |  |  | TRUE | TRUE | TRUE | TRUE | TRUE | TRUE | TRUE | 1 | 1.17 |  | 300 | 800 | 500 | [8 empty] | TEP | P | O | X | X | Chalcogenide | SnSe | SnNaSe | Sn0.97Na0.03Se | [10 empty] | 박성진 | 2021-07-09
385 | 10.1039/c5ee02600h | Energy Environ. Sci. | 2016 | 1.4 | 1.35 | 1.34 | 723 | BR |  | Zhifeng Ren | zren@uh.edu | Figure 1 | Ge0.25Sb0.02 | Mg2Sn0.73Ge0.25Sb0.02 |  |  |  | 2022-04-13 09:55 | ZT, TEP-ZT비교 | TRUE | TRUE |  |  |  |  | TRUE | TRUE | TRUE | TRUE | TRUE | TRUE | TRUE | 1 | 0.9 |  | 298 | 723 | 425 | [8 empty] | TEP | N | O | X | X | Silicide | Mg2Sn | MgSnGeSb | Mg2Sn0.73Ge0.25Sb0.02 | [10 empty] | 박성진 | 2021-07-09
386 | 10.1039/c5ee02423d | Energy Environ. Sci. | 2015 | 1.3 | 1.29 | 1.22 | 900 | BR |  | Li-Dong Zhao | zhaolidong@buaa.edu.cn | Figure 11(a) | 17% | Sn0.83Mn0.17Te | poor resolution |  |  | 2022-04-13 10:01 | ZT, TEP-ZT비교 | TRUE | TRUE |  |  |  |  | TRUE | TRUE | TRUE | TRUE | TRUE | TRUE | TRUE | 1 | 0.5 |  | 300 | 900 | 600 | [8 empty] | TEP | P | O | X | X | Chalcogenide | SnTe | SnMnTe | Sn0.83Mn0.17Te | [10 empty] | 박성진 | 2021-07-09
387 | 10.1039/c4ee01463d | Energy Environ. Sci. | 2015 | 1.35 | 1.34 | 1.3 | 910 | BR |  | MG Kanatzidis | m-kanatzidis@northwestern.edu | Figure 9(a) | x=3 | Sn0.98Bi0.02Te - 3% HgTe | poor resolution |  |  | 2022-04-13 10:03 | ZT, TEP-ZT비교 | TRUE | TRUE |  |  |  |  | TRUE | TRUE | TRUE | TRUE | TRUE | TRUE | TRUE | 1 | 1.01 |  | 500 | 900 | 400 | [8 empty] | TEP | P | O | X | X | Chalcogenide | SnTe | SnBiTeHg | Sn0.98Bi0.02Te + 3% HgTe | [10 empty] | 박성진 | 2021-07-09
388 | 10.1039/c3ee41935e | Energy Environ. Sci. | 2013 | 1.15 | 1.14 | 1.12 | 680 | BR |  | K Biswas | kanishka@jncasr.ac.in | Figure 4(e) | AgSb0.98Bi0.02Se2 | AgSb0.98Bi0.02Se2 |  |  |  | 2022-04-13 10:06 | ZT, TEP-ZT비교 | TRUE | TRUE |  |  |  |  | TRUE | TRUE | TRUE | TRUE | TRUE | TRUE | TRUE | 1 | 0.75 |  | 350 | 690 | 340 | [8 empty] | TEP | P | O | X | X | Chalcogenide | AgSbSe2 | AgSbBiSe | AgSb0.98Bi0.02Se2 | [10 empty] | 박성진 | 2021-07-09
389 | 10.1016/j.joule.2019.10.010 | Joule | 2020 | 1.65 | 1.65 | 1.64 | 823 | BR |  | Qingyu Yan | alexyan@ntu.edu.sg | Figure 4(h) | Sb2Si2Te6/Si2Te3, cross plane |  |  |  |  | 2022-04-13 10:11 | ZT, TEP-ZT비교 | TRUE | TRUE |  |  |  |  | TRUE | TRUE | TRUE | TRUE | TRUE | TRUE | TRUE | 1 | 0.98 |  | 400 | 823 | 423 | [8 empty] | TEP | P | O | X | X | Chalcogenide | Sb2Si2Te6 | SbSiTe | Sb2Si2Te6 / Si2Te3 | [9 empty] | cross plane | 박성진 | 2021-07-09
390 | 10.1002/adfm.201906143 | Adv. Funct. Mater. | 2019 | 1.7 | 1.7 | 1.7 | 623 | BR |  | Qian Zhang | zhangqf@hit.edu.cn | Figure 6(c) | Mn, y=0.05 // Mg3.2-yAySb1.5Bi0.49Se0.01 | Mn, y=0.05 // Mg3.2-yAySb1.5Bi0.49Se0.01 | nearly perfect match |  |  | 2022-04-13 10:14 | ZT, TEP-ZT비교 | TRUE | TRUE |  |  |  |  | TRUE | TRUE | TRUE | TRUE | TRUE | TRUE | TRUE | 1 | 1.18 |  | 323 | 523 | 200 | [8 empty] | TEP | N | O | X | X | Zintl | Mg3Sb2 | MgMnSbBiSe | Mg3.15Mn0.05Sb1.5Bi0.49Se0.01 | [10 empty] | 박성진 | 2021-07-09
391 | 10.1002/aenm.201800659 | Adv. Energy Mater. | 2018 | 1.34 | 1.33 | 1.33 | 766 | BR |  | Xinfeng Tang | tangxf@whut.edu.cn | Figure 7(a) | x=0.02 | Pb0.98Ga0.02Te | poor resolution, data overlap, no way to see exact value |  |  | 2022-04-13 10:33 | redigitize | TRUE | TRUE |  |  |  |  | TRUE | TRUE | TRUE | TRUE | TRUE | TRUE | TRUE | 1 | 1.12 |  | 420 | 865 | 445 | [8 empty] | TEP | N | O | X | X | Chalcogenide | PbTe | PbGaTe | Pb0.98Ga0.02Te | [10 empty] | 박성진 | 2021-07-09
392 | 10.1002/adfm.202005202 | Adv. Funct. Mater. | 2020 | 1.61 | 1.61 | 1.6 | 390 | BR |  | Lipeng Hu | hulipeng@szu.edu.cn | Figure 6(d) | w=0.004 | Bi0.396Sb1.525In0.075Cu0.004Te3 |  |  |  | 2022-04-13 10:36 | ZT, TEP-ZT비교 | TRUE | TRUE |  |  |  |  | TRUE | TRUE | TRUE | TRUE | TRUE | TRUE | TRUE | 1 | 1.47 |  | 300 | 500 | 200 | [8 empty] | TEP | P | O | X | X | Chalcogenide | Sb2Te3 | BiSbInCuTe | Bi0.396Sb1.525In0.075Cu0.004Te3 | [10 empty] | 박성진 | 2021-07-09
393 | 10.1002/adfm.201910059 | Adv. Funct. Mater. | 2020 | 1.92 | 1.92 | 1.92 | 637 | BR |  | Chaohua Zhang | zhangch@szu.edu.cn | Figure 8(a) | x=0.06 | Ge0.8Pb0.1Bi0.1Te1.06 |  |  |  | 2022-04-13 10:38 | ZT, TEP-ZT비교 | TRUE | TRUE |  |  |  |  | TRUE | TRUE | TRUE | TRUE | TRUE | TRUE | TRUE | 1 | 1.34 |  | 300 | 773 | 473 | [8 empty] | TEP | P | O | X | X | Chalcogenide | GeTe | GePbBiTe | Ge0.8Pb0.1Bi0.1Te1.06 | [10 empty] | 박성진 | 2021-07-09
394 | 10.1002/adma.201905210 | Adv. Mater. | 2019 | 1.64 | 1.65 | 1.68 | 873 | BR |  | Jian Zhang | zhangjian@issp.ac.cn | Figure 7(c) | x=0.30 | Cu0.7Ag0.3Ga0.4In0.6Te2 |  |  |  | 2022-04-13 10:52 | redigitize | TRUE | TRUE |  |  |  |  | TRUE | TRUE | TRUE | TRUE | TRUE | TRUE | TRUE | 1 | 0.73 |  | 300 | 873 | 573 | [8 empty] | TEP | P | O | X | X | Chalcogenide | CuGaTe2 | AgCuGaTe | Cu0.7Ag0.3Ga0.4In0.6Te2 | [10 empty] | 박성진 | 2021-07-09
395 | 10.1002/aenm.201502269 | Adv. Energy Mater. | 2016 | 1.3 | 1.29 | 1.29 | 525 | BR |  | Zhifeng Ren | zren@uh.edu | Figure 4(a) | x=0.005 | Mg0.995Li0.005Ag0.97Sb0.99 |  |  |  | 2022-04-13 10:55 | ZT, TEP-ZT비교 | TRUE | TRUE |  |  |  |  | TRUE | TRUE | TRUE | TRUE | TRUE | TRUE | TRUE | 1 | 1.1 |  | 300 | 548 | 248 | 9.2 | calc | 323 | 548 | 225 |  |  |  | TEP | P | O | X | X | HH | MgAgSb | MgLiAgSb | Mg0.995Li0.005Ag0.97Sb0.99 | [10 empty] | 박성진 | 2021-07-09
396 | 10.1002/aenm.202003304 | Adv. Energy Mater. | 2020 | 0.8 | 0.77 | 0.76 | 800 | BR |  | Xu Lu | luxu@cqu.edu.cn | Figure 5(c) | x=0.3 - Br 1% | Ag0.7Bi0.7Pb0.3Se1.683Br0.01 |  |  |  | 2022-04-13 10:58 | ZT, TEP-ZT비교 | TRUE | TRUE |  |  |  |  | TRUE | TRUE | TRUE | TRUE | TRUE | TRUE | TRUE | 1 | 0.42 |  | 300 | 800 | 500 | [8 empty] | TEP | N | O | X | X | Chalcogenide | AgBiSe2 | AgBiSePbBr | Ag0.7Bi0.7Pb0.3Se1.683Br0.01 | [10 empty] | 박성진 | 2021-07-09
397 | 10.1002/aenm.201900354 | Adv. Energy Mater. | 2019 | 0.36 | 0.36 | 0.36 | 773 | BR |  | Jin-Le Lan | linyh@tsinghua.edu.cn | Figure 6(a) | Bi1.90Ta1.10O2Se | Bi1.90Ta1.10O2Se |  |  |  | 2022-04-13 11:01 | ZT, TEP-ZT비교 | TRUE | TRUE |  |  |  |  | TRUE | TRUE | TRUE | TRUE | TRUE | TRUE | TRUE | 1 | 0.3 |  | 500 | 823 | 323 | [8 empty] | TEP | N | O | X | X | Chalcogenide | Bi2O2Se | BiTaOSe | Bi1.90Ta1.10O2Se | [10 empty] | 박성진 | 2021-07-09
398 | 10.1002/aenm.202002588 | Adv. Energy Mater. | 2020 | 1.9 | 1.88 | 1.87 | 570 | BR | Zihang Liu | Takao Mori | MORI.Takao@nims.go.jp | Figure 5(c) | Ge0.88Bi0.06Sc0.06Te | Ge0.88Bi0.06Sc0.06Te |  |  |  | 2022-04-13 11:03 | ZT, TEP-ZT비교 | TRUE | TRUE |  |  |  |  | TRUE | TRUE | TRUE | TRUE | TRUE | TRUE | TRUE | 1 | 1.2 |  | 300 | 723 | 423 | [8 empty] | TEP | P | O | X | X | Chalcogenide | GeTe | GeCrBiTe | Ge0.88Bi0.06Sc0.06Te | [10 empty] | 박성진 | 2021-07-09
399 | 10.1002/adfm.201801617 | Adv. Funct. Mater. | 2018 | 1.38 | 1.32 | 1.32 | 623 | BR |  | Qingyu Yan | alexyan@ntu.edu.sg | Figure 5(d) | Pb0.988Sb0.012Te-13% GeTe, SS SPSed pellets | Pb0.988Sb0.012Te-13% GeTe, SS SPSed pellets |  |  |  | 2022-04-13 11:06 | ZT, TEP-ZT비교 | TRUE | TRUE |  |  |  |  | TRUE | TRUE | TRUE | TRUE | TRUE | TRUE | TRUE | 1 | 1.04 |  | 300 | 773 | 473 | [8 empty] | TEP | N | O | X | X | Chalcogenide | PbTe | PbSbGeTe | Pb0.988Sb0.012Te + 13% GeTe | [10 empty] | 박성진 | 2021-07-09
400 | 10.1002/aenm.201803072 | Adv. Energy Mater. | 2018 | 1.33 | 1.32 | 1.3 | 773 | BR |  | Qingyu Yan | alexyan@ntu.edu.sg | Figure 6(a) | Sn0.99Na0.01Se-STSe | Sn0.99Na0.01Se-1 mol% Ag8SnSe6 |  |  |  | 2022-04-13 11:10 | ZT, TEP-ZT비교 | TRUE | TRUE |  |  |  |  | TRUE | TRUE | TRUE | TRUE | TRUE | TRUE | TRUE | 1 | 0.91 |  | 423 | 823 | 400 | [8 empty] | TEP | P | O | X | X | Sulfide | SnSe | SnNaAgSnSe | Sn0.99Na0.01Se + 1 mol% Ag8SnSe6 | [10 empty] | 박성진 | 2021-07-09
401 | 10.1002/adfm.202007340 | Adv. Funct. Mater. | 2020 | 1.6 | 1.59 | 1.61 | 823 | BR |  | Di Wu | wud@snnu.edu.cn | Figure 3(f) | PST81-xSb, x=0.6 | (PbTe)81Sb2Te3 + 0.6Sb + 2Cu2Te |  |  |  | 2022-04-13 11:15 | ZT, TEP-ZT비교 | TRUE | TRUE |  |  |  |  | TRUE | TRUE | TRUE | TRUE | TRUE | TRUE | TRUE | 1 | 1 |  | 323 | 823 | 500 | 12 | calc | 300 | 825 | 525 |  |  |  | TEP | N | O | X | X | Chalcogenide | PbTe | PbSbCuTe | (PbTe)81Sb2Te3 + 0.6Sb + 2Cu2Te | [10 empty] | 박성진 | 2021-07-09
402 | 10.1002/aenm.201902986 | Adv. Energy Mater. | 2019 | 1.3 | 1.29 | 1.28 | 400 | BR |  | Yuchi Fan | yuchifan@dhu.edu.cn | Figure 5(c) | 1 vol% | Bi0.4Sb1.6Te3 + 1 vol% Ti3C2Tx |  |  |  | 2022-04-13 11:40 | ZT, TEP-ZT비교 | TRUE | TRUE |  |  |  |  | TRUE | TRUE | TRUE | TRUE | TRUE | TRUE | TRUE | 1 | 1.23 |  | 300 | 475 | 175 | 7.8 | expt | 288 | 523 | 235 | singlestage |  |  | TEP | P | O | O | X | Chalcogenide | Sb2Te3 | BiSbTeTiC + T(O,OH,F group) | Bi0.4Sb1.6Te3 + 1 vol% Ti3C2Tx | [10 empty] | 박성진 | 2021-07-09
403 | 10.1002/adfm.202005479 | Adv. Funct. Mater. | 2020 | 1.2 | 1.29 | 1.2 | 573 | BR |  | Hsin-Jay Wu | ssky0211@nctu.edu.tw | Figure 1(a) | x=0.02 | Ga0.02Pb0.98Te |  |  |  | 2022-04-13 11:43 | ZT, TEP-ZT비교 | TRUE | TRUE |  |  |  |  | TRUE | TRUE | TRUE | TRUE | TRUE | TRUE | TRUE | 1 | 1.01 |  | 300 | 673 | 373 | [8 empty] | TEP | N | O | X | X | Chalcogenide | PbTe | GaPbTe | Ga0.02Pb0.98Te | [10 empty] | 박성진 | 2021-07-09
404 | 10.1002/adma.202003730 | Adv. Mater. | 2020 | 2.7 | 2.67 | 2.63 | 973 | BR |  | Xinfeng Tang | tangxf@whut.edu.cn | Figure 1(a) | x=0.005, y=0.001 | Cu2Se1.005 + 0.1 mol% BiCuSeO | SI에 TEP있음 |  |  | 2022-04-13 11:50 | ZT, TEP-ZT비교 | TRUE | TRUE |  |  |  |  | TRUE | TRUE | TRUE | TRUE | TRUE | TRUE | TRUE | 1 | 1.5 |  | 400 | 973 | 573 | [8 empty] | TEP | P | O | X | X | Chalcogenide | Cu2Se | CuSeBiCuO | Cu2Se1.005 + 0.1 mol% BiCuSeO | [10 empty] | 박성진 | 2021-07-09
405 | 10.1002/aenm.201803249 | Adv. Energy Mater. | 2018 | 0.86 | 0.86 | 0.86 | 700 | BR |  | Emmanuel Guilmeau | emmanuel.guilmeau@ensicaen.fr | Figure 7(f) | Cr | Cr2Cu26Ge6S32 |  |  |  | 2022-04-13 11:53 | ZT, TEP-ZT비교 | TRUE | TRUE |  |  |  |  | TRUE | TRUE | TRUE | TRUE | TRUE | TRUE | TRUE | 1 | 0.48 |  | 300 | 700 | 400 | [8 empty] | TEP | P | O | X | X | Sulfide | CuS | CuCrGeS | Cr2Cu26Ge6S32 | [10 empty] | 박성진 | 2021-07-09
406 | 10.1002/adfm.201803617 | Adv. Funct. Mater. | 2018 | 1.3 | 1.28 | 1.32 | 450 | BR |  | Junqin Li | junqinli@szu.edu.cn | Figure 7(a) | HD5 | Bi1.95Sb0.05Te2.3Se0.7 |  |  |  | 2022-04-13 11:56 | ZT, TEP-ZT비교 | TRUE | TRUE |  |  |  |  | TRUE | TRUE | TRUE | TRUE | TRUE | TRUE | TRUE | 1 | 1.2 |  | 300 | 500 | 200 | [8 empty] | TEP | N | O | X | X | Chalcogenide | Bi2Te3 | BiSbTeSe | Bi1.95Sb0.05Te2.3Se0.7 | [10 empty] | 박성진 | 2021-07-09
407 | 10.1002/adma.201703148 | Adv. Mater. | 2017 | 1.83 | 1.83 | 1.8 | 773 | BR |  | Jiaqing He | he.jq@sustc.edu.cn | Figure 1(c) | PbTe-4%InSb | PbTe-4%InSb |  |  |  | 2022-04-13 11:59 | ZT, TEP-ZT비교 | TRUE | TRUE |  |  |  |  | TRUE | TRUE | TRUE | TRUE | TRUE | TRUE | TRUE | 1 | 0.8 |  | 300 | 723 | 423 | 12 | calc | 300 | 723 | 423 |  |  |  | TEP | N | O | X | X | Chalcogenide | PbTe | PbTeInSb | PbTe + 4% InSb | [10 empty] | 박성진 | 2021-07-09
408 | 10.1002/aenm.201602582 | Adv. Energy Mater. | 2017 | 1.45 | 1.45 | 1.45 | 825 | BR |  | Jiehe Sui | suijiehe@hit.edu.cn | Figure 10(a) | x=20 | Yb0.3Co4Sb12 + 20% Sb |  |  |  | 2022-04-14 00:06 | ZT, TEP-ZT비교 | TRUE | TRUE |  |  |  |  | TRUE | TRUE | TRUE | TRUE | TRUE | TRUE | TRUE | 1 | 1.08 |  | 300 | 850 | 550 | [8 empty] | TEP | N | O | X | X | SKD | CoSb3 | YbCoSb | Yb0.3Co4Sb12 + 20% Sb | [10 empty] | 박성진 | 2021-07-09
409 | 10.1002/adma.202005612 | Adv. Mater. | 2020 | 2.7 | 2.7 | 2.69 | 720 | BR |  | Hsin-Jay Wu | ssky0211@nctu.edu.tw | Figure 1(a) | y=0.05 | (GeTe)0.95(Sb2Te3)0.05 |  |  |  | 2022-04-14 00:09 | ZT, TEP-ZT비교 | TRUE | TRUE |  |  |  |  | TRUE | TRUE | TRUE | TRUE | TRUE | TRUE | TRUE | 1 | 1.2 |  | 300 | 723 | 423 | [8 empty] | TEP | P | O | X | X | Chalcogenide | GeTe | GeSbTe | (GeTe)0.95(Sb2Te3)0.05 | [10 empty] | 박성진 | 2021-07-09
410 | 10.1002/adfm.201806613 | Adv. Funct. Mater. | 2019 | 2.4 | 2.34 | 2.32 | 773 | BR |  | Jiaqing He | he.jq@sustc.edu.cn | Figure 2(f) | GeTe-5% Bi2Te3 | Ge1-xBixTe1+0.5x |  |  |  | 2022-04-14 00:17 | ZT, TEP-ZT비교 | TRUE | TRUE |  |  |  |  | TRUE | TRUE | TRUE | TRUE | TRUE | TRUE | TRUE | 1 | 1.28 |  | 323 | 773 | 450 | [8 empty] | TEP | P | O | X | X | Chalcogenide | GeTe | GeBiTe | Ge0.95Bi0.05Te 1.025 | [10 empty] | 박성진 | 2021-07-09
411 | 10.1002/adfm.201807235 | Adv. Funct. Mater. | 2018 | 1.6 | 1.59 | 1.6 | 773 | BR |  | Weishu Liu | liuws@sustc.edu.cn | Figure 4(b) | x=1.5 | Mg3.2Sb0.015Bi1.975Te0.01 |  |  |  | 2022-04-14 00:19 | ZT, TEP-ZT비교 | TRUE | TRUE |  |  |  |  | TRUE | TRUE | TRUE | TRUE | TRUE | TRUE | TRUE | 1 | 1.05 |  | 323 | 523 | 200 | [8 empty] | TEP | N | O | X | X | Zintl | Mg3Sb2 | MgSbBiTeMn | Mg3.2Sb0.015Bi1.975Te0.01 | [10 empty] | 박성진 | 2021-07-09
412 | 10.1002/adfm.201903157 | Adv. Funct. Mater. | 2019 | 0.7 | 0.67 | 0.67 | 973 | BR |  | Naiming Liu | nl4qv@virginia.edu | Figure 10(d) | Sb-1 | ((Fe0.95Co0.05)0.27Si0.73)0.94Ge0.06 (with 0.5 wt% Cu, and 3 at% P + 1 at% Sb of DC phase) |  |  |  | 2022-04-14 00:24 | ZT, TEP-ZT비교 | TRUE | TRUE |  |  |  |  | TRUE | TRUE | TRUE | TRUE | TRUE | TRUE | TRUE | 1 | 0.65 |  | 823 | 1073 | 250 | [8 empty] | TEP | N | O | X | X | Silicide | Fe2Si | FeCoSiGeSb | ((Fe0.95Co0.05)0.27Si0.73)0.94Ge0.06 + 1 at% Sb | [10 empty] | 박성진 | 2021-07-09
413 | 10.1002/adma.201705942 | Adv. Mater. | 2018 | 2.3 | 2.3 | 2.31 | 740 | BR |  | Zhi-Gang Chen | zhigang.chen@uq.edu.au | Figure 2(f) | x=0.1, y=0.01 | Ge0.89Sb0.1In0.01Te |  |  |  | 2022-04-14 00:29 | ZT, TEP-ZT비교 | TRUE | TRUE |  |  |  |  | TRUE | TRUE | TRUE | TRUE | TRUE | TRUE | TRUE | 1 | 1.6 |  | 300 | 780 | 480 | [8 empty] | TEP | P | O | X | X | Chalcogenide | GeTe | GeSbInTe | Ge0.89Sb0.1In0.01Te | [10 empty] | 박성진 | 2021-07-09
414 | 10.1002/adma.201903387 | Adv. Mater. | 2019 |  | 1.8 | 1.79 | 700 | BR |  | Yanzhong Pei | yanzhong@tongji.edu.cn | Figure 4(a) | x=0.018 | Mg3.032Y0.018SbBi | 본문의 peak zT 값과 supplement의 peak zT 값이 다름. 제외하는 것이 나을 수도 있음. |  |  | 2022-04-14 00:37 | ZT, TEP-ZT비교 | TRUE | TRUE |  |  |  |  | TRUE | TRUE | TRUE | TRUE | TRUE | TRUE | TRUE | 1 | 1.35 |  | 300 | 750 | 450 | [8 empty] | TEP | N | O | X | X | Zintl | Mg3SbBi | MgYSbBi | Mg3.032Y0.018SbBi | [10 empty] | 박성진 | 2021-07-09
415 | 10.1002/aenm.201601450 | Adv. Energy Mater. | 2016 | 2.3 | 2.3 |  | 873 | BR |  | Li-Dong Zhao | zhaolidong@buaa.edu.cn | Figure 9(d) | y=4 | PbTe0.85Se0.15 + 2% Na + 4% SrTe | T = 520 K 이상에서 그래프 ZT값이 계산 ZT값에 비해 0.1 ~ 0.37 더 큰 값을 보임. DB에서 제외하는 것이 나을 것 같음. |  |  | 2022-04-12 11:08 | redigitize | TRUE | TRUE |  | FALSE |  |  | TRUE | TRUE | TRUE | FALSE | TRUE | TRUE | FALSE | 0 | 1.23 |  | 300 | 873 | 573 | 17.6 | calc | 300 | 873 | 573 |  |  |  | TEP | P | O | X | X | Chalcogenide | PbTe | PbNaSrTeSe | PbTe0.85Se0.15 + 2% Na + 4% SrTe | [10 empty] | 박성진 | 2021-07-09
416 | 10.1002/aenm.201700446 | Adv. Energy Mater. | 2017 | 0.92 | 0.94 | 0.94 | 873 | BR |  | Huaizhou Zhao | hzhao@iphy.ac.cn | Figure 6(b) | HZNSS-5min | Hf0.25Zr0.75NiSn0.97Sb0.03 |  |  |  | 2022-04-14 00:59 | ZT, TEP-ZT비교 | TRUE | TRUE |  |  |  |  | TRUE | TRUE | TRUE | TRUE | TRUE | TRUE | TRUE | 1 |  | 0.54 | 323 | 923 | 600 | 10.5 | calc | 323 | 923 | 600 |  |  |  | TEP | N | O | X | X | HH | ZrNiSn | HfZrNiSnSb | Hf0.25Zr0.75NiSn0.97Sb0.03 | [10 empty] | 박성진 | 2021-07-09
417 | 10.1002/aenm.201800087 | Adv. Energy Mater. | 2018 | 1.1 | 1.07 | 1.06 | 870 | BR |  | Xiaoyuan Zhou | xiaoyuan2013@cqu.edu.cn | Figure 6(f) | x=0.02 | Sn1-xNaxS-b |  |  |  | 2022-04-14 01:01 | ZT, TEP-ZT비교 | TRUE | TRUE |  |  |  |  | TRUE | TRUE | TRUE | TRUE | TRUE | TRUE | TRUE | 1 | 0.53 |  | 300 | 900 | 600 | [8 empty] | TEP | P | O | X | X | Sulfide | SnS | SnNaSe | Sn0.98Na0.02S | [10 empty] | 박성진 | 2021-07-09
418 | 10.1002/aenm.201802116 | Adv. Energy Mater. | 2018 | 1.42 | 1.42 |  | 900 | BR |  | Junqin Li | junqinli@szu.edu.cn | Figure S6 | y=0.03 | Sn0.555Ge0.15Pb0.075Mn0.275Te |  |  |  | 2022-04-14 01:22 | redigitize | TRUE | TRUE |  |  |  |  | TRUE | TRUE | TRUE | TRUE | TRUE | TRUE | TRUE | 1 | 0.87 |  | 500 | 900 | 400 | [8 empty] | TEP | P | O | X | X | Chalcogenide | SnTe | SnGePbMnTe | Sn0.555Ge0.15Pb0.075Mn0.275Te | [10 empty] | 박성진 | 2021-07-09
419 | 10.1002/aenm.201803242 | Adv. Energy Mater. | 2019 | 1.7 | 1.68 | 1.68 | 823 | BR |  | Zhi-Gang Chen | zhigang.chen@uq.edu.au | Figure 9(e) | Sn0.948Cd0.023Se | Sn0.948Cd0.023Se |  |  |  | 2022-04-14 01:24 | ZT, TEP-ZT비교 | TRUE | TRUE |  |  |  |  | TRUE | TRUE | TRUE | TRUE | TRUE | TRUE | TRUE | 1 | 0.84 |  | 300 | 873 | 573 | [8 empty] | TEP | P | O | X | X | Chalcogenide | SnSe | SnCdSe | Sn0.948Cd0.023Se | [10 empty] | 박성진 | 2021-07-09
420 | 10.1002/aenm.201901334 | Adv. Energy Mater. | 2019 | 2.4 | 2.41 | 2.41 | 723 | BR |  | Li-Dong Zhao | zhaolidong@buaa.edu.cn | Figure 8(a) | x=12 | SnSe + 12% PbSe |  |  |  | 2022-04-14 01:26 | ZT, TEP-ZT비교 | TRUE | TRUE |  |  |  |  | TRUE | TRUE | TRUE | TRUE | TRUE | TRUE | TRUE | 1 | 1.34 |  | 300 | 723 | 423 | 16 | calc | 423 | 723 | 300 |  |  |  | TEP | N | O | X | X | Chalcogenide | SnSe | SnPbSe | SnSe + 12% PbSe | [10 empty] | 박성진 | 2021-07-09
421 | 10.1002/aenm.202000757 | Adv. Energy Mater. | 2020 | 1.6 | 1.66 | 1.61 | 375 | BR |  | Xiaolin Wang | xiaolin@uow.edu.au | Figure 1(a) | BST/B-0.6 | BST composite materials after incorporating boron |  |  |  | 2022-04-14 01:39 | redigitize | TRUE | TRUE |  |  |  |  | TRUE | TRUE | TRUE | TRUE | TRUE | TRUE | TRUE | 1 | 1.2 |  | 300 | 575 | 275 | 11.3 | calc | 300 | 575 | 275 |  |  |  | TEP | P | O | X | X | Chalcogenide | SbTe3 | BiSbTeB | Bi0.5Sb1.5Te3 + 0.6 wt% B | [10 empty] | 박성진 | 2021-07-09
422 | 10.1038/s41467-018-08223-5 | Nat. Commun. | 2019 | 1.52 | 1.52 |  | 973 | BR |  | Zhifeng Ren | zren@uh.edu | Figure 5(b) | Ta0.74V0.1Ti0.16FeSb | Ta0.74V0.1Ti0.16FeSb |  | 번호밀림 방지, 제일뒤로 옮김 |  | 2022-04-13 12:10 | ZT, TEP-ZT비교 | TRUE | TRUE |  |  |  |  | TRUE | TRUE | TRUE | TRUE | TRUE | TRUE | TRUE | 1 | 0.93 |  | 300 | 973 | 673 | 11.4 | expt | 317 | 973 | 656 | ? |  |  | TEP | P | O | ? | X | HH | TaFeSb | TaVTiFeSb | Ta0.74V0.1Ti0.16FeSb | [10 empty] | 박성진 | 2021-07-09
423 | 10.1039/c9ee03897c | Energy Environ. Sci. | 2020 | 2.1 | 2.1 | 2.1 | 770 | BR |  | Guo-Qiang Liu | liugq@nimte.ac.cn | Figure 6(c) | x = 2, out of plane | SnSe0.95+x%PbBr2 |  |  |  | 2022-04-13 04:20 | ZT, TEP-ZT비교 | TRUE | TRUE |  |  |  |  | TRUE | TRUE | TRUE | TRUE | TRUE | TRUE | TRUE | 1 | 1.07 |  | 300 | 813 | 513 | [8 empty] | TEP | N | O | X | X | Chalcogenide | SnSe | SnSePbBr | SnSe0.95 + 2% PbBr2 | [9 empty] | out-of-plane | 박성진 | 2021-07-09
424 | 10.1038/nature23667 | Nature | 2017 | [6 empty] | Qingjie Zhang | zhangqj@whut.edu.cn | Figure 3 | MNC02R | xCo/Ba0.3In0.3Co4Sb12 |  |  |  | 2022-04-15 02:54 | NEW | TRUE | TRUE |  |  |  |  | TRUE | TRUE | TRUE | TRUE | TRUE | TRUE | TRUE | 1 | [13 empty] | TEP | N | O |  |  | SKD | CoSb3 | BaInCoSb | Ba0.3In0.3Co4Sb12+0.1%Co | [10 empty] | 류병기 | 2022-04-15
Note on E1: byungkiryu: 논문 초록 혹은 본문에 쓰여진 값
Note on F1: byungkiryu: 논문 ZT 그림에서 디지털화 한 값 (즉 그래프의 ZT)
Note on G1: byungkiryu: TEP에서 환산한 ZT
Note on H1: byungkiryu: 논문 에서 쓰여진 ZT에 해당하는 온도값 T(쓰여진 값)
Note on M1: byungkiryu: 논문에서, 데이터 디지털화 했던 ZT커브가 있었던 Figure의 번호// eg. Figure. 1(a) eg2. Figure. 4
Note on U1: Byungki Ryu: 데이터를 확인했는가 여부
Note on V1: Byungki Ryu: 데이터에 열전 물성이 모두 있는가 여부
Note on W1: Byungki Ryu: 경우에 따라, 선택된 데이터가 타논문에서 사용되었던 경우일 수 있음
Note on X1: Byungki Ryu: 경우에 따라 논문에 에러가 있는데 그 것을 적음. False는 논문에 에러가 있을 가능성이 있음
Note on Y1: Byungki Ryu: 어떠한 이류로든 강력한 에러 가능성을 확인함. 에러가 아닌 경우가 아닌 경우에 대해서 False를 적음
Note on B25: Byungki Ryu: 계산논문
Note on B27: Byungki Ryu: 전도도가 이상함. PF와 ZT로부터 전도도가 안노옴이상함.
Note on U27: Byungki Ryu: 논문 데이터에 문제가 있는 것으로 보임
Note on BE63: byungkiryu: bulk using nano structure
Note on BE72: byungkiryu: bulk using nano structure
Note on BE75: byungkiryu: bulk using nano structure
Note on A77: byungkiryu: baddata near zero conductivity
Note on G93: Byungki Ryu: 초록과 실제 TEP ZT와 큰차이 발생
Note on B152: byungkiryu: 온도를 잘못해서 다시적음. 그런데 논문 안의 ZT값이 너무 높은데 (20200910)
Note on B239: byungkiryu: 데이터오류, TEP다시하기 그림에 문제 있음. 버리기
Note on BD332: S.Park: supplement를 보면 x=0.015에 대한 Br 분포결과가 있어서 x=0.015일 수도 있는데, 논문에 명시되어 있지 않아서 확실하지 않음.
Note on BD408: S.Park: ZT(max)는 4% InSb에서 보이지만, average ZT (record)는 5% InSb 에서 1.0, 효율은 14%임.
Note on AI415: S.Park: average zT의 값 언급 없음. 제시한 그래프에서 직접 추출한 값임.
Note on AI422: S.Park: device zT

## list v9.1
# | DOI | JOURNAL | YEAR | 논문ZT(max) | Graph_ZT(max) | TEP_ZT(max) | at T [K] | user_edting | nickname_of_paper | Corresponding_author_main | Corresponding_email | figure_number_of_targetZT | label_of_targetZT_in_figure | figure_label_description | note | error_correction_note | date_updated | date_confirmed | confirm_method | confirmed | complete | notDuplicated | Reproducible_ZT | notError | notCalc | cri1 | cri2 | cri3 | cri4 | cri5 | cri6 | allfilter | pass | avg ZT | eng ZT | Tc [K] for avg ZT | Th [K] for avg ZT | ΔT [K] for avg ZT | ηmax [%] | η 방법 | Tc [K] for etaMax | Th [K] for etaMax | ΔT [K] for etaMax | module_type | label | 대표스펙 타입 | DATA | 소재타입 | 소재 | 소자 | 시스템 | GROUP | BASEMAT | 조성 | 소재조성코멘트 | 소재차원 (bulk, film, 1D, 2D) | SC/PC | Reaction | Milling | SINTERING | PostProcessing | 실험방법 (to be convered to json type) | 측정기기 | Cp (J/g K) | 측정방향 | 입력인 | date_make | 특이사항 | 기타
1 | 10.1038/NCHEM.955 |  | 2011 | 1.7 |  | 1.7014 | 800 | BR | Kanishka Biswas | MG Kanatzidis | m-kanatzidis@northwestern.edu | Figure 4 | 2% SrTe | PbTe-1%SrTe-2%SrTe |  | error: T error updated | 2022-03-30 23:55 | 2022-03-30 23:55 | redigitize | TRUE | TRUE |  |  |  |  | TRUE | TRUE | TRUE | TRUE | TRUE | TRUE | TRUE | 1 | [12 empty] | P | TEP | P | O | X | X | Chalcogenide | PbTe | PbTe SrTe NaTe | (PbTe)0.97(SrTe)0.02(Na2Te)0.01 | Bulk | PC | Melt-Cooling | na | na | na | Ingot = mix(Pb,Te,Na2Te,SrTe under Ar, 10g, nomial (PbTe)0.97(SrTe)0.02(Na2Te)0.01), meltCooling(ingot, P=10^-4 torr, T1=1323K, time1=15hour, T2 873K, cooling=11K/h, T3=RT, time=15hour) |  |  |  | 손지희 | 2016-08-26
2 | 10.1038/nature11439 |  | 2012 | 2.2 |  | 2.213 | 915 | BR | Kanishka Biswas | MG Kanatzidis | m-kanatzidis@northwestern.edu | Figure 1(b) | 4 mol% SrTe, 2 mol% Na: SPS |  |  |  |  | 2022-03-31 00:06 | edgecheck | TRUE | TRUE |  |  |  |  | TRUE | TRUE | TRUE | TRUE | TRUE | TRUE | TRUE | 1 | [12 empty] | P | TEP | P | O | X | X | Chalcogenide | PbTe | PbTe SrTe Na | (PbTe)0.96(SrTe)0.04Na0.02 | Bulk | PC | Melt-Quenching | RetschRM200 | SPS | na | melting + BM + SPS |  |  |  | 손지희 | 2016-08-26
3 | 10.1038/nature06458 |  | 2008 | 1 |  |  | 200 | BR | [6 empty] | not complete |  |  | 2022-03-31 00:12 |  | TRUE | FALSE |  |  |  |  | TRUE | FALSE | TRUE | TRUE | TRUE | TRUE | FALSE | 0 | [12 empty] | P | TEP | P | O | O | X | Si | Si | Si | 20nm Si nanowires | 1D | SC |  |  |  |  | SNAP process |  |  |  | 손지희 | 2016-08-26
4 | 10.1038/ncomms9144 |  | 2015 | 1.46 |  | 1.45 | 1200 | BR |  | Tiejun Zhu | zhutj@zju.edu.cn | Figure 2(a) | x = 0.12 | FeNb1-x Hfx Sb |  |  |  | 2022-03-31 00:19 | edgecheck | TRUE | TRUE |  |  |  |  | TRUE | TRUE | TRUE | TRUE | TRUE | TRUE | TRUE | 1 | [12 empty] | P | TEP | P | O | O | X | HH | HH | FeNbHfSb | FeNb0.88Hf0.12Sb | Bulk | PC | Melt-Cooling | Mixer-Mill | SPS | annealing | SPS |  |  |  | 손지희 | 2016-08-26 | levitation melting
5 | 10.1002/aenm.201200970 |  | 2013 | 2.28 |  | 2.29 | 673 | BR |  | Y Gelbstein | yanivge@bgu.ac.il | Figure 4 | SPS 823K/60min | Ge0.87Pb0.13Te |  |  |  | 2022-03-31 00:26 | edgecheck | TRUE | TRUE |  |  |  |  | TRUE | TRUE | TRUE | TRUE | TRUE | TRUE | TRUE | 1 | [12 empty] | P | TEP | P | O | O | X | Chalcogenide | GeTe | GePbTe | Ge0.87Pb0.13Te | Bulk | PC | Melt-Quenching | Hand-Mill | SPS | annealing | SPS |  |  |  | 손지희 | 2016-08-26
6 | 10.1002/adma.201501030 |  | 2015 | 2.1 |  | 2.14 | 1000 | BR |  | Xun Shi | xshi@mail.sic.ac.cn | Figure 1(b) | Cu2S0.52Te0.48 |  |  |  |  | 2022-03-31 00:32 | edgecheck | TRUE | TRUE |  |  |  |  | TRUE | TRUE | TRUE | TRUE | TRUE | TRUE | TRUE | 1 | [12 empty] | P | TEP | P | O | X | X | Chalcogenide | M2Q | CuSTe | Cu2S0.52Te0.48 | Bulk | PC | Melt-Quenching |  | SPS | na | SPS |  |  |  | 손지희 | 2016-08-26
7 | 10.1126/science.1159725 |  | 2008 | 1.5 |  | 1.47 | 773 | BR |  | JP Heremans | heremans.1@osu.edu | Figure 1(b) | 2% Tl | Tl0.02Pb0.98Te |  |  |  | 2022-03-31 00:36 | edgecheck | TRUE | TRUE |  |  |  |  | TRUE | TRUE | TRUE | TRUE | TRUE | TRUE | TRUE | 1 | [12 empty] | P | TEP | P | O | X | X | Chalcogenide | PbTe | TlPbTe | Tl0.02Pb0.98Te | Bulk | PC | Melt-Cooling | Crushed | HP | na | HP |  |  |  | 손지희 | 2016-08-26
8 | 10.1126/science.1092963 |  | 2004 | 2.2 |  | 2.1 | 800 | BR |  | MG Kanatzidis | kanatzid@cem.msu.edu | Figure 3(c) | AgPb18SbTe20 |  | LAST known not reproducible |  |  | 2022-03-31 00:51 | edgecheck | TRUE | TRUE |  |  |  |  | TRUE | TRUE | TRUE | TRUE | TRUE | TRUE | TRUE | 1 | [12 empty] | N | TEP | N | O | X | X | Chalcogenide | PbTe | AgPbSbTe | AgPb18SbTe20 | Bulk | PC | Melt-Cooling | na | na | na | heating |  |  |  | 손지희 | 2016-08-26
9 | 10.1038/am.2013.86 |  | 2014 | 1.3 |  | 1.25 | 380 | BR |  | Xin-Bing Zhao | zhaoxb@zju.edu.cn |  | HD-Sb1.7 |  |  |  |  | 2022-03-31 00:56 | edgecheck | TRUE | TRUE |  |  |  |  | TRUE | TRUE | TRUE | TRUE | TRUE | TRUE | TRUE | 1 | [12 empty] | P | TEP | P | O | X | X | Chalcogenide | Bi2Te3 | BiSbTe | Bi0.3Sb1.7Te3 | Bulk | PC | Melt-Cooling | Ball-Mill | HP | Hot-deformation | HP(repress) |  |  |  | 손지희 | 2016-08-26
10 | 10.1039/c5ee02979a |  | 2016 | 1.8 |  | 1.75 | 810 | BR | AIST | Michihiro Ohta | ohta.michihiro@aist.go.jp | Figure 7 | p-type PbTe | PbTe-2%MgTe-4%Na |  |  |  | 2022-03-31 00:56 | edgecheck | TRUE | TRUE | FALSE |  |  |  | TRUE | TRUE | FALSE | TRUE | TRUE | TRUE | FALSE | 0 | [12 empty] | P | TEP | P | O | O | X | Chalcogenide | PbTe | PbTe MgTe Na | (PbTe)0.96(MgTe)0.02Na0.04 | Bulk | PC | Melt-Cooling | Hand-Mill | SPS | na | SPS |  |  |  | 손지희 | 2016-08-26
11 | 10.1039/c5ee02979a |  | 2016 | 1.4 |  | 1.39 | 750 | BR | [9 empty] | 2022-03-31 01:02 | edgecheck | TRUE | TRUE | TRUE |  |  |  | TRUE | TRUE | TRUE | TRUE | TRUE | TRUE | TRUE | 1 | [12 empty] | N | TEP | N | O | O | X | Chalcogenide | PbTe | PbTe PbI | (PbTe)0.998(PbI2)0.002 | Bulk | PC | Melt-Cooling | Hand-Mill | SPS | na | SPS |  |  |  | 손지희 | 2016-08-26
12 | 10.1126/science.aaa4166 |  | 2015 | 1.86 |  | 1.86 | 320 | BR | Science-dense-dislocation |  |  |  |  | Te-MS,red |  |  |  | 2022-03-31 09:07 | redigitize | TRUE | TRUE |  |  |  |  | TRUE | TRUE | TRUE | TRUE | TRUE | TRUE | TRUE | 1 | [12 empty] | P | TEP | P | O | O | X | Chalcogenide | Bi2Te3 | BiSbTe | Bi0.5Sb1.5Te3 + 25wt% Te | Bulk | PC | Melt-Spinning | na | SPS | na | MS + SPS |  |  |  | 손지희 | 2016-08-26
13 | 10.1038/ncomms10287 |  | 2016 | 1 |  | 1 | 700 | BR | [5 empty] | 2.65x10^19 |  | error: T of ZT error updated | 2022-03-31 09:18 | 2022-03-31 09:18 | redigitize | TRUE | TRUE |  |  |  |  | TRUE | TRUE | TRUE | TRUE | TRUE | TRUE | TRUE | 1 | [12 empty] | P | TEP | P | O | X | X | Te | Te | Te As | Te + As-doping | Bulk | PC | Melt-Quenching | Grinding | HP | na | HP |  |  |  | 손지희 | 2016-08-26
14 | 10.1002/aenm.201100149 |  | 2011 | 1.06 |  | 0.98 | 398 | BR | [5 empty] | re-pressed Cu0.01Bi2Te2.7Se0.3 |  |  |  | 2022-03-31 11:58 | edgecheck | TRUE | TRUE |  |  |  |  | TRUE | TRUE | TRUE | TRUE | TRUE | TRUE | TRUE | 1 | [12 empty] | N | TEP | N | O | X | X | Chalcogenide | Bi2Te3 | CuBiTeSe | Cu0.01Bi2Te2.7Se0.3 | Bulk | PC | Mechanical-alloying | na | SPS | repress | SPS(re-press) |  |  | IP | 손지희 | 2016-08-26
15 | 10.1103/PhysRevLett.108.166601 |  | 2012 | 1.3 |  | 1.33 | 700 | BR | [5 empty] | x=0.7 |  | error: SI data copy error, updated | 2022-03-31 12:02 | 2022-03-31 12:02 | edgecheck | TRUE | TRUE |  |  |  |  | TRUE | TRUE | TRUE | TRUE | TRUE | TRUE | TRUE | 1 | [12 empty] | N | TEP | N | O | X | X | Silicide | Mg2Si | MgSiSb | Mg2Si0.3Sb0.7 | Bulk | PC | Solid-state-reaction | Grinding | SPS | na | 2-step solid state reaction + SPS |  |  |  | 손지희 | 2016-08-26
16 | 10.1038/am.2016.67 |  | 2016 | 1.1 |  | 1.1 | 473 | BR | [5 empty] | TP 460-3 |  |  |  | 2022-03-31 12:07 | edgecheck | TRUE | TRUE |  |  |  |  | TRUE | TRUE | TRUE | TRUE | TRUE | TRUE | TRUE | 1 | [12 empty] | N | TEP | N | O | X | X | Chalcogenide | Bi2Te3 | BiTeSe | Bi2Te2.2Se0.8 | Bulk | PC | Mechanical-alloying | na | SPS | SPS | MA+SPS(re-press) |  |  | IP | 손지희 | 2016-08-26
17 | 10.1038/nature09996 |  | 2011 | 1.8 |  | 1.75 | 850 | BR | [5 empty] | x = 0.15 |  |  |  | 2022-03-31 12:10 | edgecheck | TRUE | TRUE |  |  |  |  | TRUE | TRUE | TRUE | TRUE | TRUE | TRUE | TRUE | 1 | [12 empty] | P | TEP | P | O | X | X | Chalcogenide | PbTe | PbTeSe | PbTe0.85Se0.15 | Bulk | PC | Melt-Quenching | grinding | HP | na | HP |  |  |  | 손지희 | 2016-08-26
18 | 10.1039/c0ee00456a |  | 2011 | 1.4 |  | 1.55 | 750 | BR | [5 empty] | 9.0x10^19 |  |  |  | 2022-03-31 12:14 | edgecheck | TRUE | TRUE |  |  |  |  | TRUE | TRUE | TRUE | TRUE | TRUE | TRUE | TRUE | 1 | [12 empty] | P | TEP | P | O | X | X | Chalcogenide | PbTe | PbTeNa | NaxPb1 xTe (0.5% < x < 2%) | Bulk | PC | Melt-Quenching | grinding | HP | na | melting+annealing + HP |  |  |  | 손지희 | 2016-08-26
19 | 10.1126/science.1156446 |  | 2008 | 1.4 |  | 1.44 | 373 | BR | [5 empty] | Nano |  |  |  | 2022-03-31 12:17 | edgecheck | TRUE | TRUE |  |  |  |  | TRUE | TRUE | TRUE | TRUE | TRUE | TRUE | TRUE | 1 | [12 empty] | P | TEP | P | O | O | X | Chalcogenide | Bi2Te3 | BiSbTe | BiSbTe alloy | Bulk | PC | Ball-milling | na | HP | na | BM + HP |  |  | OP | 손지희 | 2016-08-26
20 | 10.1038/nature08088 |  | 2009 | 1.48 |  | 1.463 | 705 | BR | [5 empty] | b-c plane (anneal) | redigitizing for higher resolution |  | 2022-03-31 13:38 | 2022-03-31 13:38 | redigitize | TRUE | TRUE |  |  |  |  | TRUE | TRUE | TRUE | TRUE | TRUE | TRUE | TRUE | 1 | [12 empty] | N | TEP | N | O | X | X | Chalcogenide | In4Se3 | InSe | In4Se2.35 | Bulk | SC | Bridgman | na | na | na | Bridgman |  |  | b–c plane | 손지희 | 2016-08-26
21 | 10.1038/nmat1154 |  | 2004 |  |  |  |  | BR | [6 empty] | not complete |  |  | 2022-03-31 13:38 |  | TRUE | FALSE |  |  |  |  | TRUE | FALSE | TRUE | TRUE | TRUE | TRUE | FALSE | 0 | [12 empty] | - | missing | - | O | X | X | Zintl | Zn4Sb3 | ZnSb | Zn57.5Sb42.5 | Bulk | SC | Bridgman |  |  |  | Bridgman |  |  |  | 손지희 | 2016-08-26 | structural analysis(XRD) | data 없음
22 | 10.1038/35098012 |  | 2001 | 2.4 |  |  | 300 | BR | [6 empty] | not complete |  |  | 2022-03-31 13:38 |  | TRUE | FALSE |  |  |  |  | TRUE | FALSE | TRUE | TRUE | TRUE | TRUE | FALSE | 0 | [12 empty] | P | missing | P | X | O | X | Chalcogenide | Bi2Te3 | BiTe/SbTe, BiTeSe | Bi2Te3/Sb2Te3 SLs(P), Bi2Te3/Bi2Te2.83Se0.17SLs(N) | 2D | - |  |  | HP |  | low-temperature growth process |  |  |  | 손지희 | 2016-08-26 |  | data 없음
23 | 10.1073/pnas.1403601111 |  | 2014 | 2 |  | 1.98 | 773 | BR | [5 empty] | QH |  |  |  | 2022-03-31 13:38 | edgecheck | TRUE | TRUE |  |  |  |  | TRUE | TRUE | TRUE | TRUE | TRUE | TRUE | TRUE | 1 | [12 empty] | P | TEP | P | O | X | X | Chalcogenide | PbTe | PbNaTe | Pb0.98Na0.02Te | Bulk | PC | Melt-Quenching | grinding | HP | na | melting + HP |  |  |  | 손지희 | 2016-08-26
24 | 10.1038/ncomms10892 |  | 2016 |  |  |  | 700 | BR | [5 empty] | YbCd1.6Zn0.4Sb2 | computation |  |  | 2022-03-31 13:38 |  | TRUE | FALSE |  |  |  |  | TRUE | FALSE | TRUE | TRUE | TRUE | TRUE | FALSE | 0 | [12 empty] | - | ZT | - | O | X | X | Zintl | Zintl | YbCdZnSb | CaAl2Si2-type Zintl CPs, YbCd1.6Zn0.4Sb2 | Bulk | - |  |  |  |  | - |  |  |  | 손지희 | 2016-08-26 | 논문 DATA 수집 & screening design of new TE materials | data (reference 따온 data)
25 | 10.1021/ja306527n |  | 2012 | 1.3 |  | 1.27 | 923 | BR | [5 empty] | Pb0.975Na0.025S+3%CdS | poor resolution |  | 2022-03-31 15:39 | 2022-03-31 15:39 | redigitize | TRUE | TRUE |  |  |  |  | TRUE | TRUE | TRUE | TRUE | TRUE | TRUE | TRUE | 1 | [12 empty] | P | TEP | P | O | X | X | Chalcogenide | PbS | PbNaS CdS | Pb0.975Na0.025S+3mol% CdS | Bulk | PC | Melt-Quenching | crushed | SPS | na | SPS |  |  |  | 손지희 | 2016-08-26
26 | 10.1021/ja301772w |  | 2012 | 1.22 |  | 1.04 | 923 | BR | [5 empty] | Pb0.975Na0.025S+3%SrS (A) | poor resolution | 데이터로부터 ZT가 안나옴 | 2022-03-31 16:25 | 2022-03-31 16:25 | redigitize | TRUE | TRUE |  | FALSE | FALSE |  | TRUE | TRUE | TRUE | FALSE | FALSE | TRUE | FALSE | 0 | [12 empty] | P | TEP | P | O | X | X | Chalcogenide | PbS | PbNaS SrS | Pb0.975Na0.025S with 3.0 at. % SrS | Bulk | PC | Melt-Quenching | crushed | SPS | na | SPS |  |  |  | 손지희 | 2016-08-26
27 | 10.1038/nature13184 |  | 2014 | 2.6 |  | 2.67 | 923 | BR | [5 empty] | b axis |  |  |  | 2022-03-31 16:30 | edgecheck | TRUE | TRUE |  |  |  |  | TRUE | TRUE | TRUE | TRUE | TRUE | TRUE | TRUE | 1 | [12 empty] | P | TEP | P | O | X | X | Chalcogenide | SnSe | SnSe | SnSe | Bulk | SC | Bridgman | na | na | na | Bridgman |  |  | b axis | 손지희 | 2016-08-26
28 | 10.1126/science.aad3749 |  | 2015 | 2 |  | 2.01 | 773 | BR | [5 empty] | hole doped b axos |  |  |  | 2022-03-31 16:33 | edgecheck | TRUE | TRUE |  |  |  |  | TRUE | TRUE | TRUE | TRUE | TRUE | TRUE | TRUE | 1 | [12 empty] | P | TEP | P | O | X | X | Chalcogenide | SnSe | SnNaSe | Sn0.985Na0.015Se | Bulk | SC | Bridgman | na | na | na | Bridgman |  |  | b axis | 손지희 | 2016-08-26
29 | 10.1063/1.4807771 |  | 2013 | 0.92 |  |  | 373 | BR | [6 empty] | not complete |  |  | 2022-03-31 18:36 |  | TRUE | FALSE |  |  |  |  | TRUE | FALSE | TRUE | TRUE | TRUE | TRUE | FALSE | 0 | [12 empty] | N | κ, ZT | N | O | X | X | Chalcogenide | Bi2Te3 | BiTeSe | BiTe2.7Se0.3 | Bulk | PC |  |  | SPS | repress | SPS(re-press) |  |  | ab direction | 손지희 | 2016-09-07
30 | 10.1063/1.4807771 |  | 2013 | 1.04 |  |  | 298 | BR | [6 empty] | not complete |  |  | 2022-03-31 18:36 |  | TRUE | FALSE |  |  |  |  | TRUE | FALSE | TRUE | TRUE | TRUE | TRUE | FALSE | 0 | [12 empty] | P | κ, ZT | P | O | X | X | Chalcogenide | Bi2Te3 | BiSbTe | Bi0.5Sb1.5Te3 | Bulk | PC |  |  | SPS | repress | SPS(re-press) |  |  | ab direction | 손지희 | 2016-09-07
31 | 10.1016/j.jssc.2006.12.010 |  | 2007 | 0.86 |  | 0.856 | 505 | BR | [5 empty] | x = 0.4 |  | 전도도의 x가 1000/T에 대한 환산 오류 | 2021-03-31 18:36 | 2022-03-31 18:36 | redigitize | TRUE | TRUE |  |  |  |  | TRUE | TRUE | TRUE | TRUE | TRUE | TRUE | TRUE | 1 | [12 empty] | N | TEP | N | O | X | X | Chalcogenide | Bi2Te3 | BiAgTeSe | Bi1.96Ag0.04Te2.7Se0.3 | Bulk | PC |  |  | SPS |  | SPS |  |  |  | 손지희 | 2016-09-07
32 | 10.1016/j.jallcom.2007.05.063 |  | 2008 | 0.86 |  | 0.855 | 419 | BR | [5 empty] | x = 0.1 |  | 전도도의 x가 1000/T에 대한 환산 오류 | 2021-03-31 22:33 | 2022-03-31 22:33 | redigitize | TRUE | TRUE |  |  |  |  | TRUE | TRUE | TRUE | TRUE | TRUE | TRUE | TRUE | 1 | [12 empty] | P | TEP | P | O | X | X | Chalcogenide | Bi2Te3 | BiSbTeAl | Al0.2Bi0.45Sb1.3Te3 | Bulk | PC |  |  | SPS |  | SPS |  |  |  | 손지희 | 2016-09-07
33 | 10.3938/jkps.66.1726 |  | 2015 | 0.72 |  | 0.743 | 473 | BR | [5 empty] | MA-HP673K |  |  |  | 2022-03-31 22:37 | edgecheck | TRUE | TRUE |  |  |  |  | TRUE | TRUE | TRUE | TRUE | TRUE | TRUE | TRUE | 1 | [12 empty] | N | TEP | N | O | X | X | Chalcogenide | Bi2Te3 | BiTeSe | Bi2Te2.7Se0.3 | Bulk | PC | Ball-milling |  |  |  | MA + HP |  |  |  | 손지희 | 2016-09-08
34 | 10.1063/1.3427427 |  | 2010 | 1.8 |  | 1.79 | 316 | BR | [5 empty] | 40wt% NC |  |  |  | 2022-03-31 22:41 | edgecheck | TRUE | TRUE |  |  |  |  | TRUE | TRUE | TRUE | TRUE | TRUE | TRUE | TRUE | 1 | [12 empty] | P | TEP | P | O | X | X | Chalcogenide | Bi2Te3 | BiSbTe | Bi0.4Sb1.6Te3 | Bulk | PC | Melt-Spinning |  | HP |  | solid-state synthesis(ingot+MS)+HP |  |  |  | 손지희 | 2016-09-08
35 | 10.1039/c3ra23197f |  | 2013 | 0.48 |  | 0.5 | 500 | BR | [5 empty] | Inorganic ligand capped Bi2Te3 |  |  |  | 2022-03-31 22:46 | edgecheck | TRUE | TRUE |  |  |  |  | TRUE | TRUE | TRUE | TRUE | TRUE | TRUE | TRUE | 1 | [12 empty] | N | TEP | N | O | X | X | Chalcogenide | Bi2Te3 | BiTe | inorganic ligand capped Bi2Te3 | Bulk | PC |  |  | SPS |  | SPS |  |  |  | 손지희 | 2016-09-08
36 | Enhancing Figure of Merit of Bi0.5Sb1.5Te3 Through Nano-composite Approach |  | 2014 | 1.42 |  | 1.41 | 380 | BR | [5 empty] | BiSbTe after annealing process |  |  |  | 2022-03-31 22:52 | edgecheck | TRUE | TRUE |  |  |  |  | TRUE | TRUE | TRUE | TRUE | TRUE | TRUE | TRUE | 1 | [12 empty] | P | TEP | P | O | X | X | Chalcogenide | Bi2Te3 | BiSbTe | micro-grain and nano-grain Bi0.5Sb1.5Te3 | Bulk | PC | Melt-Spinning |  | HP | annealing | (ZM+MS-HP)+annealing |  |  |  | 손지희 | 2016-09-08
37 | 10.1002/aenm.201401391 |  | 2014 | 1.22 |  | 1.23 | 340 | BR | [5 empty] | MS10 |  |  |  | 2022-04-01 15:45 | edgecheck | TRUE | TRUE |  |  |  |  | TRUE | TRUE | TRUE | TRUE | TRUE | TRUE | TRUE | 1 | [12 empty] | P | TEP | P | O | X | X | Chalcogenide | Bi2Te3 | BiSbTe | Bi0.5Sb1.5Te3 | Bulk | PC | Melt-Spinning |  | PAS |  | MS + PAS |  |  |  | 손지희 | 2016-09-08
38 | 10.1002/aenm.201500411 |  | 2015 | 1.2 |  | 1.19 | 357 | BR | [5 empty] | ZM-HD2, inplane |  |  |  | 2022-04-01 15:52 | edgecheck | TRUE | TRUE |  |  |  |  | TRUE | TRUE | TRUE | TRUE | TRUE | TRUE | TRUE | 1 | [12 empty] | N | TEP | N | O | X | X | Chalcogenide | Bi2Te3 | BiTeSe | Bi2Te2.79Se0.21 | Bulk | ? |  |  | HP | repress | ZM + HP + Hot Deformation(repress) |  |  | IP | 손지희 | 2016-09-08
39 | 10.1007/s11664-012-2280-6 |  | 2013 | 1.4 |  | 1.46 | 300 | BR | [5 empty] | Mn 0.2wt% |  |  |  | 2022-04-01 15:57 | edgecheck | TRUE | TRUE |  |  |  |  | TRUE | TRUE | TRUE | TRUE | TRUE | TRUE | TRUE | 1 | [12 empty] | P | TEP | P | O | X | X | Chalcogenide | Bi2Te3 | BiSbTe | Bi0.5Sb1.5Te3 + 0.2wt% Mn-decorated | Bulk | PC |  |  | SPS |  | SPS |  |  |  | 손지희 | 2016-09-08
40 | 10.1039/c3ta12623d |  | 2013 | 0.8 |  | 0.8 | 400 | BR | [5 empty] | Ultrasonicated |  |  |  | 2022-04-01 15:59 | edgecheck | TRUE | TRUE |  |  |  |  | TRUE | TRUE | TRUE | TRUE | TRUE | TRUE | TRUE | 1 | [12 empty] | N | TEP | N | O | X | X | Chalcogenide | Bi2Te3 | BiTeSe | Bi2Te2.7Se0.3 | Bulk | PC |  |  | SPS |  | chemical exfoliation + SPS |  |  |  | 손지희 | 2016-09-08
41 | 10.1002/adfm.201402663 |  | 2015 | 0.77 |  | 0.76 | 475 | BR | [5 empty] | x = 2.0vol% Bi2Te3 bulk |  |  |  | 2022-04-01 16:03 | edgecheck | TRUE | TRUE |  |  |  |  | TRUE | TRUE | TRUE | TRUE | TRUE | TRUE | TRUE | 1 | [12 empty] | N | TEP | N | O | X | X | Chalcogenide | Bi2Te3 | BiTeAg | Bi2Te3 + 2.0vol% Ag NPs | Bulk | PC | hydrothermal |  | SPS |  | hydrothermal method + SPS |  |  |  | 손지희 | 2016-09-09
42 | 10.1063/1.1863440 |  | 2005 | 1 |  | 1.01 | 450 | BR | [5 empty] | NC2 |  |  |  | 2022-04-01 16:14 | edgecheck | TRUE | TRUE |  |  |  |  | TRUE | TRUE | TRUE | TRUE | TRUE | TRUE | TRUE | 1 | [12 empty] | N | TEP | N | O | X | X | Chalcogenide | Bi2Te3 | BiTe | Bi2Te3(ZM) 85wt% + Bi2Te3 nanotube 15wt% | Bulk | PC |  |  | HP |  | mix : hydrothermal synthesis(nano tube) + ZM, -HP |  |  |  | 손지희 | 2016-09-09
43 | 10.3365/eml.2010.12.201 |  | 2010 | 1.2 |  | 1.2 | 373 | BR | KERI |  |  |  |  | 0.05 wt% | 이재기 BST0.5, Ag |  |  | 2022-04-01 16:19 | edgecheck | TRUE | TRUE |  |  |  |  | TRUE | TRUE | TRUE | TRUE | TRUE | TRUE | TRUE | 1 | [12 empty] | P | TEP | P | O | X | X | Chalcogenide | Bi2Te3 | BiSbTeAg | Bi0.5Sb1.5Te3 + 0.05wt% Ag | Bulk | PC | Melt |  | HP |  | melting and hot pressing |  |  | IP | 손지희 | 2016-09-09
44 | 10.1007/s11664-012-2356-3 |  | 2012 | 1.2 |  | 1.23 | 320 | BR | [5 empty] | Bi0.4Sb1.6-xInxTe3 x=0.01 |  |  |  | 2022-04-01 16:22 | edgecheck | TRUE | TRUE |  |  |  |  | TRUE | TRUE | TRUE | TRUE | TRUE | TRUE | TRUE | 1 | [12 empty] | P | TEP | P | O | X | X | Chalcogenide | Bi2Te3 | BiSbInTe | Bi0.4Sb1.59In0.01Te3 | Bulk | PC | Melt |  | SPS |  | melting and SPS |  |  |  | 손지희 | 2016-09-09
45 | 10.1039/c3ce40643a |  | 2013 | 0.24 |  | 0.24 | 400 | BR | [5 empty] | Bi2Te3/MnTe2 |  |  |  | 2022-04-01 16:25 | edgecheck | TRUE | TRUE |  |  |  |  | TRUE | TRUE | TRUE | TRUE | TRUE | TRUE | TRUE | 1 | [12 empty] | N | TEP | N | O | X | X | Chalcogenide | Bi2Te3 | BiTeMnTe | nanostructured Bi2Te3/MnTe2 composite | Bulk | PC |  |  | SPS |  | ball milling and SPS |  |  |  | 손지희 | 2016-09-09
46 | 10.1021/nl101156v |  | 2010 | 1.04 |  | 1.04 | 398 | BR | [5 empty] | press perpendicular |  |  |  | 2022-04-01 16:29 | edgecheck | TRUE | TRUE |  |  |  |  | TRUE | TRUE | TRUE | TRUE | TRUE | TRUE | TRUE | 1 | [12 empty] | N | TEP | N | O | X | X | Chalcogenide | Bi2Te3 | BiTeSe | Bi2Te2.7Se0.3 | Bulk | PC | Ball-milling |  | HP | HP | ball milling and hot pressing(repress) |  |  | IP | 손지희 | 2016-09-12
47 | 10.1007/s11664-013-2822-6 |  | 2013 | 0.9 |  | 0.9 | 423 | BR | [5 empty] | Bi2Te2.85Se0.15:I0.005 |  |  |  | 2022-04-01 22:59 | edgecheck | TRUE | TRUE |  |  |  |  | TRUE | TRUE | TRUE | TRUE | TRUE | TRUE | TRUE | 1 | [12 empty] | N | TEP | N | O | X | X | Chalcogenide | Bi2Te3 | BiTeSeI | Bi2Te2.85Se0.15 : I 0.005 | Bulk | PC | Melt |  | HP |  | encapsulated melting and hot pressing |  |  |  | 손지희 | 2016-09-12
48 | 10.3938/jkps.64.1416 |  | 2014 | 0.6 |  | 0.6 | 423 | BR | [5 empty] | Bi2Te2.4Se0.6 |  |  |  | 2022-04-01 23:05 | edgecheck | TRUE | TRUE |  |  |  |  | TRUE | TRUE | TRUE | TRUE | TRUE | TRUE | TRUE | 1 | [12 empty] | N | TEP | N | O | X | X | Chalcogenide | Bi2Te3 | BiTeSe | Bi2Te2.4Se0.6 | Bulk | PC | Melt |  | HP |  | encapsulated melting and hot pressing |  |  |  | 손지희 | 2016-09-12
49 | 10.3938/jkps.65.696 |  | 2014 | 1.13 |  | 1.18 | 423 | BR | [5 empty] | Bi2Te2.7Se0.3I0.0075 | 그래프가 겹쳐 열전도도 보기 어려움 |  |  | 2022-04-01 23:09 | edgecheck | TRUE | TRUE |  |  |  |  | TRUE | TRUE | TRUE | TRUE | TRUE | TRUE | TRUE | 1 | [12 empty] | N | TEP | N | O | X | X | Chalcogenide | Bi2Te3 | BiTeSeI | Bi2Te2.7Se0.3 : I 0.0075 | Bulk | PC | Melt |  | HP |  | encapsulated melting and hot pressing |  |  |  | 손지희 | 2016-09-12
50 | 10.1007/s11664-014-3485-7 |  | 2014 | 1.13 |  | 1.17 | 423 | BR | [5 empty] | Bi2Te2.7Se0.3I0.0075 | id=49와 동일한 데이터 |  |  | 2022-04-01 23:15 | edgecheck | TRUE | TRUE | FALSE |  |  |  | TRUE | TRUE | FALSE | TRUE | TRUE | TRUE | FALSE | 0 | [12 empty] | N | TEP | N | O | X | X | Chalcogenide | Bi2Te3 | BiTeSeI | Bi2Te2.7Se0.3 : I 0.0075 | Bulk | PC | Melt |  | HP |  | encapsulated melting and hot pressing |  |  |  | 손지희 | 2016-09-12
51 | 10.3938/jkps.64.1692 |  | 2014 | 0.9 |  | 0.9 | 423 | BR | [5 empty] | Bi2Te2.85Se0.15I0.005 |  |  |  | 2022-04-01 23:21 | edgecheck | TRUE | TRUE |  |  |  |  | TRUE | TRUE | TRUE | TRUE | TRUE | TRUE | TRUE | 1 | [12 empty] | N | TEP | N | O | X | X | Chalcogenide | Bi2Te3 | BiTeSeI | Bi2Te2.85Se0.15 : I0.005 | Bulk | PC | Melt |  | HP |  | encapsulated melting and hot pressing |  |  |  | 손지희 | 2016-09-12
52 | 10.1002/aenm.201100338 |  | 2011 | 0.45 |  | 0.45 | 373 | BR | [5 empty] | 5% Bi/Bi2Te3-II |  |  |  | 2022-04-01 23:27 | edgecheck | TRUE | TRUE |  |  |  |  | TRUE | TRUE | TRUE | TRUE | TRUE | TRUE | TRUE | 1 | [12 empty] | N | TEP | N | O | X | X | Chalcogenide | Bi2Te3 | Bi/BiTe | Bi2Te3 + 5.0vol% Bi NPs | Bulk | PC |  |  | HP |  | low temperature solvothermal method and ball milling and hot pressing |  |  |  | 손지희 | 2016-09-13
53 | 10.1063/1.4749806 |  | 2012 | 0.87 |  | 0.9 | 375 | BR | [5 empty] | Cu0.01Bi2Te2.7Se0.3 |  |  |  | 2022-04-01 23:38 | edgecheck | TRUE | TRUE |  |  |  |  | TRUE | TRUE | TRUE | TRUE | TRUE | TRUE | TRUE | 1 | [12 empty] | N | TEP | N | O | O | X | Chalcogenide | Bi2Te3 | CuBiTeSe | Cu0.01Bi2Te2.7Se0.3 | Bulk | PC |  |  | HP |  | ball milling and hot pressing |  |  |  | 손지희 | 2016-09-13 | 소자측정x, diffusion barrier 적합한지 여부
54 | 10.1002/adma.201203764 |  | 2013 | 0.71 |  | 0.7 | 400 | BR | [5 empty] | BT85BS15 |  |  |  | 2022-04-01 23:41 | edgecheck | TRUE | TRUE |  |  |  |  | TRUE | TRUE | TRUE | TRUE | TRUE | TRUE | TRUE | 1 | [12 empty] | N | TEP | N | O | X | X | Chalcogenide | Bi2Te3 | BiTeSe | (Bi2Te3)85(Bi2Se3)15 nanoflakes | Bulk | PC |  |  | SPS |  | chemical synthesis + SPS |  |  | IP | 손지희 | 2016-09-13
55 | 10.3390/ma8030959 |  | 2015 | 1.09 |  | 1.09 | 300 | BR | [5 empty] | 1.0 at.% Fe-BST |  |  |  | 2022-04-01 23:44 | edgecheck | TRUE | TRUE |  |  |  |  | TRUE | TRUE | TRUE | TRUE | TRUE | TRUE | TRUE | 1 | [12 empty] | P | TEP | P | O | X | X | Chalcogenide | Bi2Te3 | BiSeTeFe | Bi0.48Sb1.52Te3 + 1 at% Fe | Bulk | PC |  |  | SPS |  | melting and SPS |  |  |  | 손지희 | 2016-09-13
56 | 10.1063/1.4916947 |  | 2015 | 0.95 |  | 0.96 | 323 | BR | [5 empty] | y = 0.27 |  |  |  | 2022-04-02 11:42 | edgecheck | TRUE | TRUE |  |  |  |  | TRUE | TRUE | TRUE | TRUE | TRUE | TRUE | TRUE | 1 | [12 empty] | N | TEP | N | O | X | X | Chalcogenide | Bi2Te3 | BiTeSe | Bi2Te2.73Se0.27 | Bulk | SC |  |  |  |  | vertical zone-leveling method |  |  |  | 손지희 | 2016-09-13
57 | 10.1063/1.4916947 |  | 2015 | 1 |  | 1.03 | 323 | BR | [5 empty] | x = 0.6 |  |  |  | 2022-04-02 11:44 | edgecheck | TRUE | TRUE |  |  |  |  | TRUE | TRUE | TRUE | TRUE | TRUE | TRUE | TRUE | 1 | [12 empty] | P | TEP | P | O | X | X | Chalcogenide | Bi2Te3 | BiSbTe | Bi0.6Sb1.4Te3 | Bulk | SC |  |  |  |  | vertical zone-leveling method |  |  |  | 손지희 | 2016-09-13
58 | 10.1039/c5tc02219c |  | 2015 | 0.82 |  |  | 473 | BR | [6 empty] | 데이터가 f(T)가 아니라, f(조성)형태임. 확보 보류. |  |  | 2022-04-02 16:03 |  | TRUE | FALSE |  |  |  |  | TRUE | FALSE | TRUE | TRUE | TRUE | TRUE | FALSE | 0 | [12 empty] | N | σ, ZT | N | O | X | X | Chalcogenide | Bi2Te3 | BiTeSe | Bi2Te2.7Se0.3 | Bulk | PC |  |  | SPS |  | MA + SPS |  |  |  | 손지희 | 2016-09-13
59 | 10.1038/srep03212 |  | 2013 | 0.95 |  | 0.84 | 423 | BR | [5 empty] | exf8h-SPS | poor resolution, 데이터를 다시 땄으나, TEP와 ZT간 관계가 이상함 | 열전도도 2K (~0)데이터 삭제 |  | 2022-04-02 16:29 | redigitize | TRUE | TRUE |  | FALSE |  |  | TRUE | TRUE | TRUE | FALSE | TRUE | TRUE | FALSE | 0 | [12 empty] | N | TEP | N | O | X | X | Chalcogenide | Bi2Te3 | BiTeSe | Bi2Te2.7Se0.3 | Bulk | PC |  |  | SPS |  | chemical-exfoliation spark-plasma-sintering (CE-SPS) |  |  | IP | 손지희 | 2016-09-13
60 | 10.1039/c4nr00191e |  | 2014 | 0.31 |  | 0.31 | 300 | BR | [5 empty] | TCHT |  |  |  | 2022-04-02 16:32 | edgecheck | TRUE | TRUE |  |  |  |  | TRUE | TRUE | TRUE | TRUE | TRUE | TRUE | TRUE | 1 | [12 empty] | N | TEP | N | O | X | X | Chalcogenide | Bi2Te3 | BiTe | Bi2Te3 nanowires (heat-treated twin-containing NWs) | 1D | [5 empty] | RF sputtering deposition + heat-treated |  |  |  | 손지희 | 2016-09-13
61 | 10.1109/ICT.2003.1287440 |  | 2003 | 0.94 |  |  | 324 | BR | [9 empty] | 2022-04-02 16:33 |  | TRUE | FALSE |  |  |  |  | TRUE | FALSE | TRUE | TRUE | TRUE | TRUE | FALSE | 0 | [12 empty] | N | ZT | N | O | X | X | Chalcogenide | Bi2Te3 | BiTeSe CBr | Bi2Te2.82Se0.18 + 0.049% mass C6Br6 | Bulk | SC |  |  |  |  | vertical zone-melting |  |  | parallel to the growth direction of ingots | 손지희 | 2016-09-19
62 | 10.1021/nl203389x |  | 2012 | 0.62 |  | 0.64 | 400 | BR | [5 empty] | 250oC (red circle) |  |  |  | 2022-04-02 16:36 | edgecheck | TRUE | TRUE |  |  |  |  | TRUE | TRUE | TRUE | TRUE | TRUE | TRUE | TRUE | 1 | [12 empty] | N | TEP | N | O | X | X | Chalcogenide | Bi2Te3 | BiTe | Bi2Te3 | Bulk |  |  |  | SPS |  | chmical synthesis + SPS |  |  |  | 손지희 | 2016-09-19
63 | 10.1016/j.jallcom.2013.03.062 |  | 2013 | 1.14 |  | 1.15 | 323 | BR | [5 empty] | 10hr |  |  |  | 2022-04-02 16:41 | edgecheck | TRUE | TRUE |  |  |  |  | TRUE | TRUE | TRUE | TRUE | TRUE | TRUE | TRUE | 1 | [12 empty] | P | TEP | P | O | X | X | Chalcogenide | Bi2Te3 | BiSbTeSe | Bi 0.42Sb1.51Te3.05Se0.02 | Bulk | PC |  |  | SPS |  | BM + SPS |  |  |  | 손지희 | 2016-09-19
64 | 10.1021/nl2034859 |  | 2012 | 0.54 |  | 0.43 | 300 | BR | [5 empty] | Bi2Te2.7Se0.3 |  |  |  | 2022-04-02 16:50 | edgecheck | TRUE | TRUE |  | FALSE |  |  | TRUE | TRUE | TRUE | FALSE | TRUE | TRUE | FALSE | 0 | [12 empty] | N | TEP | N | O | X | X | Chalcogenide | Bi2Te3 | BiTeSe | Bi2Te2.7Se0.3 | Bulk | PC |  |  | SPS |  | polyol synthesis + SPS |  |  | IP | 손지희 | 2016-09-20
65 | 10.1039/c4ta01554a |  | 2014 | 1.27 |  | 1.28 | 360 | BR | [5 empty] | BiSbTe + 4.0 mol% WSe2 addition |  |  |  | 2022-04-02 16:55 | edgecheck | TRUE | TRUE |  |  |  |  | TRUE | TRUE | TRUE | TRUE | TRUE | TRUE | TRUE | 1 | [12 empty] | P | TEP | P | O | X | X | Chalcogenide | Bi2Te3 | BiSbTe Wse | Bi0.48Sb1.52Te3 + 4mol% WSe2 | Bulk | SC |  |  |  |  | zone melting method |  |  | growth direction | 손지희 | 2016-09-20
66 | 10.1063/1.2425007 |  | 2007 | 1.35 |  | 1.37 | 300 | BR | [5 empty] | SPS-40 | 논문에서 k_el 환산식과 k_ph있음을 확인, ZT오류도 없음 |  |  | 2022-04-02 16:59 | edgecheck | TRUE | TRUE |  |  |  |  | TRUE | TRUE | TRUE | TRUE | TRUE | TRUE | TRUE | 1 | [12 empty] | P | TEP | P | O | X | X | Chalcogenide | Bi2Te3 | BiTe | Bi2Te3 ingots | Bulk | PC |  |  | SPS |  | MS + SPS |  |  |  | 손지희 | 2016-09-20
67 | 10.1088/0957-4484/24/28/285702 |  | 2013 | 1.15 |  | 1.16 | 340 | BR | [5 empty] | 1%at Cu, Bi2Te2.7Se0.3 |  |  |  | 2022-04-02 17:03 | edgecheck | TRUE | TRUE |  |  |  |  | TRUE | TRUE | TRUE | TRUE | TRUE | TRUE | TRUE | 1 | [12 empty] | N | TEP | N | O | X | X | Chalcogenide | Bi2Te3 | BiTeSe Cu | Cu0.01Bi2Te2.7Se0.3 | Bulk | SC |  |  |  |  | large-scale zone melting technique |  |  |  | 손지희 | 2016-09-20
68 | 10.1002/pssa.201228589 |  | 2013 | 0.85 |  | 0.85 | 413 | BR | [5 empty] | Ce0.2Bi1.8Se0.3Te2.7 |  |  |  | 2022-04-02 21:55 | edgecheck | TRUE | TRUE |  |  |  |  | TRUE | TRUE | TRUE | TRUE | TRUE | TRUE | TRUE | 1 | [12 empty] | N | TEP | N | O | X | X | Chalcogenide | Bi2Te3 | BiTeSeCe | Ce0.2Bi1.8Se0.3Te2.7 | Bulk | PC |  |  | HP |  | hydrothermal method + HP |  |  |  | 손지희 | 2016-09-21
69 | 10.1103/PhysRevB.90.085118 |  | 2014 | 0.46 |  | 0.46 | 250 | BR | [5 empty] | Experiment | 계산논문인데 실험논문[43] (KIST현도빈박사)을 cite함. Prb에는 전도도가 테이블에 있고, 제벡계수와 ZT는 그림으로 있음. 사이트한 논문에서 열전도도 가져옴 |  |  | 2022-04-02 22:13 | redigitize | TRUE | TRUE |  |  |  |  | TRUE | TRUE | TRUE | TRUE | TRUE | TRUE | TRUE | 1 | [12 empty] | P | α, ZT | P | O | X | X | Chalcogenide | Bi2Te3 | BiTe SbTe SbSe | Bi2Te3-Sb2Te3-5%Sb2Se3 | Bulk | SC |  |  |  |  | Bridgman method |  |  |  | 손지희 | 2016-09-21 | 이론, 실험결과(ref. 43) 비교
70 | 10.1103/PhysRevB.85.125207 |  | 2012 | 0.55 |  | 0.53 | 500 | BR | [5 empty] | Experiment, Bi2(Te0.85Se0.15)3 single crystal doped with 0.1 wt % CuBr. | poor resolution, ZT불일치 |  |  | 2022-04-02 22:27 |  | TRUE | TRUE |  | FALSE |  |  | TRUE | TRUE | TRUE | FALSE | TRUE | TRUE | FALSE | 0 | [12 empty] | N | TEP | N | O | X | X | Chalcogenide | Bi2Te3 | BiTeSe CuBr | Bi2Te2.55Se0.45 + 0.1wt% CuBr | Bulk | SC |  |  |  |  | - |  |  |  | 손지희 | 2016-09-21 | 이론, 실험결과(ref. 19) 비교
71 | 10.1021/nl202935k |  | 2012 | 0.96 |  | 0.96 | 380 | BR | [9 empty] | 2022-04-02 22:27 | edgecheck | TRUE | TRUE |  |  |  |  | TRUE | TRUE | TRUE | TRUE | TRUE | TRUE | TRUE | 1 | [12 empty] | N | TEP | N | O | X | X | Chalcogenide | Bi2Te3 | BiTe | Bi2Te3 nanowires | Bulk |  |  |  | SPS |  | two-step solution phase reaction + SPS |  |  |  | 손지희 | 2016-09-22
72 | 10.1002/adfm.201600718 |  | 2016 | 0.3 |  | 0.3 | 425 | BR | [5 empty] | in-plane, Bi14Rh3I9 |  |  |  | 2022-04-02 22:32 | edgecheck | TRUE | TRUE |  |  |  |  | TRUE | TRUE | TRUE | TRUE | TRUE | TRUE | TRUE | 1 | [12 empty] | N | TEP | N | O | X | X | etc | BiMI | BiRhI | Bi14Rh3I9 | Bulk | PC |  |  | SPS |  | melting + ground + SPS |  |  | IP | 손지희 | 2016-09-22
73 | 10.1111/j.1551-2916.2012.05284.x |  | 2012 | 0.4 |  | 0.38 | 1050 | BR | [5 empty] | 50nm |  |  |  | 2022-04-02 22:35 | edgecheck | TRUE | TRUE |  |  |  |  | TRUE | TRUE | TRUE | TRUE | TRUE | TRUE | TRUE | 1 | [12 empty] | N | TEP | N | O | X | X | Oxide | In2O3 | InZnCeO | In1.92(ZnCe)0.08O3 | Bulk | PC |  |  | SPS |  | co-precipitation and Spark plasma sintering |  |  |  | 손지희 | 2016-09-22
74 | 10.1016/j.jallcom.2013.03.167 |  | 2013 | 0.47 |  | 0.48 | 430 | BR | [5 empty] | BTA nanorods after sintered by HPHT (black square) |  |  |  | 2022-04-02 22:38 | edgecheck | TRUE | TRUE |  |  |  |  | TRUE | TRUE | TRUE | TRUE | TRUE | TRUE | TRUE | 1 | [12 empty] | N | TEP | N | O | X | X | Chalcogenide | Bi2Te3 | BiTe | Bi2Te2.4 nanorods | Bulk |  |  |  | HP |  | hydrothermal synthesis + HP |  |  |  | 손지희 | 2016-09-23
75 | 10.1063/1.4893236 |  | 2014 | 0.75 |  | 0.76 | 710 | BR | [5 empty] | In-10 |  |  |  | 2022-04-02 22:41 | edgecheck | TRUE | TRUE |  |  |  |  | TRUE | TRUE | TRUE | TRUE | TRUE | TRUE | TRUE | 1 | [12 empty] | P | TEP | P | O | X | X | Chalcogenide | Bi2Te3 | GeSbTe | GeIn0.6Sb5.4Te10 | Bulk | PC |  |  |  |  | melting + annealing |  |  |  | 손지희 | 2016-09-23
76 | 10.1021/nn2017183 |  | 2011 | 0.36 |  | 0.35 | 585 | BR | [5 empty] | first measurement (squares) | nearly zero conductivity at 300 K, poor resolution // (ZT=0) |  |  | 2022-04-02 22:48 | edgecheck | TRUE | TRUE |  | FALSE |  |  | TRUE | TRUE | TRUE | FALSE | TRUE | TRUE | FALSE | 0 | [12 empty] | N | TEP | PN | O | X | X | Chalcogenide | PbTe | PbTe PbSe | (PbTe)(PbSe) nanostars | Bulk | PC |  |  | SPS |  | colloidal core-shell nanoparticles + SPS | LFA-457(NETZSCH), ZEM-3(ULVAC-RIKO) |  |  | 손지희 | 2016-10-04
77 | 10.1021/cm803437x |  | 2009 | 1.2 |  | 1.32 | 700 | BR | [5 empty] | AgyPb0.99La0.01Te y=0.05 | poor resolution |  |  | 2022-04-02 22:53 | edgecheck | TRUE | TRUE |  | FALSE |  |  | TRUE | TRUE | TRUE | FALSE | TRUE | TRUE | FALSE | 0 | [12 empty] | N | TEP | N | O | X | X | Chalcogenide | PbTe | AgPbLaTe | Ag0.05Pb0.99La0.01Te | Bulk | PC | Melt-Cooling |  |  |  | heating | LFA-457(NETZSCH), ZEM-3(ULVAC-RIKO) |  |  | 손지희 | 2016-10-04
78 | 10.1021/ja910762q |  | 2010 | 1.2 |  | 1.11 | 720 | BR | [5 empty] | y=0.055%, PbTe-1% CdTe-y% PbI2 |  |  |  | 2022-04-02 22:41 | edgecheck | TRUE | TRUE |  |  |  |  | TRUE | TRUE | TRUE | TRUE | TRUE | TRUE | TRUE | 1 | [12 empty] | N | TEP | N | O | X | X | Chalcogenide | PbTe | PbTe CdTe PbI | (PbTe)98.99945(CdTe)0.01(PbI2)0.00055 | Bulk | PC | Melt-Cooling |  |  |  | heating | LFA-457(NETZSCH), ZEM-3(ULVAC-RIKO) |  |  | 손지희 | 2016-10-04
79 | 10.1039/c3ee40482j |  | 2013 | 1.64 |  | 1.62 | 770 | BR | [5 empty] | SPS(x = 2) (Fig4,5) |  |  |  | 2022-04-02 23:10 | edgecheck | TRUE | TRUE |  |  |  |  | TRUE | TRUE | TRUE | TRUE | TRUE | TRUE | TRUE | 1 | [12 empty] | P | TEP | P | O | X | X | Chalcogenide | PbTe | PbTe HgTe NaTe | (PbTe)0.97(HgTe)0.02(Na2Te)0.01 | Bulk | PC |  |  | SPS |  | SPS | LFA-457(NETZSCH), ZEM-3(ULVAC-RIKO) |  |  | 손지희 | 2016-10-05
80 | 10.1103/PhysRevB.82.115209 |  | 2010 | 1.3 |  | 1.3 | 700 | BR | [5 empty] | PbTe:K 1.25%:Na 0.6% |  |  |  | 2022-04-02 23:18 | edgecheck | TRUE | TRUE |  |  |  |  | TRUE | TRUE | TRUE | TRUE | TRUE | TRUE | TRUE | 1 | [12 empty] | P | TEP | P | O | X | X | Chalcogenide | PbTe | PbTeKNa | Pb0.9815K0.0125Na0.006Te | Bulk | PC | Melt-Cooling |  |  |  | heating | LFA-457(NETZSCH), ZEM-3(ULVAC-RIKO) |  |  | 손지희 | 2016-10-05
81 | 10.1103/PhysRevB.83.195209 |  | 2011 | 0.9 |  | 1.19 | 900 | BR | [5 empty] | PbSe:Ga, 2.7x10^19 | poor resolution, ZT불일치. 그런데 명목ZT가 더작고, TEP ZT가 더큼 |  |  | 2022-04-02 23:58 | redigitize | TRUE | TRUE |  | FALSE |  |  | TRUE | TRUE | TRUE | FALSE | TRUE | TRUE | FALSE | 0 | [12 empty] | N | TEP | N | O | X | X | Chalcogenide | PbSe | PbGaSe | Pb0.995Ga0.005Se | Bulk | PC | Melt-Cooling |  |  |  | heating | LFA-457(NETZSCH), ZEM-3(ULVAC-RIKO) | 0.171 + (2.65 × 10−5)T |  | 손지희 | 2016-10-05
82 | 10.1007/s11664-013-2500-8 |  | 2013 | 0.42 |  |  | 617 | BR | [9 empty] | 2022-04-03 00:01 |  | TRUE | FALSE |  |  |  |  | TRUE | FALSE | TRUE | TRUE | TRUE | TRUE | FALSE | 0 | [12 empty] | P | σ, ZT | P | O | X | X | Chalcogenide | PbTe | (Pb,Sn)Te | (Pb,Sn)Te | Bulk | PC |  |  |  |  | microwave sintering | Harman method |  |  | 손지희 | 2016-10-06
83 | 10.1007/s11664-013-2819-1 |  | 2013 | 0.78 |  | 0.8 | 723 | BR | [5 empty] | S5 |  |  |  | 2022-04-03 18:13 | edgecheck | TRUE | TRUE |  |  |  |  | TRUE | TRUE | TRUE | TRUE | TRUE | TRUE | TRUE | 1 | [12 empty] | N | TEP | N | O | X | X | Chalcogenide | PbTe | PbTe In | PbTe +3at% In | Bulk | PC |  |  | HP |  | two-step matrix encapsulation technique + hot press | ZEM-3(ULVAC-RIKO), Flashline 3000(ANTER) |  |  | 손지희 | 2016-10-06
84 | 10.1063/1.4890320 |  | 2014 | 0.66 |  | 0.63 | 800 | BR | [5 empty] | Pb0.999In0.001Te0.70Se0.30 | 제벡계수의 경우 고온데이터 없음 |  |  | 2022-04-03 18:32 | edgecheck | TRUE | TRUE |  |  |  |  | TRUE | TRUE | TRUE | TRUE | TRUE | TRUE | TRUE | 1 | [12 empty] | N | TEP | N | O | X | X | Chalcogenide | PbTe | PbInTeSe | Pb0.999In0.001Te0.70Se0.30 | Bulk | PC |  |  | HP |  | heating + HP | LFA-457(NETZSCH), uniaxial 4-point contact geometry(α, ref.16), Van der Pauw method(ρ) | Cp/kB=3.07+4.7x10-4(T/K -300) |  | 손지희 | 2016-10-06
85 | 10.1039/c5ee01147g |  | 2015 | 2.3 |  | 2.25 | 923 | BR | [5 empty] | x=30%, PbTe+3Na+xPbS | poor resolution for hi-T sigma |  |  | 2022-04-03 18:36 | edgecheck | TRUE | TRUE |  |  |  |  | TRUE | TRUE | TRUE | TRUE | TRUE | TRUE | TRUE | 1 | [12 empty] | P | TEP | P | O | X | X | Chalcogenide | PbTe | PbTe PbS Na | (PbTe)0.8(PbS)0.2 + 3at% Na | Bulk | PC |  |  | SPS |  | SPS | ZEM-3(ULVAC-RIKO), LFA457(NETZSCH) |  |  | 손지희 | 2016-10-07
86 | 10.1016/j.jssc.2009.07.004 |  | 2009 | 0.27 |  | 0.268 | 300 | BR | [5 empty] | Br(1.0) | k_L, L=2.45만 나옴. 환산해서 k_tot얻음. T 5K단위로 강제할당 |  |  | 2022-04-03 19:01 | redigitize | TRUE | TRUE |  |  |  |  | TRUE | TRUE | TRUE | TRUE | TRUE | TRUE | TRUE | 1 | [12 empty] | N | TEP | N | O | X | X | Chalcogenide | PbTe | PbTeBr | PbTe(1-x)Brx | Bulk | PC |  |  |  |  | high-pressure andhigh-temperature(HPHT) | home built apparatus(ref.26) |  |  | 손지희 | 2016-10-07 | 열전도도값 역산해서 추정
87 | 10.1063/1.3517088 |  | 2010 | 0.62 |  | 0.61 | 723 | BR | KERI |  |  |  |  | Sb0.10 |  |  |  | 2022-04-03 19:05 | edgecheck | TRUE | TRUE |  |  |  |  | TRUE | TRUE | TRUE | TRUE | TRUE | TRUE | TRUE | 1 | [12 empty] | N | TEP | N | O | X | X | Chalcogenide | PbTe | PbSbTe | Pb0.9Sb0.1Te | Bulk | PC |  |  |  |  | melting process | ZEM-3(ULVAC-RIKO), LFA457(NETZSCH), DSC 404C(NETZSCH) | 0.15-0.17 |  | 손지희 | 2016-10-07
88 | 10.1007/s11664-013-2832-4 |  | 2013 | 1.1 |  | 1.01 | 773 | BR | [5 empty] | 5 at.-% Bi, Bix(PbTe)1-x |  |  |  | 2022-04-03 21:42 | edgecheck | TRUE | TRUE |  |  |  |  | TRUE | TRUE | TRUE | TRUE | TRUE | TRUE | TRUE | 1 | [12 empty] | N | TEP | N | O | X | X | Chalcogenide | PbTe | PbTeBi | PbTe + 5 at% Bi | Bulk | PC |  |  | HP |  | co-ball-milling + HP | XFA500(LINSEIS), LSR-3(LINSEIS) |  |  | 손지희 | 2016-10-10
89 | 10.1016/j.jallcom.2015.03.117 |  | 2015 | 1.03 |  | 1.03 | 600 | BR | [5 empty] | x = 0.03 |  |  |  | 2022-04-03 21:45 | edgecheck | TRUE | TRUE |  |  |  |  | TRUE | TRUE | TRUE | TRUE | TRUE | TRUE | TRUE | 1 | [12 empty] | P | TEP | P | O | X | X | Chalcogenide | PbSe | AgSbPbSe | (AgSb)0.03Pb0.94Se | Bulk | PC |  |  | HP |  | high pressure method | LRS-3, LFA457(NETZSCH) |  |  | 손지희 | 2016-10-10
90 | 10.1021/nl400319u |  | 2013 | 1.2 |  | 1.2 | 620 | BR | [5 empty] | PbTe/Bi2Te3 = 27:1 |  |  |  | 2022-04-03 21:48 | edgecheck | TRUE | TRUE |  |  |  |  | TRUE | TRUE | TRUE | TRUE | TRUE | TRUE | TRUE | 1 | [12 empty] | N | TEP | N | O | X | X | Chalcogenide | PbTe | PbTe BiTe | PbTe:Bi2Te3=27:1 barbell nanowire | Bulk | PC |  |  | HP | annealing | three-step solution-phase reaction + HP + annealing | standard fourprobe method, bridging the sample between a heater and heat sink and testing the voltage difference between the hot and the cold sides |  |  | 손지희 | 2016-10-10
91 | 10.1103/PhysRevB.87.045203 |  | 2013 | 1.55 |  | 1.57 | 773 | BR | [5 empty] | x = 0.08 (FIG 6) |  |  |  | 2022-04-03 22:02 | redigitize | TRUE | TRUE |  |  |  |  | TRUE | TRUE | TRUE | TRUE | TRUE | TRUE | TRUE | 1 | [12 empty] | P | TEP | P | O | X | X | Chalcogenide | PbTe | PbNaTeS | Pb0.99Na0.01Te0.92S0.08 | Bulk | PC |  |  |  |  | heating + annealing | PPMS, Flashline 3000 (Anter Corporation), DSC 404-C(NETZSCH), ZEM-2(ULVAC) |  |  | 손지희 | 2016-10-11
92 | 10.1039/c5tc03068d |  | 2015 | 1.8 |  | 1.55 | 850 | BR |  | Yanzhong Pei | yanzhong@tongji.edu.cn | Figure 6 |  | 1.1e20 |  | ZT와 TEP ZT가 고온부에서 불일치 |  | 2022-04-03 22:10 | edgecheck | TRUE | TRUE |  | FALSE |  |  | TRUE | TRUE | TRUE | FALSE | TRUE | TRUE | FALSE | 0 | [12 empty] | P | TEP | P | O | X | X | Chalcogenide | PbTe | YbPbTeNa | Yb0.01Pb0.99Te:Na | Bulk | PC |  |  | HP |  | melting + annealing + HP | van der Pauw technique, LFA457(NETZSCH) | Cp(kB/atom) = 3.07 + 0.00047(T/K - 300) |  | 손지희 | 2016-10-11
93 | 10.1103/PhysRevB.87.144104 |  | 2013 | 1.15 |  |  | 650 | BR | [7 empty] | 열전도도 없음 |  | 2022-04-03 22:13 |  | TRUE | FALSE |  |  |  |  | TRUE | FALSE | TRUE | TRUE | TRUE | TRUE | FALSE | 0 | [12 empty] | P | ρ, α, ZT | P | O | X | X | Chalcogenide | PbTe | PbTeTl | Pb0.98Tl0.02Te | Bulk | PC |  |  | HP |  | melting + annealing + HP | ZEM-3(ULVAC), FL-5000(Antler) |  |  | 손지희 | 2016-10-11 | 열전도도값 역산해서 추정
94 | 10.1021/acsnano.6b03696 |  | 2016 | 1.85 |  | 1.9 | 623 | BR | [5 empty] | PbSeTe 2nd |  |  |  | 2024-04-03 23:06 | redigitize | TRUE | TRUE |  |  |  |  | TRUE | TRUE | TRUE | TRUE | TRUE | TRUE | TRUE | 1 | [12 empty] | N | TEP | N | O | X | X | Chalcogenide | PbTe | PbTeSe | PbSe0.5Te0.5 | Bulk | PC |  |  | SPS |  | chemical synthesis(NP) + SPS | ZEM-3(ULVAC), LFA457(NETZSCH) | 0.185 |  | 손지희 | 2016-10-12
95 | 10.1007/s13391-012-2207-7 |  | 2012 | 1.33 |  | 1.1 | 723 | BR | KERI |  |  |  |  | x=0.2, KERI AgPb18Sb1+xTe20 |  | 열전도도 표와 그림 불일치, ZT, TEP-ZT 불일치 |  | 2022-04-03 23:11 | edgecheck | TRUE | TRUE |  | FALSE |  |  | TRUE | TRUE | TRUE | FALSE | TRUE | TRUE | FALSE | 0 | [12 empty] | N | TEP | N | O | X | X | Chalcogenide | PbTe | AgPbSbTe | AgPb18Sb1.2Te20 | Bulk | PC |  |  |  |  | heating | ZEM-3(ULVAC-RIKO), LFA457(NETZSCH) |  |  | 손지희 | 2016-10-12
96 | 10.1038/ncomms4640 |  | 2014 | 1.5 |  | 1.4 | 800 | BR | [5 empty] | Pb1-xSbxTe x=0.25% |  |  |  | 2022-04-03 23:18 | edgecheck | TRUE | TRUE |  |  |  |  | TRUE | TRUE | TRUE | TRUE | TRUE | TRUE | TRUE | 1 | [12 empty] | N | TEP | N | O | X | X | Chalcogenide | PbSe | PbSbSe | Pb0.9975Sb0.0025Se | Bulk | PC |  |  |  |  | heating + sintering | ZEM-3(ULVAC-RIKO), LFA457(NETZSCH) | 0.17-0.18 |  | 손지희 | 2016-10-12 | Table 1 ¦ Thermoelectric properties of Pb1 x(Sb/Bi)xSe samples.
97 | 10.1016/j.jallcom.2012.08.041 |  | 2013 | 1.2 |  | 1.17 | 573 | BR | [5 empty] | x = 0.001 |  |  |  | 2022-04-03 23:20 | edgecheck | TRUE | TRUE |  |  |  |  | TRUE | TRUE | TRUE | TRUE | TRUE | TRUE | TRUE | 1 | [12 empty] | N | TEP | N | O | X | X | Chalcogenide | PbTe | BiPbTe PbS | (Bi0.001Pb0.999Te)0.88(PbS)0.12 | Bulk | PC |  |  | SPS |  | melting + ball milling + SPS | ZEM-2(ULVAC), TC-9000(ULVAC-RIKO) |  |  | 손지희 | 2016-10-13
98 | 10.1063/1.4869220 |  | 2014 | 1.54 |  | 1.64 | 723 | BR | [5 empty] | SiC-1% |  | ZT, TEP-ZT 차이 큼 |  | 2022-04-03 23:11 | edgecheck | TRUE | TRUE |  | FALSE |  |  | TRUE | TRUE | TRUE | FALSE | TRUE | TRUE | FALSE | 0 | [12 empty] | N | TEP | N | O | X | X | Chalcogenide | PbTe | AgPbSbTe SiC | AgPb20SbTe20 + 1 vol% SiC | Bulk | PC |  |  | SPS |  | MA+ SPS | ZEM-2(ULVAC), TC-9000(ULVAC-RIKO) |  |  | 손지희 | 2016-10-13
99 | 10.1016/j.intermet.2013.04.018 |  | 2013 | 0.48 |  | 0.48 | 550 | BR | [5 empty] | annealed for 20h |  |  |  | 2022-04-03 23:27 | edgecheck | TRUE | TRUE |  |  |  |  | TRUE | TRUE | TRUE | TRUE | TRUE | TRUE | TRUE | 1 | [12 empty] | P | TEP | P | O | X | X | Chalcogenide | PbTe | PbTe SbTe | PbTe-Sb2Te3 alloy (Pb2Sb6Te11) | Bulk | PC |  |  |  |  | melting + annealing | ZEM-3(ULVAC-RIKO), LFA457*NETZSCH), DSC-60 |  |  | 손지희 | 2016-10-13
100 | 10.1002/adfm.201201221 |  | 2012 | 1.3 |  | 1.25 | 750 | BR | [5 empty] | PbTe-BaTe(3%) | poor resolution |  |  | 2022-04-01 23:32 | edgecheck | TRUE | TRUE |  |  |  |  | TRUE | TRUE | TRUE | TRUE | TRUE | TRUE | TRUE | 1 | [12 empty] | P | TEP | P | O | X | X | Chalcogenide | PbTe | PbTe BaTe Na2Te | PbTe + 3mol% BaTe +1mol% Na2Te | Bulk | PC |  |  |  |  | heating | ZEM(ULVAC), LFA457(NETZSCH) |  |  | 손지희 | 2016-10-13
101 | 10.1016/j.jallcom.2013.01.038 |  | 2013 | 0.95 |  | 0.94 | 773 | BR | [5 empty] | y = 0.4 |  |  |  | 2022-04-03 23:52 | edgecheck | TRUE | TRUE |  |  |  |  | TRUE | TRUE | TRUE | TRUE | TRUE | TRUE | TRUE | 1 | [12 empty] | N | TEP | N | O | X | X | Chalcogenide | PbTe | PbTe LaCeFeCoSb | (La0.3Ce0.37Fe3CoSb12)0.6(PbTe)0.4 | Bulk | PC |  |  | HP |  | hydro/solvo thermal route (synthesis) + HP | custom designed apparatus(four-probe technique and a temperature-differential method), Flashline™ 3000(Anter Corporation) |  |  | 손지희 | 2016-10-14
102 | 10.1039/c1ee01928g |  | 2011 | 1.5 |  | 1.4 | 700 | BR | YJPei |  |  |  |  | 3.7e19 | poor resolution |  |  | 2022-04-05 00:04 | edgecheck | TRUE | TRUE |  | FALSE |  |  | TRUE | TRUE | TRUE | FALSE | TRUE | TRUE | FALSE | 0 | [12 empty] | P | TEP | P | O | X | X | Chalcogenide | PbTe | NaPbTe AgTe | (Na0.03PbTe1.03)0.945(Ag2Te)0.055 | Bulk | PC |  |  | HP |  | melting + annealing + HP |  |  |  | 손지희 | 2016-10-14
103 | 10.1039/c0ee00456a |  | 2011 | 1.4 |  | 1.48 | 750 | BR | YJPei |  |  |  |  | 9e19 | poor resolution |  |  | 2022-04-05 00:10 | edgecheck | TRUE | TRUE |  |  |  |  | TRUE | TRUE | TRUE | TRUE | TRUE | TRUE | TRUE | 1 | [12 empty] | P | TEP | P | O | X | X | Chalcogenide | PbTe | NaPbTe | NaxPb1-xTe (0.5% < x < 2%) | Bulk | PC |  |  | HP |  | melting + annealing + HP | LFA457(NETZSCH), ZEM-3(ULVAC-RIKO) |  |  | 손지희 | 2016-10-14
104 | 10.1002/adfm.201000878 |  | 2011 | 1.5 |  | 1.64 | 775 | BR | YJPei |  |  |  |  | La3 |  |  |  | 2022-04-05 00:15 | edgecheck | TRUE | TRUE |  |  |  |  | TRUE | TRUE | TRUE | TRUE | TRUE | TRUE | TRUE | 1 | [12 empty] | N | TEP | N | O | X | X | Chalcogenide | PbTe | PbTeLa AgTe | (La0.028Pb0.972Te)0.947(Ag2Te)0.053 | Bulk | PC |  |  | HP |  | heating + annealing + re-annealing + HP | LFA457(NETZSCH), ZEM-3(ULVAC) | 0.15 |  | 손지희 | 2016-10-17
105 | 10.1002/aenm.201000072 |  | 2011 | 1.3 |  |  | 750 | BR | YJPei |  |  |  |  | x=3.0%, (AgxPbTe)0.945(Ag2Te)0.055 |  | sigma value correction |  | 2022-04-05 08:55 | redigitize | TRUE | TRUE |  |  |  |  | TRUE | TRUE | TRUE | TRUE | TRUE | TRUE | TRUE | 1 | [12 empty] | N | TEP | N | O | X | X | Chalcogenide | PbTe | AgPbTe AgTe | (Ag0.03PbTe)0.945(Ag2Te)0.055 | Bulk | PC |  |  | HP |  | heating + annealing + re-annealing + HP | LFA457(NETZSCH), ZEM-3(ULVAC) | 3.07+4.7×10−4×(T/K-300) |  | 손지희 | 2016-10-17
106 | 10.1002/adma.201103153 |  | 2011 | 1.74 |  |  | 720 | BR | YJPei |  |  |  |  | 9.0e19 |  |  |  | 2022-04-05 09:00 | edgecheck | TRUE | TRUE |  |  |  |  | TRUE | TRUE | TRUE | TRUE | TRUE | TRUE | TRUE | 1 | [12 empty] | P | TEP | P | O | X | X | Chalcogenide | PbTe | NaMgPbTe | Na0.02Mg0.03Pb0.95Te | Bulk | PC |  |  | HP |  | melting + quenching + annealing + hot pressing | - | 3.07+4.7×10−4×(T/K-300) |  | 손지희 | 2016-10-17
107 | 10.1039/c2ee21536e |  | 2012 | 1.4 |  |  | 750 | BR | YJPei | GJ Snyder | jsnyder@caltech.edu |  |  | 1.8e19 |  |  |  | 2022-04-05 09:10 | edgecheck | TRUE | TRUE |  |  |  |  | TRUE | TRUE | TRUE | TRUE | TRUE | TRUE | TRUE | 1 | [12 empty] | N | TEP | N | O | X | X | Chalcogenide | PbTe | PbTeI | PbTe1-xIx (0<x<0.01) | Bulk | PC |  |  | HP |  | melting + quenching + annealing + hot pressing | LFA457(NETZSCH) | 0.155-0.165 |  | 손지희 | 2016-10-18
108 | 10.1038/am.2012.52 |  | 2012 | 1.6 |  |  | 700 | BR | YJPei | Yanzhong Pei | peiyanzhong@gmail.com |  |  | x = 0.04 (Figure 4) |  |  |  | 2022-04-05 13:01 | edgecheck | TRUE | TRUE |  |  |  |  | TRUE | TRUE | TRUE | TRUE | TRUE | TRUE | TRUE | 1 | [12 empty] | P | TEP | P | O | X | X | Chalcogenide | PbTe | PbMnTe | Pb0.96Mn0.04Te : Na | Bulk | PC |  |  | HP |  | melting + quenching + annealing + hot pressing | LFA457(NETZSCH), ZEM-3(ULVAC-RIKO) | 3.07+0.00047×(T/K-300) |  | 손지희 | 2016-10-18
109 | 10.1002/aenm.201400486 |  | 2014 | 1.1 |  |  | 750 | BR | YJPei | GJ Snyder |  | Figure 3(d) | 2.3e19 |  | poor resolution of ZT at lower T range |  |  | 2022-04-06 11:37 | edgecheck | TRUE | TRUE |  |  |  |  | TRUE | TRUE | TRUE | TRUE | TRUE | TRUE | TRUE | 1 | [12 empty] | N | TEP | N | O | X | X | Chalcogenide | PbTe | PbLaTe | Pb1-xLaxTe (0<x<0.01) | Bulk | PC |  |  | HP |  | melting + quenching + annealing + hot pressing | - | 3.07+0.00047×(T/K-300) |  | 손지희 | 2016-10-18
110 | 10.1002/anie.200600865 |  | 2006 | 1.7 |  |  | 650 | BR | Na-Pb-Sb-Te | MG Kanatzidis | kanatzid@cem.msu.edu | Figure 2(d) | Na0.95Pb20SbTe22 |  | poor resolution |  |  | 2022-04-06 11:54 | edgecheck | TRUE | TRUE |  |  |  |  | TRUE | TRUE | TRUE | TRUE | TRUE | TRUE | TRUE | 1 | [12 empty] | P | TEP | P | O | X | X | Chalcogenide | PbTe | NaPbSbTe | Na0.95Pb20SbTe22 | [10 empty] | 손지희 | 2016-10-19 | [28] Supporting Information available: synthesis procedures, measurement details, thermal-diffusivity, density, and specific-heat data, TEM sample-preparation procedure
111 | 10.1088/0957-4484/24/21/215401 |  | 2013 | 1.5 |  |  | 625 | BR |  | P Baneriji | pallab@matsc.iitkgp.ernet.in | Figure 14 | x=0.05 mol% Pbi2 | PbSe0.6Te0.5:x(PbI2) |  |  |  | 2022-04-06 13:33 | edgecheck | TRUE | TRUE |  |  |  |  | TRUE | TRUE | TRUE | TRUE | TRUE | TRUE | TRUE | 1 | [12 empty] | N | TEP | N | O | X | X | Chalcogenide | PbTe | PbSeTe PbI | PbSe0:5Te0:5 + 0.05mol% PbI2 | Bulk | PC |  |  |  |  | melt growth process | van der Pauw technique, differential steady state method, LFA427(NETZSCH), DSC 200-F3(NETZSCH) |  |  | 손지희 | 2016-10-19
112 | 10.1039/c3ta11825h |  | 2013 | 1.74 |  | 1.72 | 774 | BR |  | Woochul Kim | woochul@ yonsei.ac.kr | Figure 7(g) | 100MPa-1.5h | Pb0.98Na0.02Te | graph overlap 문제 |  |  | 2022-04-06 22:08 | redigitize | TRUE | TRUE |  |  |  |  | TRUE | TRUE | TRUE | TRUE | TRUE | TRUE | TRUE | 1 | [12 empty] | P | TEP | P | O | X | X | Chalcogenide | PbTe | PbNaTe | Pb0.98Na0.02Te | Bulk | PC |  |  | HP |  | melting, quenching, annealing and hot-pressing | ZEM-3(ULVAC), LFA457(NETZSCH) | 3.07+4.7×10−4×(T/K-300) |  | 손지희 | 2016-10-20
113 | 10.1039/c3ee43438a |  | 2014 | 1.5 |  |  | 900 | BR |  | GJ Snyder | jsnyder@caltech.edu | Figure 4 | 8%Sr 2.5E20 |  | zigzag data: double measure. ZT was from interpolated curve |  |  | 2022-04-06 20:15 | edgecheck | TRUE | TRUE |  |  |  |  | TRUE | TRUE | TRUE | TRUE | TRUE | TRUE | TRUE | 1 | [12 empty] | P | TEP | P | O | X | X | Chalcogenide | PbSe | PbSrSe | Pb0.92Sr0.08Se | Bulk | PC |  |  |  |  | melting and pressing | Van der Pauw method, LFA457(NETZSCH) | 3.07+4.7×10−4×(T/K-300) |  | 손지희 | 2016-10-20
114 | 10.1021/cm5042138 |  | 2015 | 2 |  |  | 773 | BR |  | Woochul Kim | woochul@yonsei.ac.kr | Figure 4(a) | ISW |  |  | 전도도 제벡계수 데이터 없음 |  | 2022-04-06 22:23 |  | TRUE | FALSE |  |  |  |  | TRUE | FALSE | TRUE | TRUE | TRUE | TRUE | FALSE | 0 | [12 empty] | P | κ, ZT | P | O | X | X | Chalcogenide | PbTe | PbNaTe | Pb0.98Na0.02Te | Bulk | PC |  |  | HP |  | melting, quenching(Iced Salt Water, Cold Water), and hot pressing | ZEM-3(ULVAC) , LFA457(NETZSCH) | 3.07+4.7×10−4×(T/K-300) |  | 손지희 | 2016-10-21
115 | 10.1038/ncomms5515 |  | 2014 | 2.2 |  | 2.19 | 923 | BR |  | Jiaqing He | he.jq@sustc.edu.cn | Figure 2 | 2.5% K-doped PbTe0.7Se0.3 | 2.5% K-doped PbTe0.7S0.3 |  |  |  | 2022-04-06 22:27 | edgecheck | TRUE | TRUE |  |  |  |  | TRUE | TRUE | TRUE | TRUE | TRUE | TRUE | TRUE | 1 | [12 empty] | P | TEP | P | O | X | X | Chalcogenide | PbTe | PbTeS K | PbTe0.7S0.3 + 2.5mol% K | Bulk | PC |  |  | SPS |  | melting, crushing, SPS | ZEM-3(ULVAC-RIKO), LFA457(NETZSCH) |  |  | 손지희 | 2016-10-21
116 | 10.1038/am.2014.39 |  | 2014 | 0.5 |  |  | 923 | BR |  | Jiaqing He | he.jq@sustc.edu.cn | Figure 3(c) | nano-PbS-2 |  |  |  |  | 2022-04-06 22:32 | edgecheck | TRUE | TRUE |  |  |  |  | TRUE | TRUE | TRUE | TRUE | TRUE | TRUE | TRUE | 1 | [12 empty] | N | TEP | PN | O | X | X | Chalcogenide | PbS | PbS | nano PbS | Bulk | PC |  |  | SPS |  | solvothermal method + SPS | ZEM-3(ULVAC), LFA457(NETZSCH) |  |  | 손지희 | 2016-10-21
117 | 10.1002/aenm.201501047 |  | 2015 | 2 |  |  | 850 | BR |  | S Aminorroaya Yamini | Sima@uow.edu.au | Figure 2(a) | F | x=0.03, Pb(1-x) NaxTe 0.65S0.25Se0.1 | TEP보다 ZT 데이터 수가 더많다??? |  |  | 2022-04-06 23:22 | edgecheck | TRUE | TRUE |  |  |  |  | TRUE | TRUE | TRUE | TRUE | TRUE | TRUE | TRUE | 1 | [12 empty] | P | TEP | P | O | X | X | Chalcogenide | PbTe | PbTe PbSe PbS Na | Pb0.97Na0.03Te0.65S0.25Se0.1 | Bulk | PC |  |  | SPS |  | heating, quenching, annealing, SPS | LSR-3(Linseis), LFA 1000(Linseis) | 3.07+4.7×10−4×(T/K-300) |  | 손지희 | 2016-10-21
118 | 10.1021/nl504624r |  | 2015 | 0.66 |  |  | 390 | BR |  | Yue Wu | yuewu@iastate.edu. | Figure 4 | PbTe-Ag2Te |  |  |  |  | 2022-04-06 23:27 | edgecheck | TRUE | TRUE |  |  |  |  | TRUE | TRUE | TRUE | TRUE | TRUE | TRUE | TRUE | 1 | [12 empty] | P | TEP | P | O | X | X | Chalcogenide | PbTe | PbTe AgTe | PbTe−Ag2Te nanocomposites, | Bulk | PC |  |  | HP |  | chemical synthesis(nanowire) + HP | home-built Seebeck measurement system, custom-built Hall apparatus using van der Pauw geometry, laser flash method |  |  | 손지희 | 2016-10-24
119 | 10.1021/nl201206d |  | 2011 | 0.92 |  |  | 1160 | BR |  | Gang Chen | gchen2@mit.edu | Figure 1(f) | modulation | twophase nanocomposite sample (Si80Ge20)70(Si100B5)30 |  |  |  | 2022-04-06 23:34 | edgecheck | TRUE | TRUE |  |  |  |  | TRUE | TRUE | TRUE | TRUE | TRUE | TRUE | TRUE | 1 | [12 empty] | P | TEP | P | O | X | X | Si | SiGe | SiGeB | (Si80Ge20)70(Si100B5)30 | Bulk | [5 empty] | - | ZEM-3(ULVAC), LFA457(NETZSCH), DSC | 0.55-0.74 |  | 손지희 | 2016-10-24 | modulation doping
120 | 10.1021/nl201206d |  | 2011 | 1.14 |  |  | 1170 | BR |  | Gang Chen | gchen2@mit.edu | Figure 2(f) | modulation | twophase nanocomposite sample (Si80Ge20)80(Si100P3)20 |  |  |  | 2022-04-06 23:34 | edgecheck | TRUE | TRUE |  |  |  |  | TRUE | TRUE | TRUE | TRUE | TRUE | TRUE | TRUE | 1 | [12 empty] | N | TEP | N | O | X | X | Si | SiGe | SiGeP | (Si80Ge20)80(Si100P3)20 | Bulk | [5 empty] | - | ZEM-3(ULVAC), LFA457(NETZSCH), DSC | 0.65-0.73 |  | 손지희 | 2016-10-24 | modulation doping
121 | 10.1039/c1ee02465e |  | 2012 | 1.3 |  |  | 850 | BR |  | Zhifeng Ren | renzh@bc.edu | Figure 4(c) | x=0.01 | x=0.01, PbSe:Alx |  |  |  | 2022-04-06 23:46 | edgecheck | TRUE | TRUE |  |  |  |  | TRUE | TRUE | TRUE | TRUE | TRUE | TRUE | TRUE | 1 | [12 empty] | N | TEP | N | O | X | X | Chalcogenide | PbSe | PbSe Al | PbSe:Al0.01 | Bulk | PC |  |  | HP |  | ball milling + hot pressing | ZEM-3(ULVAC), LFA457(NETZSCH), DSC 200-F3(NETZSCH) | 0.18-0.19 |  | 손지희 | 2016-10-24
122 | 10.1021/ja301245b |  | 2012 | 1.7 |  |  | 873 | BR |  | Zhifeng Ren | renzh@bc.edu | Figure 10 | y=0.85 | K0.02Pb0.98Te1-ySey |  |  |  | 2022-04-06 23:55 | edgecheck | TRUE | TRUE |  |  |  |  | TRUE | TRUE | TRUE | TRUE | TRUE | TRUE | TRUE | 1 | [12 empty] | P | TEP | P | O | X | X | Chalcogenide | PbSe | KPbTeSe | K0.02Pb0.98Te0.15Se0.85 | Bulk | PC |  |  |  |  | hot pressing, annealing | ZEM-3(ULVAC), LFA447(NETZSCH), DSC 200-F3(NETZSCH) | 0.18 |  | 손지희 | 2016-10-24
123 | 10.1088/0957-4484/24/34/345705 |  | 2013 | 1.2 |  |  | 770 | BR |  | Zhifeng Ren | zren2@central.uh.edu | Figure 5 | Al0.03PbTe | Al0.03PbTe |  |  |  | 2022-04-07 00:04 | edgecheck | TRUE | TRUE |  |  |  |  | TRUE | TRUE | TRUE | TRUE | TRUE | TRUE | TRUE | 1 | [12 empty] | N | TEP | N | O | X | X | Chalcogenide | PbTe | AlPbTe | Al0:03PbTe | Bulk | PC |  |  | HP |  | mechanical alloying + hot pressing | ZEM-3(ULVAC), LFA457(NETZSCH), DSC 404 C(NETZSCH) | 0.15-0.165 |  | 손지희 | 2016-10-24
124 | 10.1002/aenm.201401977 |  | 2015 | 1 |  |  | 673 | BR |  | Zhifeng Ren | zren@uh.edu | Figure 6 | x = 0.005, A: Cr | Pb1-xAxSe (A: Ti, V, Cr, Nb, and Mo) (x = 0.005 or 0.01) | 열전도도 읽기 어려움. 가려져 있음. |  |  | 2022-04-07 00:15 | edgecheck | TRUE | TRUE |  |  |  |  | TRUE | TRUE | TRUE | TRUE | TRUE | TRUE | TRUE | 1 | [12 empty] | N | TEP | N | O | O | X | Chalcogenide | PbSe | PbCrSe | Pb0.995Cr0.005Se | Bulk | PC |  |  | HP |  | melting, hand milling, and hot pressing | ZEM-3(ULVAC), LFA457(NETZSCH), DSC 404 C(NETZSCH) | 0.18-0.199 |  | 손지희 | 2016-10-24 | Table 2. Comparison of room temperature properties for optimally doped n-type PbSe by Ti, V, Cr, Nb, and Mo; B, Al , Ga, In, Cl, Br
125 | 10.1021/acs.chemmater.5b04365 |  | 2015 | 1.35 |  |  | 873 | BR |  | RARA Orabi | alrah2r@cmich.edu | Figure 11(a) | Sn0.94Ca0.09Te |  |  | ZT, TEP-ZT 차이 큼 |  | 2022-04-07 00:25 | edgecheck | TRUE | TRUE |  | FALSE |  |  | TRUE | TRUE | TRUE | FALSE | TRUE | TRUE | FALSE | 0 | [12 empty] | P | TEP | P | O | X | X | Chalcogenide | SnTe | SnCaTe | Sn0.94Ca0.09Te | Bulk | PC |  |  |  |  | heating + hot uniaxial pressing (HUP) | ZEM-3(ULVAC-RIKO), LFA457(NETZSCH) |  |  | 손지희 | 2016-11-02 | Figure 11. Comparison of ZT
126 | 10.1021/cm504112m |  | 2015 | 1.2 |  |  | 860 | BR |  | Biswas | kanishka@jncasr.ac.in | Figure 8 | Sn0.94Mg0.09Te |  |  |  |  | 2022-04-07 00:30 | edgecheck | TRUE | TRUE |  |  |  |  | TRUE | TRUE | TRUE | TRUE | TRUE | TRUE | TRUE | 1 | [12 empty] | P | TEP | P | O | X | X | Chalcogenide | SnTe | SnMgTe | Sn0.94Mg0.09Te | Bulk | PC |  |  |  |  | heating | ZEM-3(ULVAC-RIKO), LFA457(NETZSCH) |  |  | 손지희 | 2016-11-02
127 | 10.1021/jacs.6b08382 |  | 2016 | 1 |  |  | 856 | BR |  | Biswas | kanishka@jncasr.ac.in | Figure 7 | SnAg0.025In0.025Te1.05 |  |  |  |  | 2022-04-07 18:07 | edgecheck | TRUE | TRUE |  |  |  |  | TRUE | TRUE | TRUE | TRUE | TRUE | TRUE | TRUE | 1 | [12 empty] | P | TEP | P | O | X | X | Chalcogenide | SnTe | SnAgInTe | SnAg0.025In0.025Te1.05 | Bulk | PC |  |  |  |  | heating | ZEM-3(ULVAC-RIKO), LFA457(NETZSCH) |  |  | 손지희 | 2016-11-02
128 | 10.1016/j.jssc.2016.02.012 |  | 2015 | 1.05 |  |  | 860 | BR |  | Biswas | kanishka@jncasr.ac.in | Figure 7 | Sn0.95Ag0.05Te0.95I0.05 |  | 특정 샘플만 높은 온도 측정. 조작 가능성 매우 높음 |  |  | 2022-04-07 18:10 | edgecheck | Abort | TRUE |  |  |  |  | FALSE | TRUE | TRUE | TRUE | TRUE | TRUE | FALSE | 0 | [12 empty] | P | TEP | P | O | X | X | Chalcogenide | SnTe | SnAgTeI | Sn0.95Ag0.05Te0.95I0.05 | Bulk | PC |  |  |  |  | heating | ZEM-3(ULVAC-RIKO), LFA457(NETZSCH) | 0.204-0.21 |  | 손지희 | 2016-11-03
129 | 10.1039/c4ta01643b |  | 2014 | 0.6 |  |  | 750 | BR |  | GJ Snyder | jsnyder@caltech.edu | Figure 5 | press direction |  | cooling/heating 반복 측정 |  |  | 2022-04-07 18:16 |  | Abort | [5 empty] | FALSE | FALSE | TRUE | TRUE | TRUE | TRUE | FALSE | 0 | [12 empty] | P | TEP | P | O | X | X | Chalcogenide | SnSe | AgSnSe | Ag0.01Sn0.99Se | Bulk | PC |  |  | HP |  | heating + annealing + hot press | LFA457(NETZSCH), scanning Seebeck coefficient measurement system, Van der Pauw method |  | IP | 손지희 | 2016-11-03
130 | 10.1002/adfm.201602652 |  | 2016 | 1.1 |  |  | 773 | BR |  | Jiaqing He | hejq@sustc.edu.cn | Figure 5(d) | 1%K_8h |  |  | ZT, TEP-ZT 불일치, 그런데 undervalue? |  | 2022-04-07 18:27 |  | TRUE | TRUE |  | FALSE |  |  | TRUE | TRUE | TRUE | FALSE | TRUE | TRUE | FALSE | 0 | [12 empty] | P | TEP | P | O | X | X | Chalcogenide | SnSe | KSnSe | K0.01Sn0.99Se | Bulk | PC |  |  | SPS |  | MA + SPS | ZEM-3(ULVAC-RIKO), LFA457(NETZSCH) |  | IP | 손지희 | 2016-11-03
131 | 10.1039/c5ra19469e |  | 2016 | 0.78 |  | 0.74 | 823 | BR |  | Min Zhou | mzhou@ mail.ipc.ac.cn | Figure 5(c) | x = 0.01, pepemdicular to sintering pressure | Na0.01Sn0.99Se, pepemdicular to sintering pressure | kappa redigitize |  |  | 2022-04-07 18:36 | redigitize | TRUE | TRUE |  |  |  |  | TRUE | TRUE | TRUE | TRUE | TRUE | TRUE | TRUE | 1 | [12 empty] | P | TEP | P | O | X | X | Chalcogenide | SnSe | NaSnSe | Na0.01Sn0.99Se | Bulk | PC |  |  | SPS |  | heating + annealing +SPS | LSR-3(Linseis), LFA 457(NETZSCH) |  | perpendicular to sintering pressure | 손지희 | 2016-11-07
132 | 10.1002/aelm.201600019 |  | 2016 | 1 |  | 1.06 | 850 | BR |  | Yanzhong Pei | yanzhong@tongji.edu.cn | Figure 7 | x = 0.06 | (SnTe)(1-x)(Cu2Te)(x) | poor resolution |  |  | 2022-04-07 18:44 | edgecheck | TRUE | TRUE |  |  |  |  | TRUE | TRUE | TRUE | TRUE | TRUE | TRUE | TRUE | 1 | [12 empty] | P | TEP | P | O | X | X | Chalcogenide | SnTe | SnCuTe | Sn0.94Cu0.12Te | Bulk | PC |  |  | HP |  | melting + annealing + HP | van der Pauw technique, LFA457(NETZSCH) | 0.205-0.22 |  | 손지희 | 2016-11-07
133 | 10.1021/ja500860m |  | 2014 | 1.3 |  | 1.28 | 873 | BR |  | MG Kanatzidis | m-kanatzidis@northwestern.edu | Figure 13(f) | Sn1-xCdxTe-2%CdS | SnCd0.03Te + 2% CdS | very poor resolution |  |  | 2022-04-07 18:48 | edgecheck | TRUE | TRUE |  |  |  |  | TRUE | TRUE | TRUE | TRUE | TRUE | TRUE | TRUE | 1 | [12 empty] | P | TEP | P | O | X | X | Chalcogenide | SnTe | SnCdTe CdS | SnCd0.03Te + 2% CdS | Bulk | PC |  |  | SPS |  | melting + SPS | ZEM-3(ULVAC-RIKO), LFA457(NETZSCH) |  |  | 손지희 | 2016-11-07 | Figure 16. Comparison of ZT values among some best lead-free ptype thermoelectric materials
134 | 10.1021/jacs.5b00837 |  | 2015 | 1.4 |  | 1.45 | 923 | BR |  | MG Kanatzidis | m-kanatzidis@northwestern.edu | Figure 8 | x = 3 | Sn0.97In0.015Cd0.015Te-x%CdS |  |  |  | 2022-04-07 18:55 | edgecheck | TRUE | TRUE |  |  |  |  | TRUE | TRUE | TRUE | TRUE | TRUE | TRUE | TRUE | 1 | [12 empty] | P | TEP | P | O | X | X | Chalcogenide | SnTe | SnInCdTe CdS | Sn0.97In0.015Cd0.015Te + 3% CdS | Bulk | PC |  |  | SPS |  | melting + SPS | ZEM-3(ULVAC-RIKO), LFA457(NETZSCH) |  |  | 손지희 | 2016-11-07
135 | 10.1021/jacs.5b07284 |  | 2015 | 1.3 |  |  | 900 | BR |  | MG Kanatzidis | m-kanatzidis@northwestern.edu | Figure 5(a) | x = 0.12 | Sn1-xMnxTe | very poor resolution, 그래프 겹침 |  |  | 2022-04-10 17:25 | edgecheck | TRUE | TRUE |  | FALSE |  |  | TRUE | TRUE | TRUE | FALSE | TRUE | TRUE | FALSE | 0 | [12 empty] | P | TEP | P | O | X | X | Chalcogenide | SnTe | SnMnTe | Sn0.88Mn0.12Te | Bulk | PC |  |  | SPS |  | heating + annealing + SPS | ZEM-3(ULVAC-RIKO), LFA457(NETZSCH) |  |  | 손지희 | 2016-11-07
136 | 10.1021/jacs.6b07010 |  | 2016 | 1.7 |  | 1.65 | 873 | BR |  | Guodong Tang | tangguodong@njust.edu.cn | Figure 7(d) | along the pressing direction (//) | SnSe+1%PbSe |  |  |  | 2022-04-10 17:30 | edgecheck | TRUE | TRUE |  |  |  |  | TRUE | TRUE | TRUE | TRUE | TRUE | TRUE | TRUE | 1 | [12 empty] | P | TEP | P | O | X | X | Chalcogenide | SnSe | SnSe PbSe | SnSe + 1% PbSe | Bulk | PC |  |  | SPS |  | hydrothermal methods + SPS | ZEM-3(ULVAC-RIKO), LFA457(NETZSCH) |  | pressing direction (//) | 손지희 | 2016-11-07
137 | 10.1016/S1002-0721(14)60543-3 |  | 2015 | 0.63 |  | 0.62 | 786 | BR |  | GUO Kai | kai.guo@shu.edu.cn | Figure 3(d) | Sn50Te50 |  |  |  |  | 2022-04-10 17:37 | edgecheck | TRUE | TRUE |  |  |  |  | TRUE | TRUE | TRUE | TRUE | TRUE | TRUE | TRUE | 1 | [12 empty] | P | TEP | P | O | X | X | Chalcogenide | SnTe | SnTe | SnTe | Bulk | PC |  |  | SPS |  | heating + SPS | ZEM-3(ULVAC-RIKO), LFA457(NETZSCH) |  |  | 손지희 | 2016-11-07
138 | 10.1073/pnas.1305735110 |  | 2013 | 1.1 |  | 1.14 | 873 | BR |  | Zhifeng Ren | zren@uh.edu | Figure 8 | x = 0.0025 |  |  |  |  | 2022-04-10 17:41 | edgecheck | TRUE | TRUE |  |  |  |  | TRUE | TRUE | TRUE | TRUE | TRUE | TRUE | TRUE | 1 | [12 empty] | P | TEP | P | O | X | X | Chalcogenide | SnTe | InSnTe | In0.0025Sn0.9975Te | Bulk | PC |  |  | HP |  | ball milling + HP | ZEM-3(ULVAC), LFA457(NETZSCH), DSC 404 C(NETZSCH) | 0.2 |  | 손지희 | 2016-11-07
139 | 10.1039/c4cp02091j |  | 2014 | 0.6 |  |  | 700 | BR |  | Laifeng Li | laifengli@mail.ipc.ac.cn | Figure 4(a) | 4E19 (1.5% I) |  | data too scattered |  |  | 2022-04-10 17:47 |  | TRUE | TRUE |  | FALSE |  |  | TRUE | TRUE | TRUE | FALSE | TRUE | TRUE | FALSE | 0 | [12 empty] | P | TEP | P | O | X | X | Chalcogenide | SnTe | SnTeI | SnTe0.985I0.015 | Bulk | PC |  |  | HP |  | melt alloying + hot pressing | van der Pauw method, LFA457(NETZSCH) |  |  | 손지희 | 2016-11-07
140 | 10.1016/j.jallcom.2015.04.073 |  | 2015 | 1.87 |  |  | 800 | BR | [6 empty] | computation |  |  | 2022-04-10 19:50 |  | TRUE | TRUE |  |  |  | FALSE | TRUE | TRUE | TRUE | TRUE | TRUE | FALSE | FALSE | 0 | [12 empty] | P | α, ZT | P | O | X | X | Chalcogenide | SnSe | SnSe | SnSe | [9 empty] | yy direction | 손지희 | 2016-11-07 | 계산된 TEP
141 | 10.1039/c5cp05151g |  | 2015 | 1.75 |  |  | 750 | BR | [6 empty] | computation, k_la from expt |  |  | 2022-04-10 19:50 |  | TRUE | FALSE |  |  |  | FALSE | TRUE | FALSE | TRUE | TRUE | TRUE | FALSE | FALSE | 0 | [12 empty] | P | ρ, α, ZT | P | O | X | X | Chalcogenide | SnSe | AgSnSe | Ag0.016Sn0.984Se | [9 empty] | b-axis | 손지희 | 2016-11-07 | 계산된 TEP
142 | 10.1021/jacs.5b07856 |  | 2015 | 1.9 |  |  | 723 | BR |  | Oliver Oeckler | oliver.oeckler@gmx.de | Figure 3, middle column | with precipitates, cooling | (CoGe2)0.2(GeTe)17Sb2Te3 |  |  |  | 2022-04-10 20:59 | edgecheck | TRUE | TRUE |  |  |  |  | TRUE | TRUE | TRUE | TRUE | TRUE | TRUE | TRUE | 1 | [12 empty] | P | TEP | P | O | X | X | Chalcogenide | GeTe | CoGe GeTe SbTe | (CoGe2)0.2(GeTe)17Sb2Te3 | Bulk | PC |  |  |  |  | heating + annealing | LFA 1000(Linseis), LSR-3(Linseis) |  |  | 손지희 | 2016-11-14
143 | 10.1016/j.physb.2007.02.067 |  | 2007 | 0.5 |  | 0.52 | 725 | BR |  | Y Gelbstein | yanivge@bgu.ac.il | Figure 11 | 0.03%In | after 250 h annealing at 600 1CatAr atmosphere, for Pb0.5Sn0.5Te doped with 0.03at% indium |  |  |  | 2022-04-10 21:04 | edgecheck | TRUE | TRUE |  |  |  |  | TRUE | TRUE | TRUE | TRUE | TRUE | TRUE | TRUE | 1 | [12 empty] | P | TEP | P | O | X | X | Chalcogenide | PbTe | PbSnTe In | Pb0.5Sn0.5Te + 0.03at% In | Bulk | PC |  |  |  |  | melting + sintering + annealing |  |  |  | 손지희 | 2016-11-14
144 | 10.1016/j.physb.2006.10.001 |  | 2007 | 0.52 |  | 0.48 | 720 | BR |  | Y Gelbstein | yanivge@bgu.ac.il | Figure 16 | x=0.5*** |  | good data, but poor resolution |  |  | 2022-04-10 21:15 | edgecheck | TRUE | TRUE |  | FALSE |  |  | TRUE | TRUE | TRUE | FALSE | TRUE | TRUE | FALSE | 0 | [12 empty] | P | TEP | P | O | X | X | Chalcogenide | PbTe | PbSnTe | Pb0.5Sn0.5Te + Te | Bulk | PC |  |  |  |  | Bridgman crystal growth method (updated 2022-4-10, by BR) |  |  |  | 손지희 | 2016-11-14
145 | 10.1021/jp103697s |  | 2010 | 0.78 |  | 0.79 | 720 | BR |  | Y Gelbstein | yanivge@bgu.ac.il | Figure 11 | solution treated (ST) |  |  |  |  | 2022-04-10 21:21 | edgecheck | TRUE | TRUE |  |  |  |  | TRUE | TRUE | TRUE | TRUE | TRUE | TRUE | TRUE | 1 | [12 empty] | P | TEP | P | O | X | X | Chalcogenide | GeTe | GeSnPbTe | Ge0.6Sn0.1Pb0.3Te | Bulk | PC |  |  | SPS |  | melting + SPS + annealing | self-made apparatus, LFA457(NETZSCH), STA 449(NETZSCH) |  |  | 손지희 | 2016-11-14
146 | 10.1002/aelm.201500228 |  | 2015 | 1.65 |  | 1.61 | 623 | BR |  | Y Gelbstein | yanivge@bgu.ac.il | Figure 3(d) | ii |  |  |  |  | 2022-04-10 21:26 | edgecheck | TRUE | TRUE |  |  |  |  | TRUE | TRUE | TRUE | TRUE | TRUE | TRUE | TRUE | 1 | [12 empty] | P | TEP | P | O | X | X | Chalcogenide | GeTe | GeTe BiTe Cu | (GeTe)0.95(BiTe)0.05 + 0.67at% Cu | Bulk | PC |  |  | HP |  | melting + HP | LSR-3(Linseis), LFA457(NETZSCH), STA 449(NETZSCH) |  |  | 손지희 | 2016-11-15
147 | 10.1007/s11664-015-4251-1 |  | 2016 | 1 |  | 0.9 | 613 | BR |  | B BOCHENTYN | bbochentyn@mif.pg.gda.pl | Figure 9 | TAGS-R400h10+10 |  | kappa from ZT and TEP |  |  | 2022-04-10 21:31 | edgecheck | TRUE | TRUE |  |  |  |  | TRUE | TRUE | TRUE | TRUE | TRUE | TRUE | TRUE | 1 | [12 empty] | P | ρ, α, ZT | P | O | X | X | Chalcogenide | GeTe | GeAgSbTe | Ge0.77Ag0.1Sb0.13Te1 | Bulk | PC |  |  | HP |  | melting + reduced in H2 + sintering(HP) | - |  |  | 손지희 | 2016-11-16
148 | 10.1007/s13391-014-4149-8 |  | 2014 | 1.3 |  |  | 773 | BR | KERI | MW Oh | minwookoh@keri.re.kr | Figure 8 | x=0.05 | Ge0.95Mn0.05Te |  |  |  | 2022-04-10 21:38 | edgecheck | TRUE | TRUE |  |  |  |  | TRUE | TRUE | TRUE | TRUE | TRUE | TRUE | TRUE | 1 | [12 empty] | P | TEP | P | O | X | X | Chalcogenide | GeTe | GeMnTe | Ge0.95Mn0.05Te | Bulk | PC |  |  | SPS |  | melting +quenching + SPS | ZEM-3(ULVAC-RIKO), LFA457(NETZSCH), DSC 404C(NETZSCH), DSC 404C(NETZSCH) |  |  | 손지희 | 2016-11-16
149 | 10.1021/ic5010243 |  | 2014 | 1.6 |  | 1.75 | 633 | BR |  | Oliver Oeckler | oliver.oeckler@gmx.de | Figure 5(left) | second heating cycle | Ge0.53Ag0.13Sb0.27□0.07Te1 |  |  |  | 2022-04-10 21:50 | redigitize | TRUE | TRUE |  |  |  |  | TRUE | TRUE | TRUE | TRUE | TRUE | TRUE | TRUE | 1 | [12 empty] | P | TEP | P | O | X | X | Chalcogenide | GeTe | GeAgSbTe | Ge0.53Ag0.13Sb0.27□0.07Te1, Ge4AgSb2Te7.5 | Bulk | PC |  |  |  |  | melting + annealing | LFA457(NETZSCH), van der Pauw method, | 0.226 |  | 손지희 | 2016-11-18
150 | 10.1039/c4ta00072b |  | 2014 | 0.75 |  | 0.8 | 573 | BR |  | Oliver Oeckler | oliver.oeckler@gmx.de | Figure 8 | heating curves | (GeTe)5.5AgIn0.5Sb0.5Te2 |  |  |  | 2022-04-10 21:56 | edgecheck | TRUE | TRUE |  |  |  |  | TRUE | TRUE | TRUE | TRUE | TRUE | TRUE | TRUE | 1 | [12 empty] | P | TEP | P | O | X | X | Chalcogenide | GeTe | GeTe AgInSbTe | (GeTe)5.5AgIn0.5Sb0.5Te2 | Bulk | PC |  |  |  |  | melting + annealing + high pressure synthesis | LFA457(NETZSCH), van der Pauw method, |  |  | 손지희 | 2016-11-18
151 | 10.1557/jmr.2015.124 |  | 2015 | 1.5 |  |  | 823 | JC | [17 empty] | FALSE | FALSE | TRUE | TRUE | TRUE | TRUE | FALSE | 0 | [12 empty] | P | TEP | P | O | X | X | Chalcogenide | GeTe | GeSbTe | Ge4SbTe5 | Bulk | PC |  |  |  |  | heating+ ball mill + pulsed-electric-current sintering method | ZEM-3(ULVAC), LFA457(NETZSCH), DSC-200 F3(Pegasus Maia) |  |  | 손지희 | 2016-11-18
152 | 10.1021/ja504896a |  | 2014 | 1.9 |  |  | 773 | JC | [17 empty] | FALSE | FALSE | TRUE | TRUE | TRUE | TRUE | FALSE | 0 | [12 empty] | P | TEP | P | O | X | X | Chalcogenide | GeTe | GePbTe BiTe | Ge0.87Pb0.13Te + 3 mol% Bi2Te3 | Bulk | PC |  |  | HP |  | melting + HP | ZEM-3(ULVAC-RIKO), LFA427(NETZSCH), DSC 404C(NETZSCH) |  |  | 손지희 | 2016-11-18
153 | 10.1557/PROC-1267-DD04-11 |  | 2010 | 1 |  |  | 650 | JC | [17 empty] | FALSE | FALSE | TRUE | TRUE | TRUE | TRUE | FALSE | 0 | [12 empty] | P | TEP | P | O | X | X | Chalcogenide | ABQ2 | AgSbTe PbGeTe | (Ag0.5Sb0.5Te)0.95(Pb0.16Ge0.84Te)0.05 | Bulk | PC |  |  |  |  | HP | ZEM-1(ULVAC), TC-7000(ULVAC) |  |  | 손지희 | 2016-11-21
154 | 10.1088/0022-3727/45/11/115302 |  | 2012 | 0.43 |  |  | 600 | JC | [17 empty] | FALSE | FALSE | TRUE | TRUE | TRUE | TRUE | FALSE | 0 | [12 empty] | P | TEP | P | O | X | X | Chalcogenide | ABQ2 | AgSbTe GeTe | (Ag0.366Sb0.558Te)0.98(GeTe)0.02 | Bulk | PC |  |  |  |  | melting + annealing | homemade instrument using a dc four-probe method and differential voltage/temperature technique, LFA457(NETZSCH) |  |  | 손지희 | 2016-11-21
155 | 10.1063/1.3138803 |  | 2009 | 0.8 |  |  | 773 | JC | [17 empty] | FALSE | FALSE | TRUE | TRUE | TRUE | TRUE | FALSE | 0 | [12 empty] | N | TEP | N | O | X | X | Chalcogenide | PbTe | AgPbSbTe | AgPb18SbTe20 | Bulk | PC |  |  |  |  | melting | ZEM-3(ULVAC-RIKO), LFA457(NETZSCH) |  |  | 손지희 | 2016-11-21
156 | 10.1063/1.4824353 |  | 2013 | 1 |  |  | 520 | JC | [17 empty] | FALSE | FALSE | TRUE | TRUE | TRUE | TRUE | FALSE | 0 | [12 empty] | N | TEP | N | O | X | X | Chalcogenide | M2Q | AgSeTe | Ag2Se0.5Te0.5 | Bulk | PC |  |  |  |  | heating | LFA457(NETZSCH), equipment designed for this purpose at the California Institute of Technology |  |  | 손지희 | 2016-11-21
157 | 10.1007/s11664-014-3076-7 |  | 2014 | 1.4 |  |  | 550 | JC | [17 empty] | FALSE | FALSE | TRUE | TRUE | TRUE | TRUE | FALSE | 0 | [12 empty] | P | TEP | P | O | X | X | Chalcogenide | ABQ2 | AgSbTe | AgSbTe2.01 | Bulk | PC |  |  | SPS |  | melt-quench SPS method | ZEM-1(Sinkuriko), LFA457(NETZSCH), DSC(Q20; TA) |  |  | 손지희 | 2016-11-22
158 | 10.1016/j.jallcom.2004.10.002 |  | 2005 | 0.27 |  |  | 370 | JC | [12 empty] | FALSE |  |  |  |  | FALSE | FALSE | TRUE | TRUE | TRUE | TRUE | FALSE | 0 | [13 empty] | κ, ZT |  | O | X | X | Chalcogenide | M2Q | AgTe | α-Ag2Te | Bulk | PC |  |  |  |  | heating | TC-7000(ULVAC) |  |  | 손지희 | 2016-11-22
159 | 10.1039/C5TC01429H |  | 2015 | 1 |  |  | 610 | JC | [17 empty] | FALSE | FALSE | TRUE | TRUE | TRUE | TRUE | FALSE | 0 | [12 empty] | P | TEP | P | O | X | X | Chalcogenide | ABQ2 | AgSbSe | AgSb0.99Se2 | Bulk | PC |  |  |  |  | heating + annealing | ZEM-3(ULVAC-RIKO), LFA457(NETZSCH) |  |  | 손지희 | 2016-11-22
160 | 10.1002/aenm.201100613 |  | 2012 | 1 |  |  | 710 | JC | [17 empty] | FALSE | FALSE | TRUE | TRUE | TRUE | TRUE | FALSE | 0 | [12 empty] | P | TEP | P | O | X | X | Chalcogenide | ABQ2 | AgSnSbTe | AgSn4SbTe6 | Bulk | PC |  |  |  |  | heating + annealing | LFA457(NETZSCH), ZEM-3(ULVAC-RIKO) | 0.19-0.22 |  | 손지희 | 2016-11-22
161 | 10.1088/1674-1056/21/10/106101 |  | 2012 | 1.2 |  |  | 573 | JC | [17 empty] | FALSE | FALSE | TRUE | TRUE | TRUE | TRUE | FALSE | 0 | [12 empty] | P | TEP | P | O | X | X | Chalcogenide | ABQ2 | AgSbMnTe | Ag0.9Sb1.0Mn0.1Te2.05 | Bulk | PC |  |  | SPS |  | heating + annealing + SPS | ZEM-3(ULVAC), MDSC(TA-Q200), LFA427(NETZSCH) |  |  | 손지희 | 2016-11-22
162 | 10.1016/j.ssi.2014.03.025 |  | 2014 | 0.95 |  |  | 623 | JC | [17 empty] | FALSE | FALSE | TRUE | TRUE | TRUE | TRUE | FALSE | 0 | [12 empty] | P | TEP | NP | O | X | X | Chalcogenide | M2Q | CuAgSe | β-CuAgSe | Bulk | PC |  |  | HP |  | heating + HP | ZEM-3(ULVAC), LFA457(NETZSCH) | 0.34-0.35 |  | 손지희 | 2016-11-22
163 | 10.1063/1.4963779 |  | 2016 | 0.7 |  |  | 773 | JC | [17 empty] | FALSE | FALSE | TRUE | TRUE | TRUE | TRUE | FALSE | 0 | [12 empty] | N | TEP | N | O | X | X | Chalcogenide | ABQ2 | AgBiSe In | Ag0.985In0.015BiSe2 | Bulk | PC |  |  |  |  | SPS | LFA457(NETZSCH), SBA 458 System(NETZSCH) |  |  | 손지희 | 2016-11-22
164 | 10.1063/1.4896435 |  | 2014 | 1.1 |  |  | 600 | JC | [17 empty] | FALSE | FALSE | TRUE | TRUE | TRUE | TRUE | FALSE | 0 | [12 empty] | P | TEP | P | O | X | X | Chalcogenide | ABQ2 | AgSbSbTe | AgSb0.97Sn0.03Te2 | Bulk | SC |  |  |  |  | vertical Bridgman method | LFA457(NETZSCH), ZEM-3(ULVAC-RIKO), STA 449(NETZSCH) |  |  | 손지희 | 2016-11-22
165 | 10.1039/c1jm13888j |  | 2011 | 1 |  |  | 550 | JC | [17 empty] | FALSE | FALSE | TRUE | TRUE | TRUE | TRUE | FALSE | 0 | [12 empty] | N | TEP | N | O | X | X | Chalcogenide | M2Q | AgTe PbTe | (PbTe)0.10(Ag2Te)0.90 | Bulk | PC |  |  | HP |  | melting + quenching + annealing + hot pressing | LFA457(NETZSCH), Van der Pauw technique |  |  | 손지희 | 2016-11-23
166 | 10.1063/1.3029774 |  | 2008 | 1.59 |  |  | 673 | [18 empty] | FALSE | FALSE | TRUE | TRUE | TRUE | TRUE | FALSE | 0 | [12 empty] | P | TEP | P | O | X | X | Chalcogenide | ABQ2 | AgSbTe | AgSbTe2 | Bulk | PC |  |  | SPS |  | MA + SPS | ZEM-2(ULVAC-RIKO), flash diffusivity method |  |  | 손지희 | 2016-11-23
167 | 10.1016/j.actamat.2015.04.011 |  | 2015 | 1.4 |  |  | 680 | [18 empty] | FALSE | FALSE | TRUE | TRUE | TRUE | TRUE | FALSE | 0 | [12 empty] | P | TEP | P | O | X | X | Chalcogenide | ABQ2 | AgSbSeTe | Ag25Sb25Se10Te40 | Bulk | SC |  |  |  |  | modified Bridgman method | ZEM-3(ULVAC-RIKO), LFA457(NETZSCH) |  |  | 손지희 | 2016-11-23
168 | 10.1016/j.jallcom.2010.03.170 |  | 2010 | 1.53 |  |  | 500 | [18 empty] | FALSE | FALSE | TRUE | TRUE | TRUE | TRUE | FALSE | 0 | [12 empty] | P | TEP | P | O | X | X | Chalcogenide | ABQ2 | AgSbTe | Ag0.84Sb1.16Te2.16 | Bulk | PC |  |  | HP |  | melting + quenching + crushing + hot pressing | LFA457(NETZSCH), DC four-probe method |  |  | 손지희 | 2016-11-23
169 | 10.2320/matertrans.47.1058 |  | 2006 | 0.13 |  |  | 650 | [18 empty] | FALSE | FALSE | TRUE | TRUE | TRUE | TRUE | FALSE | 0 | [12 empty] | P | TEP | P | O | X | X | Silicide | Mg2Si | MgSiSn | Mg2Si0.4Sn0.6 | Bulk | PC |  |  | HP |  | bulk mechanical alloying + hot pressing | four-probe dc method, TC-7000(ULVAC) |  |  | 손지희 | 2016-11-30
170 | 10.1016/j.tsf.2007.02.053 |  | 2007 | 0.67 |  |  | 750 | [18 empty] | FALSE | FALSE | TRUE | TRUE | TRUE | TRUE | FALSE | 0 | [12 empty] | N | TEP | N | O | X | X | Silicide | Mg2Si | MgSiGe | Mg2Si0.4Ge0.6 | Bulk | PC |  |  | SPS |  | heating + ground + SPS | ZEM-2(ULVAC-RIKO), TC-7000HS(ULVAC-RIKO) |  |  | 손지희 | 2016-11-30
171 | 10.1016/j.jcrysgro.2006.10.270 |  | 2007 | 0.17 |  |  | 656 | [18 empty] | FALSE | FALSE | TRUE | TRUE | TRUE | TRUE | FALSE | 0 | [12 empty] | N | TEP | N | O | X | X | Silicide | Mg2Si | MgSi | Mg2Si | Bulk | SC |  |  |  |  | vertical Bridgman method | ZEM-2(ULVAC-RIKO), TC-7000H(ULVAC-RIKO) |  |  | 손지희 | 2016-11-30
172 | 10.1007/s11837-016-2060-5 |  | 2016 | 1.6 |  |  | 615 | [18 empty] | FALSE | FALSE | TRUE | TRUE | TRUE | TRUE | FALSE | 0 | [12 empty] | N | TEP | N | O | X | X | Silicide | Mg2Si | MgSiSn Sb | Sb-doped Mg2Si0.5Sn0.5 | Bulk | PC |  |  | SPS |  | pressureless SPS | - |  |  | 손지희 | 2016-11-30
173 | 10.1007/s11664-016-5088-y |  | 2016 | 0.16 |  |  | 837 | [18 empty] | FALSE | FALSE | TRUE | TRUE | TRUE | TRUE | FALSE | 0 | [12 empty] | P | TEP | P | O | X | X | Silicide | Ca2Si | CaAgSi | Ca1.96Ag0.04Si | Bulk | PC |  |  | HP |  | melting + hot pressing | van der Pauw technique, LFA457(NETZSCH) |  | IP | 손지희 | 2016-12-01
174 | 10.1109/ICT.2007.4569472 |  | 2006 | 0.87 |  |  | 630 | [18 empty] | FALSE | FALSE | TRUE | TRUE | TRUE | TRUE | FALSE | 0 | [12 empty] | N | TEP | N | O | X | X | Silicide | Mg2Si | MgSiSn Bi | Mg2Si0.5Sn0.5 + 5000ppm-Bi doping | Bulk | PC |  |  | HP |  | Liquid-Solid reaction + Hot-pressing | Laser-flash method, four-terminal method |  |  | 손지희 | 2016-12-01
175 | 10.1109/ICT.1998.740395 |  | 1998 | 0.67 |  |  | 773 | [18 empty] | FALSE | FALSE | TRUE | TRUE | TRUE | TRUE | FALSE | 0 | [12 empty] | N | TEP | N | O | X | X | Silicide | Mg2Si | MgSi Sb | Mg2Si + 0.6at% Sb | Bulk | PC |  |  | SPS |  | SPS | laser flash measurement method, measurement apparatus developed by Sinku Riko Co.Ltd. and modlfied by SIT |  |  | 손지희 | 2016-12-01
176 | 10.1073/pnas.1424388112 |  | 2015 | 1.4 |  |  | 723 | [18 empty] | FALSE | FALSE | TRUE | TRUE | TRUE | TRUE | FALSE | 0 | [12 empty] | N | TEP | N | O | X | X | Silicide | Mg2Si | MgSnGe | Mg2Sn0.75Ge0.25 | Bulk | PC |  |  |  |  | mechanical ball milling + direct current-induced hot pressing | ZEM-3(ULVAC), LFA457(NETZSCH), DSC 404 C(NETZSCH) | 0.46-0.51 |  | 손지희 | 2016-12-05
177 | 10.1016/j.mseb.2008.12.029 |  | 2009 | 0.1 |  |  | 490 | [18 empty] | FALSE | FALSE | TRUE | TRUE | TRUE | TRUE | FALSE | 0 | [12 empty] | N | TEP | N | O | X | X | Silicide | Mg2Si | MgSiSn | Mg2Si0.8Sn0.2 | Bulk | PC |  |  | SPS |  | anneal solid state reaction + SPS | ZTM-1(ULVAC), TC-7000(ULVAC), laser flash method |  |  | 박수지 | 2016-12-06
178 | 10.1007/s11664-009-0735-1 |  | 2009 | 1 |  |  | 800 | [18 empty] | FALSE | FALSE | TRUE | TRUE | TRUE | TRUE | FALSE | 0 | [12 empty] | N | TEP | N | O | X | X | Silicide | Mg2Si | MgSiGe Bi | Mg2Si0.6Ge0.4Bi0.02 | Bulk | PC |  |  | HP |  | prevent oxidation + synthesis(He/H2 gas mixture) + 2-day annealing + crushing + hot pressed | van der Pauw method, laser-flash method, |  |  | 박수지 | 2016-12-07
179 | 10.1007/s11664-009-0735-1 |  | 2009 | 0.26 |  |  | 920 | [18 empty] | FALSE | FALSE | TRUE | TRUE | TRUE | TRUE | FALSE | 0 | [12 empty] | P | TEP | P | O | X | X | Silicide | Mg2Si | MgSiGe Ag | Mg2Si0.6Ge0.4Ag0.02 | Bulk | PC |  |  | HP |  | prevent oxidation + synthesis(He/H2 gas mixture) + 2-day annealing + crushing + hot pressed | van der Pauw method, laser-flash method, |  |  | 박수지 | 2016-12-07
180 | 10.1109/ICT.2006.331355 |  | 2006 | 0.49 |  |  | 873 | [13 empty] | FALSE |  |  |  |  | FALSE | FALSE | TRUE | TRUE | TRUE | TRUE | FALSE | 0 | [12 empty] | N | κ, ZT | N | O | X | X | Silicide | Mg2Si | MgSi | Mg2Si | Bulk | PC |  |  |  |  | Mg2Si-heated(Ar-H2 gas) + ground + mixed(oxides) + SPS | ZEM-2(ULVAC-RIKO), TC-7000H(ULVAC-RIKO) |  |  | 박수지 | 2016-12-08
181 | 10.2320/matertrans1989.33.851 |  | 1992 | 1.07 |  |  | 663 | [18 empty] | FALSE | FALSE | TRUE | TRUE | TRUE | TRUE | FALSE | 0 | [12 empty] | N | TEP | N | O | X | X | Silicide | Mg2Si | MgSiGe Sb | Mg2Si0.6Ge0.4+3000 ppmSb | - | - |  |  |  |  | - | - |  |  | 박수지 | 2016-12-14
182 | KOMATSU TECHNICAL REPORT 49, 152 (2003) |  | 2003 | 0.9780448 |  |  | 717.373 | [13 empty] | FALSE |  |  |  |  | FALSE | FALSE | TRUE | TRUE | TRUE | TRUE | FALSE | 0 | [12 empty] | N | Z | N | O | X | X | Silicide | Mg2Si | MgSiSn | Mg2SixSn1-x | Bulk | - |  |  |  |  | quenching + solidification | - |  |  | 박수지 | 2016-12-14 | Table 1 Characteristics of various thermoelectric materials for power generation, module and system price 비교
183 | 10.1016/j.physb.2005.04.017 |  | 2005 | 0.86 |  |  | 862 | [18 empty] | FALSE | FALSE | TRUE | TRUE | TRUE | TRUE | FALSE | 0 | [12 empty] | N | TEP | N | O | X | X | Silicide | Mg2Si | MgSiBi | Mg2SiBi0.02 | Bulk | PC |  |  | SPS |  | ground + SPS | ZEM-1S(ULVAC), four-probe DC method, TC-7000(ULVAC) |  |  | 박수지 | 2016-12-08
184 | 10.1143/JJAP.46.3309 |  | 2007 | 0.33 |  |  | 865 | [18 empty] | FALSE | FALSE | TRUE | TRUE | TRUE | TRUE | FALSE | 0 | [12 empty] | N | TEP | N | O | X | X | Silicide | Mg2Si | Mg2Si | Mg2SiP0.03 | Bulk | PC |  |  | SPS |  | ground + SPS | ZEM-1S(ULVAC), four-probe dc method, TC-7000(ULVAC) |  |  | 박수지 | 2016-12-08
185 | 10.1016/j.intermet.2007.02.009 |  | 2007 | 0.56 |  |  | 862 | [18 empty] | FALSE | FALSE | TRUE | TRUE | TRUE | TRUE | FALSE | 0 | [12 empty] | N | TEP | N | O | X | X | Silicide | Mg2Si | MgSiSb | Mg2Si:Sb = 1:x(0.001≤x≤0.02) | Bulk | PC |  |  | SPS |  | heating + SPS | ZEM-1(ULVAC), TC-7000(ULVAC) |  |  | 임혜진 | 2016-12-06
186 | 10.4028/www.scientific.net/AMR.66.17 |  | 2009 | 0.8 |  |  | 823 | [18 empty] | FALSE | FALSE | TRUE | TRUE | TRUE | TRUE | FALSE | 0 | [12 empty] | N | TEP | N | O | X | X | Silicide | Mg2Si | MgSi Bi | Bi-doped Mg2Si | Bulk | PC |  |  | SPS |  | SPS | ZTM-1 apparatus (Japan), Shinkuriko: TC-7000, Japan |  |  | 임혜진 | 2016-12-08
187 | 10.1021/acs.chemmater.6b02308 |  | 2016 | 1.45 |  |  | 750 | [18 empty] | FALSE | FALSE | TRUE | TRUE | TRUE | TRUE | FALSE | 0 | [12 empty] | N | TEP | N | O | X | X | Silicide | Mg2Si | MgSiGeSnSb | Mg2Si1-x-yGexSny | Bulk | PC |  |  | SPS |  | SPS | ZEM-3(Ulvac Sinku-Riko), LFA457(Netzsch) |  |  | 임혜진 | 2016-12-09
188 | 10.1063/1.2981516 |  | 2008 | 1.1 |  |  | 773 | [18 empty] | FALSE | FALSE | TRUE | TRUE | TRUE | TRUE | FALSE | 0 | [12 empty] | N | TEP | N | O | X | X | Silicide | Mg2Si | MgSiSnSb | Mg2Si0.4−xSn0.6Sbx (0≤x≤0.015) | Bulk | PC |  |  | HP |  | ball milling + hot pressing | LFA457(Netzsch), measured on a computer-aided apparatus using a dc four-probe method and differential voltage/temperature technique |  |  | 임혜진 | 2016-12-08
189 | 10.1088/0022-3727/41/18/185103 |  | 2008 | 0.81 |  |  | 810 | [18 empty] | FALSE | FALSE | TRUE | TRUE | TRUE | TRUE | FALSE | 0 | [12 empty] | N | TEP | N | O | X | X | Silicide | Mg2Si | MgSiSn La | Mg2−xLaxSi0.58Sn0.42 (0≤x≤0.015) | Bulk | PC |  |  | HP |  | ball milling + hot pressing | measured using a computer-assisted device, LFA457(Netzsch) |  |  | 임혜진 | 2016-12-08
190 | 10.1063/1.4918311 |  | 2015 | 1.1 |  |  | 800 | [18 empty] | FALSE | FALSE | TRUE | TRUE | TRUE | TRUE | FALSE | 0 | [12 empty] | N | TEP | N | O | X | X | Silicide | Mg2Si | MgSiSnGe Sb | Mg2Si0.4Sn0.6-yGey (y=0, 0.1, 0.2) | Bulk | PC |  |  | SPS |  | pressed into pellets + tube furnace(Ar:H2=95:5) + ground + SPS | van der Pauw method, LFA457(NETZSCH) |  |  | 임혜진 | 2016-12-08
191 | 10.1007/s11664-009-0698-2 |  | 2009 | 1.47 |  |  | 443 | [18 empty] | FALSE | FALSE | TRUE | TRUE | TRUE | TRUE | FALSE | 0 | [12 empty] | P | TEP | P | O | X | X | Chalcogenide | Bi2Te3 | BiTeSb | Bi2Te3-Sb2Te3 | Bulk | PC |  |  | HP |  | Hot pressing | computer-assisted device, LFA427(Netzsch) |  |  | 임혜진 | 2016-12-09
192 | 10.2320/matertrans1989.33.851 |  | 1992 | 0.08 |  |  | 503 | [18 empty] | FALSE | FALSE | TRUE | TRUE | TRUE | TRUE | FALSE | 0 | [12 empty] | P | TEP | PN | O | X | X | Silicide | Mg2Si | MgSiGe Ag | Mg2Si0.6Ge0.4+Ag | - | - |  |  |  |  | - | - |  |  | 박수지 | 2016-12-14
193 | 10.2320/matertrans1989.33.851 |  | 1992 | 1.68 |  |  | 629 | [18 empty] | FALSE | FALSE | TRUE | TRUE | TRUE | TRUE | FALSE | 0 | [12 empty] | P | TEP | P | O | X | X | Silicide | Mg2Si | MgSiGe Ag | Mg2Si0.6Ge0.4+16000 ppm Ag | - | - |  |  |  |  | - | - |  |  | 박수지 | 2016-12-14
194 | 10.1021/nl8026795 |  | 2008 | 0.99 |  |  | 792 | [18 empty] | FALSE | FALSE | TRUE | TRUE | TRUE | TRUE | FALSE | 0 | [12 empty] | P | TEP | P | O | X | X | Si | SiGe | SiGe | Si80Ge20 | Bulk | PC |  |  | HP |  | mechanical alloying + hot pressing | ZEM-3(Ulvac), LFA 457(Netzsch) |  |  | 박수지 | 2016-12-15
195 | 10.1021/nl102931z |  | 2010 | 0.4 |  |  | 300 | [18 empty] | FALSE | FALSE | TRUE | TRUE | TRUE | TRUE | FALSE | 0 | [12 empty] | P | TEP | P | O | X | X | Si | SiGe | Si | Si | Ribbon | porous |  |  |  |  | - | - |  |  | 박수지 | 2016-12-29
196 | 10.1063/1.3027060 |  | 2008 | 1.3 |  |  | 1173 | [18 empty] | FALSE | FALSE | TRUE | TRUE | TRUE | TRUE | FALSE | 0 | [12 empty] | N | TEP | N | O | X | X | Si | SiGe | SiGeP | Si80Ge20P2 | Bulk | PC |  |  | HP |  | mechanical alloying + direct current induced hot pressing | ZEM-3(ULVAC), LFA 457(Netzsch) |  |  | 박수지 | 2016-12-20
197 | 10.1039/c2jm16369a |  | 2012 | 1 |  |  | 660 | [18 empty] | FALSE | FALSE | TRUE | TRUE | TRUE | TRUE | FALSE | 0 | [12 empty] | N | TEP | N | O | X | X | Chalcogenide | In4Se3 | InSeI | In4Se2.32I0.03 | Bulk | SC |  |  |  |  | Bridgman crystal growth method | ZEM-3(ULVAC-RIKO), TC-9000(ULVAC-RIKO) |  |  | 박수지 | 2016-12-22
198 | 10.1103/PhysRevB.91.165104 |  | 2015 | 0.93 |  |  | 2000 | [18 empty] | FALSE | FALSE | TRUE | TRUE | TRUE | TRUE | FALSE | 0 | [12 empty] | N | α, ZT | N | O | X | X | Oxide | TiO2 | TiO | TiO2 | - | - |  |  |  |  | - | Boltzmann transport formalism |  |  | 박수지 | 2016-12-22
199 | 10.1088/0953-8984/26/44/445002 |  | 2014 | 0.08 |  |  | 650 | [18 empty] | FALSE | FALSE | TRUE | TRUE | TRUE | TRUE | FALSE | 0 | [12 empty] | P | TEP | P | O | X | X | Chalcogenide | TiSe2 | SrTiSe | Sr0.14TiSe2 | Bulk | PC |  |  | HP |  | powder mixing + heating + Sr mixing + grinding + heating + hot press method | Leinsies Seebeck Thermopower, LFA-1000 |  |  | 박수지 | 2016-12-27
200 | 10.1039/c4ee03042g |  | 2015 | 1.1 |  |  | 1100 | [18 empty] | FALSE | FALSE | TRUE | TRUE | TRUE | TRUE | FALSE | 0 | [12 empty] | P | TEP | P | O | X | X | HH | HH | FeNbTiSb | FeNb0.8Ti0.2Sb | Bulk | PC |  |  | SPS |  | levitation melting + mechanically milled + SPS | LSR-3 system(Linseis), LFA457(Netzsch) |  |  | 박수지 | 2016-12-27
201 | 10.1039/C4EE02813A |  | 2015 | 1.14608 |  |  | 510 | SJP | [17 empty] | FALSE | FALSE | TRUE | TRUE | TRUE | TRUE | FALSE | 0 | [12 empty] | P | TEP | P | O | O | X | HH | HH | MgAgNiSb | MgAg0.965Ni0.005Sb0.99 | Bulk | PC |  |  | SPS |  | experimental ball milling procedure + SPS + annealed | - |  |  | 박수지 | 2016-12-27
202 | 10.1038/nature08088 |  | 2009 | 1.48 |  |  | 705 | SJP | [17 empty] | FALSE | FALSE | TRUE | TRUE | TRUE | TRUE | FALSE | 0 | [12 empty] | N | TEP | N | O | X | X | Chalcogenide | In4Se3 | InSe | In4Se2.35 | Bulk | SC |  |  |  |  | Bridgman method | ULVAC system, the laser flash method |  |  | 박수지 | 2016-12-28
203 | 10.1039/C4CP04875J |  | 2015 | 0.67 |  |  | 876 | SJP | [17 empty] | FALSE | FALSE | TRUE | TRUE | TRUE | TRUE | FALSE | 0 | [12 empty] | N | TEP | N | O | X | X | HH | HH | TiZrHfNiSn | Ti0.3Zr0.35Hf0.35NiSn | Bulk | PC |  |  |  |  | arc melting + annealed + quenching | LSR-3 system(Linseis), LFA457(Netzsch) |  |  | 박수지 | 2016-12-28
204 | 10.1088/0022-3727/40/2/035 |  | 2007 | 0.052 |  |  | 676 | SJP | [17 empty] | FALSE | FALSE | TRUE | TRUE | TRUE | TRUE | FALSE | 0 | [12 empty] | P | TEP | P | O | X | X | SKD | SKD | CoSb | CoSb5 | Bulk | PC |  |  | SPS |  | mechanical alloying + SPS | ZEM-2(Ulvac-Riko), laser flash method |  |  | 박수지 | 2016-12-28
205 | 10.1088/0953-8984/14/34/318 |  | 2002 | 0.01275 |  |  | 284 | SJP | [17 empty] | FALSE | FALSE | TRUE | TRUE | TRUE | TRUE | FALSE | 0 | [12 empty] | N | TEP | N | O | X | X | clathrate | clathrate | BaAlSi | Ba8Al16Si30 | Bulk | PC |  |  |  |  | arc melting + annealed + quenching | - |  |  | 박수지 | 2017-01-13
206 | 10.1039/C4CP04875J |  | 2015 | 0.27 |  |  | 883 | SJP | [17 empty] | FALSE | FALSE | TRUE | TRUE | TRUE | TRUE | FALSE | 0 | [12 empty] | P | TEP | P | O | X | X | HH | HH | TiScZrHfNiSn | Ti0.26Sc0.04Zr0.35Hf0.35NiSn | Bulk | PC |  |  |  |  | arc melting + annealed + quenching | LSR-3 system(Linseis), LFA457(Netzsch) |  |  | 박수지 | 2016-12-28
207 | 10.1063/1.2920210 |  | 2008 | 1.36 |  |  | 800 | SJP | [17 empty] | FALSE | FALSE | TRUE | TRUE | TRUE | TRUE | FALSE | 0 | [12 empty] | N | TEP | N | O | X | X | SKD | SKD | BaYbCoSb | Ba0.08Yb0.09Co4Sb12.12 | Bulk | PC |  |  |  |  | - | - |  |  | 박수지 | 2017-01-13
208 | 10.1016/j.actamat.2009.03.018 |  | 2009 | 1.26 |  |  | 850 | SJP | [17 empty] | FALSE | FALSE | TRUE | TRUE | TRUE | TRUE | FALSE | 0 | [12 empty] | N | TEP | N | O | X | X | SKD | SKD | BaYbCoSb | Ba0.18Ce0.05Co4Sb12.02 | Bulk | PC |  |  | SPS |  | mixed + sealed + heated + quenching +ground + SPS | ZEM-1(ULVAC-RIKO), LFA-427(Netzsch) |  |  | 박수지 | 2017-02-16
209 | 10.1016/j.jallcom.2008.09.120 |  | 2009 | 0.39 |  |  | 750 | SJP | [17 empty] | FALSE | FALSE | TRUE | TRUE | TRUE | TRUE | FALSE | 0 | [12 empty] | P | TEP | P | O | X | X | SKD | SKD | LaFeCoSb | La0.4FeCo3Sb12 | Bulk | PC |  |  | HP |  | mechanical alloying + hot pressed | - |  |  | 박수지 | 2017-02-16
210 | 10.1016/j.jallcom.2007.11.144 |  | 2009 | 1 |  |  | 873 | SJP | [17 empty] | FALSE | FALSE | TRUE | TRUE | TRUE | TRUE | FALSE | 0 | [12 empty] | N | TEP | N | O | X | X | SKD | SKD | CoSb7PdTe | Co23.87Sb73.88Pd1.125Te1.125 | Bulk | PC |  |  | PH |  | melted + quenched + ground + hot-pressed | the Van der Pauw technique, a high temperature light pulse technique |  |  | 박수지 | 2017-02-21
211 | 10.1016/j.jallcom.2009.02.070 |  | 2009 | 0.17 |  |  | 550 | SJP | [17 empty] | FALSE | FALSE | TRUE | TRUE | TRUE | TRUE | FALSE | 0 | [12 empty] | P | TEP | P | O | X | X | SKD | SKD | CoSb | CoSb3 | Bulk | PC |  |  |  |  | mixed in an agate mortar + press | ZEM-3, TC-7000(ULVAC-RIKO Inc.) |  |  | 박수지 | 2017-02-21
212 | 10.1007/s10854-012-0668-y |  | 2012 | 0.95 |  |  | 800 | SJP | [17 empty] | FALSE | FALSE | TRUE | TRUE | TRUE | TRUE | FALSE | 0 | [12 empty] | N | TEP | N | O | X | X | SKD | SKD | CoSbTe | Co4Sb11.4Te0.6 | Bulk | PC |  |  | SPS |  | heated + ground + SPS | ZEM-1(Sinkuriko), LFA 457(Netzsch) |  |  | 박수지 | 2017-02-21
213 | 10.1063/1.1450036 |  | 2002 | 1.2 |  |  | 800 | SJP | [17 empty] | FALSE | FALSE | TRUE | TRUE | TRUE | TRUE | FALSE | 0 | [12 empty] | N | TEP | N | O | X | X | SKD | SKD | BaNiCoSb | Ba0.3Ni0.05Co3.95Sb12 | Bulk | PC |  |  |  |  | BaSb3, NixCo12xSb2 two-step solid reaction + crushed + mixed + pressed + heated +milled + washed with HCl1HNO3 + PAS | - |  |  | 박수지 | 2017-02-22
214 | 10.1063/1.2538036 |  | 2007 | 0.113 |  |  | 773 | SJP | [17 empty] | FALSE | FALSE | TRUE | TRUE | TRUE | TRUE | FALSE | 0 | [12 empty] | P | TEP | P | O | X | X | SKD | SKD | CoSb | CoSb3 | Bulk | PC |  |  | HP |  | raw powders + hot pressing | temperature gradient method ,four-point probe method |  |  | 박수지 | 2017-02-22
215 | 10.1063/1.2963476 |  | 2008 | 0.68 |  |  | 775 | SJP | [17 empty] | FALSE | FALSE | TRUE | TRUE | TRUE | TRUE | FALSE | 0 | [12 empty] | N | TEP | N | O | X | X | SKD | SKD | CoNiSb | Co0.9Ni0.1Sb3 | Bulk | PC |  |  |  |  | ballmilling + dc hot press + annealing | ZEM-3(ULVAC-RIKO), LFA457(Netzsch) |  |  | 박수지 | 2017-02-22
216 | 10.1016/j.jallcom.2009.01.067 |  | 2009 | 0.1 |  |  | 600 | SJP | [17 empty] | FALSE | FALSE | TRUE | TRUE | TRUE | TRUE | FALSE | 0 | [12 empty] | P | TEP | P | O | X | X | SKD | SKD | CoSnSe | CoSn1.5Se1.5 | Bulk | PC |  |  |  |  | solid-state reactions | EG&G model 5209(Lock-in Amplifier), LFA 457 (Netzsch) |  |  | 박수지 | 2017-02-23
217 | 10.1063/1.2067704 |  | 2005 | 0.72 |  |  | 850 | SJP | [17 empty] | FALSE | FALSE | TRUE | TRUE | TRUE | TRUE | FALSE | 0 | [12 empty] | N | TEP | N | O | X | X | SKD | SKD | CoSbTe | Co4Sb11.5Te0.5 | Bulk | PC |  |  | SPS |  | melted + quenched + ground +pressed + annealed +ground +SPS | - |  |  | 박수지 | 2017-02-23
218 | 10.1039/c4ta02780a |  | 2014 | 0.98 |  |  | 820 | SJP | [17 empty] | FALSE | FALSE | TRUE | TRUE | TRUE | TRUE | FALSE | 0 | [12 empty] | N | TEP | N | O | X | X | SKD | SKD | CoSbTe | CoSb2.85 Te0.15 | Bulk | PC |  |  | PAS |  | mixed powder + hand milling + pressed + combustion +PAS | ZEM-3(ULVAC-RIKO), LFA 457(NETZSCH) |  |  | 박수지 | 2017-02-24
219 | 10.1063/1.2815671 |  | 2007 | 0.93 |  |  | 820 | SJP | [17 empty] | FALSE | FALSE | TRUE | TRUE | TRUE | TRUE | FALSE | 0 | [12 empty] | N | TEP | N | O | X | X | SKD | SKD | CoSbTe | CoSb2.85Te0.15 | Bulk | PC |  |  | SPS |  | ball-milling + SPS | ZEM-2(Ulvac-Riko), LFA 427(NETZSCH) |  |  | 박수지 | 2017-02-24
220 | 10.3365/met.mat.2008.10.615 |  | 2008 | 0.79 |  |  | 698 | SJP | [17 empty] | FALSE | FALSE | TRUE | TRUE | TRUE | TRUE | FALSE | 0 | [12 empty] | N | TEP | N | O | X | X | SKD | SKD | SnCoSbTe | Sn0.25Co8Sb23.25Te0.75 | Bulk | PC |  |  |  |  | melted + quenching + annealed | ZEM2-M8(Ulvac-Riko), TC7000(Ulvac-Riko) |  |  | 박수지 | 2017-02-24
221 | 10.1016/j.actamat.2013.07.032 |  | 2013 | 1.3 |  |  | 820 | [18 empty] | FALSE | FALSE | TRUE | TRUE | TRUE | TRUE | FALSE | 0 | [12 empty] | N | TEP | N | O | X | X | SKD | SKD | FeCoSbTe | Fe0.2Co3.8Sb11.5Te0.5 | Bulk | PC |  |  | HP |  | melting + ball milling + hot pressing | ZEM-3(ULVAC-RIKO), Flashline 3000(Anter) |  |  | 임혜진 | 2017-03-15
222 | 10.1088/0022-3727/41/20/205403 |  | 2008 | 0.95 |  |  | 700 | [18 empty] | FALSE | FALSE | TRUE | TRUE | TRUE | TRUE | FALSE | 0 | [12 empty] | N | TEP | N | O | X | X | SKD | SKD | YbCoSb | Yb0.15Co4Sb12 | Bulk | PC |  |  | SPS |  | heating + annealing + SPS | a four-probe method, LFA457(Netzsch) |  |  | 임혜진 | 2017-03-15
223 | 10.1016/j.solidstatesciences.2008.01.016 |  | 2008 | 0.9 |  |  | 850 | [18 empty] | FALSE | FALSE | TRUE | TRUE | TRUE | TRUE | FALSE | 0 | [12 empty] | N | TEP | N | O | O | X | SKD | SKD | EuCoSb | Eu0.27Co4Sb12 | Bulk | PC |  |  | SPS |  | heating + annealing + SPS | the standard DC four-probe method, LFA427(Netzsch) |  |  | 임혜진 | 2017-03-15
224 | 10.1063/1.3553842 |  | 2011 | 0.87 |  |  | 750 | [18 empty] | FALSE | FALSE | TRUE | TRUE | TRUE | TRUE | FALSE | 0 | [12 empty] | P | TEP | P | O | X | X | SKD | SKD | PrFeSb | PrFe4Sb12 | Bulk | PC |  |  | SPS |  | heating + annealing + SPS | ZEM-3(ULVAC Co. Ltd.), LFA 427(NETZSCH) |  |  | 임혜진 | 2017-03-15
225 | 10.1016/j.intermet.2009.06.005 |  | 2010 | 1 |  |  | 650 | [18 empty] | FALSE | FALSE | TRUE | TRUE | TRUE | TRUE | FALSE | 0 | [12 empty] | P | TEP | P | O | X | X | SKD | SKD | DDFeNiSb | DD0.76Fe3.4Ni0.6Sb12 | Bulk | PC |  |  | HP |  | melting + heating in DD + annealing + hot pressing | ZEM-3(ULVAC), Flashline FL3000 (300 K< T< 800 K) and a Flashline 3000-S2 (200 K< T< 500 K) |  |  | 임혜진 | 2017-03-20
226 | 10.1016/j.intermet.2010.12.001 |  | 2011 | 1.22 |  |  | 800 | [18 empty] | FALSE | FALSE | TRUE | TRUE | TRUE | TRUE | FALSE | 0 | [12 empty] | P | TEP | P | O | X | X | SKD | SKD | DDFeCoSb | DD0.65Fe3CoSb12 | Bulk | PC |  |  | HP |  | melting + heating in DD + annealing + high energy ball mill + hot pressing | - |  |  | 임혜진 | 2017-03-20
227 | 10.1016/j.actamat.2013.09.039 |  | 2014 | 1.9 |  |  | 835 | [18 empty] | FALSE | FALSE | TRUE | TRUE | TRUE | TRUE | FALSE | 0 | [12 empty] | N | TEP | N | O | X | X | SKD | SKD | SrBaYbCoSb | Sr0.09Ba0.11Yb0.05Co4Sb12 | Bulk | PC |  |  | HP |  | melting + mixing + heating + annealing + ball mill + hot pressing | ZEM-3(ULVAC-RIKO), Flashline 3000(ANTER) |  |  | 임혜진 | 2017-03-20
228 | 10.1016/j.actamat.2015.03.008 |  | 2015 | 1.45 |  |  | 822 | [18 empty] | FALSE | FALSE | TRUE | TRUE | TRUE | TRUE | FALSE | 0 | [12 empty] | P | TEP | P | O | X | X | SKD | SKD | DDFeCoSbSn | DD0.59Fe2.7Co1.3Sb11.8Sn0.2 | Bulk | PC | Melt-Quenching |  | HP |  | melting + quenching + heated + melted + air quenched + ground + ball milling + hot-pressed | ULVAC-ZEM3 (Riko), Flashline-3000(ANTER) |  |  | 박수지 | 2017-03-20
229 | 10.1126/science.272.5266.1325 |  | 1996 | 0.88 |  |  | 741 | [18 empty] | FALSE | FALSE | TRUE | TRUE | TRUE | TRUE | FALSE | 0 | [12 empty] | P | TEP | P | O | X | X | SKD | SKD | LaFeCoSb | LaFe3CoSb12 | Bulk | PC |  |  |  |  | melted + quenched + annealed + ball-milled + hot-pressed | - |  |  | 박수지 | 2017-03-20
230 | 10.1063/1.2920210 |  | 2008 | 1.36 |  |  | 800 | [18 empty] | FALSE | FALSE | TRUE | TRUE | TRUE | TRUE | FALSE | 0 | [12 empty] | N | TEP | N | O | X | X | SKD | SKD | BaYbCoSb. | Ba0.08Yb0.09Co4Sb12.12 | Bulk | PC |  |  |  |  | - | - |  |  | 박수지 | 2017-03-20
231 | 10.1021/ja111199y |  | 2011 | 1.7 |  |  | 850 | [18 empty] | FALSE | FALSE | TRUE | TRUE | TRUE | TRUE | FALSE | 0 | [12 empty] | N | TEP | N | O | X | X | SKD | SKD | BaLaYbCoSb | Ba0.08La0.05Yb0.04Co4Sb12 | Bulk | PC |  |  |  |  | melted + quenched + annealed +ground + cold pressed + SPS | ZEM-3(ULVAC), FL5000(Anter) |  |  | 박수지 | 2017-03-20
232 | 10.1063/1.1852072 |  | 2005 | 0.65 |  |  | 680 | [18 empty] | FALSE | FALSE | TRUE | TRUE | TRUE | TRUE | FALSE | 0 | [12 empty] | N | TEP | N | O | X | X | SKD | SKD | CoNiSbTe | Co0.92Ni0.08Sb2.97Te0.03 | Bulk | PC |  |  |  |  | mixtures of metal oxalate + calcination + reduction + chemical alloying | four-point-probe technique, LFA 427(Netzsch) |  |  | 박수지 | 2017-03-20
233 | 10.1021/cm200560s |  | 2011 | 1.1 |  |  | 800 | [18 empty] | FALSE | FALSE | TRUE | TRUE | TRUE | TRUE | FALSE | 0 | [12 empty] | N | TEP | N | O | X | X | SKD | SKD | CoSbGeTe | CoSb2.75Ge0.05Te0.20 | Bulk | PC |  |  |  |  | melted + quenched + annealed + SPS | ZEM-1, LFA 457(NETZSCH) |  |  | 박수지 | 2017-03-20
234 | 10.1023/A:1012473428845 |  | 2001 | 0.8 |  |  | 750 | [18 empty] | FALSE | FALSE | TRUE | TRUE | TRUE | TRUE | FALSE | 0 | [12 empty] | P | TEP | P | O | X | X | SKD | SKD | CeFeCoSb | Ce0.12Fe0.71Co3.29Sb12 | Bulk | PC |  |  |  |  | cold-pressed + heated + PAS | four-probe method + TC-7000(Shinkuriko) |  |  | 박수지 | 2017-03-16
235 | 10.1063/1.1888048 |  | 2005 | 1.25 |  |  | 900 | [18 empty] | FALSE | FALSE | TRUE | TRUE | TRUE | TRUE | FALSE | 0 | [12 empty] | N | TEP | N | O | X | X | SKD | SKD | BaNiCoSb | Ba0.30Ni0.05Co3.95Sb12 | Bulk | PC |  |  |  |  | solid-state reaction + SPS | standard four-probe method, TC-7000(Shinkuriko) |  |  | 박수지 | 2017-03-16
236 | 10.1007/s11664-014-3016-6 |  | 2014 | 1.12 |  |  | 800 | [18 empty] | FALSE | FALSE | TRUE | TRUE | TRUE | TRUE | FALSE | 0 | [12 empty] | N | TEP | N | O | X | X | SKD | SKD | CoNiSbTeSe | Co3.9Ni0.1Sb11.3Te0.6Se0.1 | Bulk | PC |  |  |  |  | heated + ground + SPS | ZEM-3(Ulvac), LFA 457(Netzsch) |  |  | 박수지 | 2017-03-16
237 | 10.1016/j.jallcom.2007.12.065 |  | 2009 | 0.32 |  |  | 723 | [18 empty] | FALSE | FALSE | TRUE | TRUE | TRUE | TRUE | FALSE | 0 | [12 empty] | P | TEP | P | O | X | X | SKD | SKD | CeYbFeCoSb | Ce0.3Yb0.2Fe1.5Co2.5Sb12 | Bulk | PC |  |  |  |  | annealing + heated + quenched + annealed + hot-pressed | LFA-427(Netzsch) |  |  | 박수지 | 2017-03-16
238 | 10.1016/j.jallcom.2007.02.111 |  | 2008 | 0.6 |  |  | 800 | [18 empty] | FALSE | FALSE | TRUE | TRUE | TRUE | TRUE | FALSE | 0 | [12 empty] | N | TEP | N | O | X | X | SKD | SKD | NiCoSb | Ni0.2Co3.8Sb12 | Bulk | PC |  |  |  |  | milling + dried + SPS | ZEM-2(ULVAC-RIKO), TC-7000(ULVAC-RIKO) |  |  | 박수지 | 2017-03-16
239 | 10.1016/j.actamat.2011.10.059 |  | 2012 | 1.3 |  |  | 700 | [18 empty] | FALSE | FALSE | TRUE | TRUE | TRUE | TRUE | FALSE | 0 | [12 empty] | N | TEP | N | O | X | X | SKD | SKD | LiCoSb | Li0.36Co4Sb12 | Bulk | PC |  |  |  |  | (cold press + high pressure synthesis + ground)x2 + ground + washed + SPS | ZEM-3 (Ulvac-Riko), TC-7000H (Ulvac-Riko) |  |  | 박수지 | 2017-03-16
240 | 10.1143/JJAP.47.7470 |  | 2008 | 1.05 |  |  | 850 | [18 empty] | FALSE | FALSE | TRUE | TRUE | TRUE | TRUE | FALSE | 0 | [12 empty] | N | TEP | N | O | X | X | SKD | SKD | SrCoSbGe | Sr0.34Co4Sb11.9Ge0.1 | Bulk | PC |  |  |  |  | heated + quenching + annealed + ground + SPS | four-probe method, LFA 427(Netzsch) |  |  | 박수지 | 2017-03-16
241 | 10.1021/ja8089334 |  | 2009 | 1.34 |  |  | 850 | [18 empty] | FALSE | FALSE | TRUE | TRUE | TRUE | TRUE | FALSE | 0 | [12 empty] | N | TEP | N | O | X | X | SKD | SKD | BaInCoSb | Ba0.14In0.23Co4Sb11.84 | Bulk | PC |  |  |  |  | heated + quenching + annealed + ground + SPS | ZEM-1(Sinkuriko), LFA 427(Netzsch) |  |  | 박수지 | 2017-03-15
242 | 10.1016/j.intermet.2012.08.005 |  | 2013 | 0.99 |  |  | 700 | [18 empty] | FALSE | FALSE | TRUE | TRUE | TRUE | TRUE | FALSE | 0 | [12 empty] | P | TEP | P | O | X | X | SKD | SKD | YbLaFeCoSb | Yb0.25La0.60Fe2.7Co1.3Sb12 | Bulk | PC |  |  |  |  | heated + quenched + annealed + SPS | ZEM-3(ULVAC), LFA 427(Netzsch) |  |  | 박수지 | 2017-03-15
243 | 10.1016/j.spmi.2016.09.034 |  | 2017 | 2.73 |  |  | 474 | [18 empty] | FALSE | FALSE | TRUE | TRUE | TRUE | TRUE | FALSE | 0 | [12 empty] | N | TEP | N | O | X | X | Chalcogenide | Bi2Te3 | BiTeSe | Bi2Se1.2Te1.8 | Bulk | PC |  |  |  |  | bulk: melted + shaken, thin film: vacuum thermal evaporation technique | - |  |  | 박수지 | 2017-03-29
244 | 10.1063/1.4965865 |  | 2016 | 1.12 |  |  | 773 | [18 empty] | FALSE | FALSE | TRUE | TRUE | TRUE | TRUE | FALSE | 0 | [12 empty] | N | TEP | N | O | X | X | Chalcogenide | PbTe | PbTeIn | Pb0.998Te1.000In0.003 | Bulk | PC |  |  | HP |  | heated + quenching + annealed + quenching + grinding + hot pressing | - |  |  | 박수지 | 2017-03-29
245 | 10.1038/ncomms13828 |  | 2017 | 1.67 |  |  | 902 | [18 empty] | FALSE | FALSE | TRUE | TRUE | TRUE | TRUE | FALSE | 0 | [12 empty] | N | TEP | N | O | X | X | Chalcogenide | PbSe | PbSbSeAg | Pb0.95Sb0.033Se Ag | Bulk | PC |  |  | HP |  | melting + quenching + annealing + ground + hot pressing | LFA-457(Netzsch) |  |  | 박수지 | 2017-03-29
246 | 10.1016/j.scriptamat.2016.05.016 |  | 2016 | 1.5 |  |  | 723 | [18 empty] | FALSE | FALSE | TRUE | TRUE | TRUE | TRUE | FALSE | 0 | [12 empty] | N | TEP | N | O | X | X | Chalcogenide | PbTe | PbTeCd | PbTeCd0.02 | Bulk | PC | Melt-Spinning |  | HP |  | Melt spinning + rapid induction hot pressing | LFA-427(Netzsch) |  |  | 박수지 | 2017-03-30
247 | 10.1016/j.jallcom.2016.08.033 |  | 2016 | 1.3 |  |  | 348 | [18 empty] | FALSE | FALSE | TRUE | TRUE | TRUE | TRUE | FALSE | 0 | [12 empty] | P | TEP | P | O | X | X | Chalcogenide | Bi2Te3 | BiSbTe | Bi0.4Sb1.6Te3.0 + (Te n)2- | Bulk, Film | PC |  |  | SPS |  | Ball-milling + added (Te n)2- polyanion solution +drop-cast + dried + annealing + SPS | ZEM-3(Ulvac-Riko), LFA 447(Netzsch) |  |  | 박수지 | 2017-04-04
248 | 10.3938/jkps.69.1314 |  | 2016 | 0.875 |  |  | 373 | [18 empty] | FALSE | FALSE | TRUE | TRUE | TRUE | TRUE | FALSE | 0 | [12 empty] | N | TEP | N | O | X | X | Chalcogenide | Bi2Te3 | BiTeSeMgO | Bi2Te2.7Se0.3 1.5vol%MgO | Bulk | PC |  |  | PAS |  | heated + quenched + added MgO + crushed + PAS | ZEM-3 system (Ulvac-Riko, Inc.), LFA-447(Netzsch,Inc.) |  |  | 박수지 | 2017-04-04
249 | 10.1063/1.4941757 |  | 2016 | 1.6 |  |  | 488 | [18 empty] | FALSE | FALSE | TRUE | TRUE | TRUE | TRUE | FALSE | 0 | [12 empty] | P | TEP | P | O | X | X | Chalcogenide | Bi2Te3 | BiSbTeCuSe | Bi0.4Sb1.6Te3 0.3vol%Cu2Se | Bulk | PC |  |  |  |  | - | - |  |  | 박수지 | 2017-04-05
250 | 10.1039/c6ra24107g |  | 2016 | 1.37 |  |  | 496 | [18 empty] | FALSE | FALSE | TRUE | TRUE | TRUE | TRUE | FALSE | 0 | [12 empty] | P | TEP | P | O | X | X | Chalcogenide | Bi2Te3 | BiSbTeCuO | Bi0.4Sb1.6Te3 0.2vol%CuO | Bulk | PC |  |  | HP |  | heated + grinded + mixed(CuO, Bi0.4Sb1.6Te3) + ball mill + hot-pressing | ZEM-3(ULVAC), LFA-457(Netzsch) |  |  | 박수지 | 2017-04-05
251 | 10.1039/c2jm31919e |  | 2012 | 1.3 |  |  | 800 | [18 empty] | FALSE | FALSE | TRUE | TRUE | TRUE | TRUE | FALSE | 0 | [12 empty] | N | TEP | N | O | X | X | Silicide | Mg2Si | MgSiSnSb | Mg2.16(Si0.4Sn0.6)0.975Sb0.025 | Bulk | PC |  |  | SPS |  | (hand milling + cold pressing)x2 + SPS | ZEM-1(Ulvac Sinku-Riko), LFA457(Netzsch) |  |  | 임혜진 | 2017-03-30
252 | 10.1016/j.actamat.2016.11.049 |  | 2017 | 1 |  |  | 873 | [18 empty] | FALSE | FALSE | TRUE | TRUE | TRUE | TRUE | FALSE | 0 | [12 empty] | P | TEP | P | O | X | X | Chalcogenide | SnTe | CuSnInTe | CuSn7InTe9 | Bulk | PC |  |  | SPS |  | heating + crushing + SPS | ZEM-3(Ulvac Riko), LFA-457(Netzsch) |  |  | 임혜진 | 2017-03-30
253 | 10.1039/C6TA09189J |  | 2016 | 1.1 |  |  | 643 | [18 empty] | FALSE | FALSE | TRUE | TRUE | TRUE | TRUE | FALSE | 0 | [12 empty] | N | TEP | N | O | X | X | Chalcogenide | PbTe | PbTeSe | PbTe0.66Se0.33 | Bulk | PC |  |  | SPS |  | solvothermal method + SPS | LSR-3(Linesis), LFA457(NETZSCH) |  |  | 임혜진 | 2017-03-30
254 | 10.1038/ncomms13901 |  | 2017 | 1.65 |  |  | 725 | [18 empty] | FALSE | FALSE | TRUE | TRUE | TRUE | TRUE | FALSE | 0 | [12 empty] | N | TEP | N | O | X | X | Zintl | Mg3Sb2 | MgSbBiTe | Mg3Sb1.48Bi0.48Te0.04 | Bulk | PC |  |  | SPS |  | melting + SPS | ZEM-3(ULVAC), LFA457(Netzsch) |  |  | 임혜진 | 2017-03-30
255 | 10.1002/adma.201605140 |  | 2017 | 1.02 |  |  | 513 | [18 empty] | FALSE | FALSE | TRUE | TRUE | TRUE | TRUE | FALSE | 0 | [12 empty] | P | TEP | P | O | X | X | Chalcogenide | Bi2Te3 | BiSbTe Pb | Bi0.7Sb1.3Te3 + 0.01at%Pb | Bulk | PC |  |  | SPS |  | three-step solution-phase synthesis + SPS | laser flash method |  |  | 임혜진 | 2017-03-30
256 | 10.1007/s11664-016-4953-z |  | 2016 | 0.87 |  |  | 500 | [18 empty] | FALSE | FALSE | TRUE | TRUE | TRUE | TRUE | FALSE | 0 | [12 empty] | P | TEP | P | O | X | X | Chalcogenide | Bi2Te3 | BiSbTe Cu | Bi0.48Sb1.52Te3 1wt%Cu | Bulk | PC |  |  | SPS |  | heating + ground + SPS | ZEM-3(ULVAC), LFA-457(NETZSCH) |  |  | 임혜진 | 2017-03-23
257 | 10.1039/c6ee02674e |  | 2016 | 1 |  |  | 800 | [18 empty] | FALSE | FALSE | TRUE | TRUE | TRUE | TRUE | FALSE | 0 | [12 empty] | N | TEP | N | O | X | X | Chalcogenide | Bi2Te3 | BiSbSe I | BiSbSe2.94I0.06 | Bulk | PC |  |  | SPS |  | heating + annealing + SPS | ZEM-3(Ulvac Riko), LFA-457(Netzsch) |  |  | 임혜진 | 2017-03-23
258 | 10.1016/j.jallcom.2017.02.181 |  | 2017 | 1 |  |  | 323 | [18 empty] | FALSE | FALSE | TRUE | TRUE | TRUE | TRUE | FALSE | 0 | [12 empty] | P | TEP | P | O | X | X | Chalcogenide | Bi2Te3 | BiSbTe | Bi0.5Sb1.5Te3 | Bulk | PC |  |  | SPS |  | ball milling + SPS | ZEM-3(ULVAC), LFA-447(Netzsch) |  |  | 임혜진 | 2017-03-23
259 | 10.1021/jacs.6b09568 |  | 2016 | 1.3 |  |  | 873 | [18 empty] | FALSE | FALSE | TRUE | TRUE | TRUE | TRUE | FALSE | 0 | [12 empty] | N | TEP | N | O | X | X | Chalcogenide | KBiSe | KBiSe | K2Bi8Se13 | - | - |  |  |  |  | - | - |  |  | 임혜진 | 2017-03-23
260 | 10.1021/jacs.6b09222 |  | 2016 | 1.1 |  |  | 323 | [18 empty] | FALSE | FALSE | TRUE | TRUE | TRUE | TRUE | FALSE | 0 | [12 empty] | N | TEP | N | O | X | X | Chalcogenide | Bi2Te3 | BiTe K | K0.06Bi2Te3.18 | Bulk | PC |  |  | SPS |  | Synthesis of Bi2Te3 nanotubes and Bulk powder + SPS | ZEM-3(ULVAC-RIKO), LFA457(Netzsch) |  |  | 임혜진 | 2017-03-23
261 | 10.3938/jkps.69.811 |  | 2016 | 0.75 |  |  | 300 | [18 empty] | FALSE | FALSE | TRUE | TRUE | TRUE | TRUE | FALSE | 0 | [12 empty] | N | TEP | N | O | X | X | Chalcogenide | Bi2Te3 | BiTeSe Cu | Cu0.008Bi2Te2.7Se0.3 | Bulk | PC |  |  | SPS |  | heating + high energy ball mill + SPS | ZEM-3(ULVAC), TC-9000(ULVAC) | 0.156 | perpendicular to the press direction | 임혜진 | 2017-03-23
262 | 10.1016/j.physb.2005.03.022 |  | 2005 | 0.97 |  |  | 625 | [18 empty] | FALSE | FALSE | TRUE | TRUE | TRUE | TRUE | FALSE | 0 | [12 empty] | P | TEP | P | O | X | X | Chalcogenide | PbTe | PbTe In | PbTe + In0.1at% | Bulk | PC |  |  |  |  | heating + sintering | the ‘‘four-probe’’ method |  |  | 임혜진 | 2017-03-20
263 | 10.1007/s11664-009-1037-3 |  | 2010 | 1.1 |  |  | 770 | [18 empty] | FALSE | FALSE | TRUE | TRUE | TRUE | TRUE | FALSE | 0 | [13 empty] | K, ZT |  | O | X | X | Silicide | Mg2Si | MgSiSn | Mg2Si0.3925Sn0.6Sb0.0075 | Bulk | PC |  |  | HP |  | melting + ball mill + hot pressing | measured on a computer-aided apparatus using a direct current (dc) four-probe method, LFA457(Netzsch) |  |  | 임혜진 | 2017-03-20
264 | 10.1109/ICT.2007.4569410 |  | 2007 | 1.3 |  |  | 300 | [18 empty] | FALSE | FALSE | TRUE | TRUE | TRUE | TRUE | FALSE | 0 | [12 empty] | N | TEP | N | O | X | X | Chalcogenide | Bi2Te3 | BiSbTe GeTe | BiSbTe + GeTe(nano) | Bulk | PC |  |  |  |  | (Bi,Sb)2Te3(by hydrothermal synthesis) + heating in GeTe | measured on a computer assisted device, LFA457(Netsch) |  |  | 임혜진 | 2017-03-20
265 | 10.1109/ICT.1997.667089 |  | 1997 | 0.72 |  |  | 573 | [18 empty] | FALSE | FALSE | TRUE | TRUE | TRUE | TRUE | FALSE | 0 | [12 empty] | N | TEP | N | O | X | X | Chalcogenide | GeTe | PbGeTe Bi | 0.3wt%Bi + Pb0.9Ge0.1Te | Bulk | PC |  |  | HP |  | melting + ground + hot pressing | - |  |  | 임혜진 | 2017-02-24
266 | 10.1109/ICT.1997.667089 |  | 1997 | 0.57 |  |  | 573 | [18 empty] | FALSE | FALSE | TRUE | TRUE | TRUE | TRUE | FALSE | 0 | [12 empty] | N | TEP | N | O | X | X | Chalcogenide | GeTe | PbGeTe Bi | 0.3wt%Bi + Pb0.85Ge0.15Te | Bulk | PC |  |  | HP |  | melting + ground + hot pressing | - |  |  | 임혜진 | 2017-02-24
267 | 10.1016/S0925-8388(02)01114-3 |  | 2003 | 0.86 |  |  | 590 | [18 empty] | FALSE | FALSE | TRUE | TRUE | TRUE | TRUE | FALSE | 0 | [12 empty] | P | TEP | P | O | X | X | Chalcogenide | Tl9BiTe6 | TlBiTe | Tl9BiTe6 | Bulk | PC |  |  | HP |  | melting + hot pressing | ZEM-1(ULVAC), TC-7000(ULVAC) |  |  | 임혜진 | 2017-02-24
268 | 10.1088/0957-4484/19/24/245707 |  | 2008 | 1.53 |  |  | 720 | [18 empty] | FALSE | FALSE | TRUE | TRUE | TRUE | TRUE | FALSE | 0 | [12 empty] | P | TEP | P | O | X | X | Chalcogenide | GeTe | GeTeAgSbTe | (GeTe)75(AgSbTe2)25 | Bulk | PC |  |  | HP |  | melting + hot pressing | ZEM-2(Ulvac), LFA457(Netzsch) |  |  | 임혜진 | 2017-02-24
269 | 10.1007/s11664-009-0993-y |  | 2010 | 1.51 |  |  | 730 | [18 empty] | FALSE | FALSE | TRUE | TRUE | TRUE | TRUE | FALSE | 0 | [12 empty] | P | TEP | P | O | X | X | Chalcogenide | GeTe | GeTeAgSbTe | (GeTe)80(Ag1.2Sb0.8Te1.8)20 | Bulk | PC |  |  | HP |  | melting + hot pressing | direct-current (DC) four-probe method, LFA457(Netzsch) |  |  | 임혜진 | 2017-02-24
270 | 10.1007/s11664-009-0779-2 |  | 2009 | 0.3 |  |  | 310 | [18 empty] | FALSE | FALSE | TRUE | TRUE | TRUE | TRUE | FALSE | 0 | [12 empty] | P | TEP | P | O | X | X | Chalcogenide | GeTe | GeTeAgSbTe | (GeTe)85(AgSbTe2)15 | Bulk | PC |  |  | SPS |  | melting + ball milling + SPS | using the four-probe technique, using a steady-state method, |  |  | 임혜진 | 2017-02-24
271 | 10.1021/ja7110652 |  | 2008 | 1.5 |  | 1.39 | 700 | BR |  | Jing-Feng Li | jingfeng@mail.tsinghua.edu.cn | Figure 3(d) | annealing for 30 days | Ag0.8Pb22.5SbTe20 | ZT, TEP-ZT 차이 큼 |  |  | 2022-04-13 11:39 | edgecheck | TRUE | TRUE |  | FALSE |  |  | TRUE | TRUE | TRUE | FALSE | TRUE | TRUE | FALSE | 0 | [12 empty] | P | TEP | N | O | X | X | Chalcogenide | PbTe | AgPbSbTe | Ag0.8Pb22.5SbTe20 | Bulk | PC |  |  | SPS |  | MA + SPS + annealing | ZEM-2, LFA427(NETZSCH) |  |  | 임혜진 | 2017-02-24
272 | 10.1109/ICT.2003.1287500 |  | 2003 | 0.6 |  | 0.57 | 338 | BR | Marlow | JW Sharp | jsharp@marlow.com | Figure 3 | TAGS: (GeTe)3(Ag0.8Sb1.2Te.2.2)1 |  |  |  |  | 2022-04-13 11:39 | edgecheck | TRUE | TRUE |  |  |  |  | TRUE | TRUE | TRUE | TRUE | TRUE | TRUE | TRUE | 1 | [12 empty] | P | TEP | P | O | X | X | Chalcogenide | GeTe | GeTeAgSbTe | (GeTe)8(Ag0.8Sb1.2Te2.2)2 | Bulk | PC |  |  | HP |  | melting + hot pressing | - |  | perpendicular to the pressing axis | 임혜진 | 2017-02-24
273 | 10.1016/j.jssc.2009.05.024 |  | 2009 | 1.36 |  | 1.38 | 700 | BR | GM | JR Salvador | james.salvador@gm.cm | Figure 5 | TAGS-85 |  | 저온 데이터 누락 재추출 | 저온 데이터 투락 | 2022-04-13 10:56 | 2022-04-13 | redigitize | TRUE | TRUE |  |  |  |  | TRUE | TRUE | TRUE | TRUE | TRUE | TRUE | TRUE | 1 | [12 empty] | P | TEP | P | O | X | X | Chalcogenide | GeTe | AgSbTe GeTe | (AgSbTe2)0.15(GeTe)0.85 | Bulk | PC |  |  | SPS |  | melting + soaking + ground + SPS | ZEM-2(Ulvac), FL5000(Anter) |  |  | 임혜진 | 2017-02-23
274 | 10.1021/ja0647811 |  | 2006 | 1.2 |  |  | 650 | BR | Poudeu | MG Kanatzidis | m-kanatzidis@northwestern.edu | Figure 9 | x = 7 | Pb9.6Sb0.2Te10-xSex |  | 열전도도 없음 |  | 2022-04-13 12:01 | edgecheck | TRUE | FALSE |  |  |  |  | TRUE | FALSE | TRUE | TRUE | TRUE | TRUE | FALSE | 0 | [12 empty] | N | σ, α, ZT | N | O | X | X | Chalcogenide | PbTe | PbSbTeSe | Pb9.6Sb0.2Te3Se7 | Bulk | PC |  |  |  |  | heating | Flashline 5000 (Anter Corporation), |  |  | 임혜진 | 2017-02-23
275 | 10.1002/adfm.201001307 |  | 2011 | 1.5 |  | 1.5 | 700 | BR |  | EM Levin | levin@iastate.edu | Figure 6 | TAGS-85+1%Ce |  |  |  |  | 2022-04-13 11:03 | edgecheck | TRUE | TRUE |  |  |  |  | TRUE | TRUE | TRUE | TRUE | TRUE | TRUE | TRUE | 1 | [12 empty] | P | TEP | P | O | X | X | Chalcogenide | GeTe | AgSbGeTeCe | Ag6.52Sb6.52Ge36.96Te49.00Ce1.00 | Bulk | PC |  |  |  |  | heating | using the laser flash diffusivity method, |  |  | 임혜진 | 2017-02-23
276 | 10.1016/j.jallcom.2004.01.018 |  | 2004 | 0.87 |  | 0.87 | 715 | BR |  | Ken Kurosaki | kurosaki@nucl.eng.osaka-u.ac.jp | Figure 7 | Hot pressed TlSbTe2 |  | BR: std0.5%, Ihm: std0.9% |  | 2022-04-13 10:56 | 2022-04-13 10:56 | redigitize | TRUE | TRUE |  |  |  |  | TRUE | TRUE | TRUE | TRUE | TRUE | TRUE | TRUE | 1 | [12 empty] | P | TEP | P | O | X | X | Chalcogenide | ABQ2 | TlSbTe | TlSbTe2 | Bulk | PC |  |  | HP |  | melting + hot pressing | ZEM-1(ULVAC), TC-7000(ULVAC) |  |  | 임혜진 | 2017-02-23
277 | 10.1016/j.physb.2007.02.067 | [6 empty] | BR |  |  |  | Figure 11 | 0.03% In |  | #143, 277중복. 277데이터 삭제 |  |  | 2022-04-13 10:39 |  | TRUE | empty | FALSE |  |  |  | TRUE | FALSE | FALSE | TRUE | TRUE | TRUE | FALSE | 0 | [12 empty] | P | TEP | P | O | X | X | Chalcogenide | PbTe | PbSnTe In | PbSnTe In0.03at% | Bulk | PC |  |  |  |  | sealing + melting + cold compaction at 766MPa + sintering + annealing |  |  |  | 임혜진 | 2017-02-22
278 | 10.1016/S0925-8388(02)00917-9 |  | 2003 | 0.0056 |  | 0.004 | 950 | BR |  | Ken Kurosaki | kurosaki@nucl.eng.osaka-u.ac.jp | Figure 5 | Sm2CuO4 |  | poor resolution owing to log plot |  | 2022-04-13 12:34 | 2022-04-13 12:34 | redigitize | TRUE | TRUE |  |  |  |  | TRUE | TRUE | TRUE | TRUE | TRUE | TRUE | TRUE | 1 | [12 empty] | N | TEP | N | O | X | X | Oxide | SmCuO4 | SmCuO | Sm2CuO4 | Bulk | PC |  |  |  |  | mixing + heating | ZEM-1(ULVAC), TC-7000(ULVAC) |  |  | 임혜진 | 2017-02-22
279 | 10.1016/j.jallcom.2007.01.015 |  | 2008 | 1.04 |  | 1.03 | 423 | BR |  | Jing-Feng Li | jingfeng@mail.tsinghua.edu.cn | Figure 7 | 0.1vol% SiC in Bi2Te3 | 0.1vol% SiC in Bi2Te3 |  |  |  | 2022-04-13 00:18 | edgecheck | TRUE | TRUE |  |  |  |  | TRUE | TRUE | TRUE | TRUE | TRUE | TRUE | TRUE | 1 | [12 empty] | N | TEP | N | O | X | X | Chalcogenide | Bi2Te3 | BiTe SiC | Bi2Te3 0.1vol%SiC | Bulk | PC |  |  | SPS |  | mechanical alloying + ball milling + SPS | ZEM-2(Ulvac-Riko), LFA427(NETZSCH) |  |  | 임혜진 | 2017-01-16
280 | 10.1063/1.2172705 |  | 2006 | 0.9 |  | 0.91 | 850 | BR |  | Lidong Chen | cld@mail.sic.ac.cn | Figure 6 | y = 0.28 (SryCo4Sb12) | y = 0.28 (SryCo4Sb12) |  |  |  | 2022-04-13 00:14 | edgecheck | TRUE | TRUE |  |  |  |  | TRUE | TRUE | TRUE | TRUE | TRUE | TRUE | TRUE | 1 | [12 empty] | N | TEP | N | O | X | X | SKD | SKD | SrCoSb | Sr0.28Co4Sb12 | Bulk | PC |  |  | SPS |  | heating + annealing + ground + SPS | LFA457(Netzsch), four-probe method |  |  | 임혜진 | 2017-01-16
281 | 10.1016/j.actamat.2009.02.026 |  | 2009 | 1 |  | 1.05 | 1073 | BR |  | Tie-Jun Zhu | zhutj@zju.edu.cn | Figure 8 | LM-SPSed Hf0.6Zr0.4NiSn0.98Sb0.02 |  |  |  | 2022-04-13 00:10 | 2022-04-13 00:10 | redigitize | TRUE | TRUE |  |  |  |  | TRUE | TRUE | TRUE | TRUE | TRUE | TRUE | TRUE | 1 | [12 empty] | N | TEP | N | O | X | X | HH | HfNiSn | HfZrNiSnSb | Hf0.6Zr0.4NiSn0.98Sb0.02 | Bulk | PC |  |  | SPS |  | levitation melting + SPS | ZEM-2(ULVAC-RIKO), LFA457(Netzsch) |  |  | 임혜진 | 2017-01-16
282 | 10.1016/j.actamat.2010.03.025 |  | 2010 | 1.45 |  | 1.47 | 850 | BR |  | Lidong Chen | cld@mail.sic.ac.cn | Figure 8 | x=0.26, y=0.2 | YbxCo4Sb12/yGaSb |  |  |  | 2022-04-12 23:44 | edgecheck | TRUE | TRUE |  |  |  |  | TRUE | TRUE | TRUE | TRUE | TRUE | TRUE | TRUE | 1 | [12 empty] | N | TEP | N | O | X | X | SKD | SKD | YbCoSb GaSb | Yb0.26Co4Sb12 / 0.2GaSb | Bulk | PC |  |  | SPS |  | melting + annealing + ground + SPS | ZEM-3(ULVAC-RIKO), LFA427(Netzsch) |  |  | 임혜진 | 2017-01-13
283 | 10.1063/1.3027060 |  | 2008 | 1.3 |  | 1.31 | 1173 | BR |  | Zhifeng Ren | renzh@bc.edu | Figure 3(d) | Nano Sample-1 |  |  |  |  | 2022-04-12 23:05 | edgecheck | TRUE | TRUE |  |  |  |  | TRUE | TRUE | TRUE | TRUE | TRUE | TRUE | TRUE | 1 | [12 empty] | N | TEP | N | O | X | X | Si | SiGe | SiGe | SiGe nanopowder | Bulk | PC |  |  | HP |  | ball milling + hot pressing | ZEM-3(ULVAC), LFA457(Netzsch) |  |  | 임혜진 | 2017-01-12
284 | 10.1002/adfm.200800298 |  | 2008 | 1.3 |  | 1.25 | 1223 | BR |  | GJ Snyder | jsnyder@caltech.edu | Figure 6 | x=0.8 | Yb14Mn1-xAlxSb11 | ZT영역대비, TEP영역이 작음… |  |  | 2022-04-12 23:33 | redigitize | TRUE | TRUE |  |  |  |  | TRUE | TRUE | TRUE | TRUE | TRUE | TRUE | TRUE | 1 | [12 empty] | P | TEP | P | O | X | X | SKD | SKD | YbMnAlSb | Yb14Mn0.2Al0.8Sb11 | Bulk | PC |  |  | HP |  | heating + ground + hot pressing | LFA457(Netzsch) |  |  | 임혜진 | 2017-01-12
285 | 10.1126/science.287.5455.1024 |  | 2000 | 0.8 |  | 0.68 | 225 | BR |  | MG Kanatzidis |  | Figure 3 | 0.05 mol% SbI3-doped single-crystal CsBi4Te, parallel to b-axis (along needle direction) | 0.05 mol% SbI3-doped single-crystal CsBi4Te, parallel to b-axis (along needle direction) |  | ZT, TEP-ZT 불일치, 다시 땄는데도 불일치 |  | 2022-04-12 21:05 | redigitize | TRUE | TRUE |  | FALSE |  |  | TRUE | TRUE | TRUE | FALSE | TRUE | TRUE | FALSE | 0 | [12 empty] | N | TEP | N | O | X | X | Chalcogenide | CsBi4Te6 | CsBiTe SbI | CsBi4Te6 0.05mol%SbI3 | Bulk | SC |  |  |  |  | - | - |  | b axis (growth axis) | 임혜진 | 2017-01-11
286 | 10.1063/1.2951888 |  | 2008 | 1.1 |  | 1.05 | 950 | BR |  | Xinfeng Tang | tangxf@whut.edu.cn | Figure 9 | x = 0.5 |  |  |  |  | 2022-04-12 21:18 | edgecheck | TRUE | TRUE |  |  |  |  | TRUE | TRUE | TRUE | TRUE | TRUE | TRUE | TRUE | 1 | [12 empty] | N | TEP | N | O | X | X | clathrate | clathrate | YbBaGaGe | Yb0.5Ba7.5Ga16Ge30 | Bulk | PC |  |  | SPS |  | melting + SPS | ZEM-1, TC-7000(Shinkuriko) |  |  | 임혜진 | 2017-01-11
287 | 10.1063/1.2803847 |  | 2007 | 0.71 |  | 0.61 | 700 | BR |  | X. B. Zhao | zhaoxb@zju.edu.cn | Figure 4 | N40 |  |  | 데이터 재현 안됨 |  | 2022-04-12 21:23 | edgecheck | TRUE | TRUE |  | FALSE |  |  | TRUE | TRUE | TRUE | FALSE | TRUE | TRUE | FALSE | 0 | [12 empty] | N | TEP | N | O | X | X | SKD | SKD | CoSb | CoSb3 nanopowder | Bulk | PC |  |  | HP |  | melting + annealing + hot pressing | LFA457(Netzsch) |  |  | 임혜진 | 2017-01-11
288 | 10.1021/cm802367f |  | 2008 | 1.1 |  | 1.06 | 823 | BR |  | Jing-Feng Li | jingfeng@mail.tsinghua.edu.cn | Figure 5(b) | CoSb2.75Te0.20Sn0.05 |  | 전도도, 제벡은 고온 데이터가 없음 | 기존: ZT, TEP-ZT 에러 약 5%, 다시 따고나서 약 2% |  | 2022-04-12 21:39 | redigitize | TRUE | TRUE |  |  |  |  | TRUE | TRUE | TRUE | TRUE | TRUE | TRUE | TRUE | 1 | [12 empty] | N | TEP | N | O | X | X | SKD | SKD | CoSbTeSn | CoSb2.75Te0.2Sn0.05 | Bulk | PC |  |  | SPS |  | mechanical alloying + SPS | ZEM-2(Ulvac-Riko), LFA427(Netzsch) |  |  | 임혜진 | 2016-12-26
289 | 10.1063/1.2936277 |  | 2008 | 1.26 |  |  | 800 |  |  | Xinfeng Tang | tangxf@whut.edu.cn | Figure 4(b) | y = 0.3 |  |  |  |  | 2022-04-12 21:42 | edgecheck | TRUE | TRUE |  |  |  |  | TRUE | TRUE | TRUE | TRUE | TRUE | TRUE | TRUE | 1 | [12 empty] | N | TEP | N | O | X | X | SKD | SKD | YbCoSb | Yb0.2Co4Sb12.3 | Bulk | PC |  |  | SPS |  | melt spinning + SPS | ZEM-1(Sinkuriko), TC-7000(Sinkuriko) |  |  | 임혜진 | 2016-12-26
290 | 10.1002/anie.200803934 |  | 2008 | 1.36 |  |  | 675 | BR |  | MG Kanatzidis | m-kanatzidis@northwestern.edu |  |  |  |  | 열전도도 없음 |  | 2022-04-12 14:30 |  | TRUE | FALSE |  |  |  |  | TRUE | FALSE | TRUE | TRUE | TRUE | TRUE | FALSE | 0 | [12 empty] | N | σ, α, ZT | N | O | X | X | Chalcogenide | PbTe | PbTeSb | PbTe–Pb(0.5%)–Sb(2%) | Bulk | PC |  |  |  |  | melting + water quenching |  |  |  | 임혜진 | 2016-12-26
291 | 10.1063/1.2180432 |  | 2006 | 0.75 |  | 0.77 | 800 | BR |  | X. Y. Huang | xyhuang@crystal.apph.tohoku.ac.jp | Figure 10 | x = 9 |  |  | missing single ZT point |  | 2022-04-12 14:30 | redigitize | TRUE | TRUE |  |  |  |  | TRUE | TRUE | TRUE | TRUE | TRUE | TRUE | TRUE | 1 | [12 empty] | N | TEP | N | O | X | X | HH | ZrNiSn | ZrHfNiPdSnSb ZrO | Zr0.5Hf0.5Ni0.8Pd0.2Sn0.99Sb0.01 ZrO2 | Bulk | PC |  |  | SPS |  | pressed into pellets + heating + ground + heating + SPS | LFA427(Netzsch) |  |  | 임혜진 | 2016-12-23
292 | 10.1063/1.4896520 |  | 2014 | 2.62 |  | 2.67 | 1029 | BR |  | Qinyu He | qinghao@email.arizona.edu | Figure 3(d) | ZT across the layer plance (ac) |  |  |  |  | 2022-04-12 14:15 | redigitize | TRUE | TRUE |  |  |  |  | TRUE | TRUE | TRUE | TRUE | TRUE | TRUE | TRUE | 1 | [12 empty] | P | TEP | P | O | X | X | Chalcogenide | M2Q | CuSeAl | Cu1.94Al0.02Se | Bulk | PC |  |  | HP |  | melting + ball milling + hot pressing | ZEM-3(ULVAC-RIKO), LFA457(NETZSCH) |  |  | 임헤진 | 2016-12-22
293 | 10.1016/j.nanoen.2012.02.010 |  | 2012 | 1.6 |  |  | 973 | BR |  | Zhifeng Ren | renzh@bc.edu | Figure 3(f) | HP600 bulk |  |  |  |  | 2022-04-12 13:54 | redigitize | TRUE | TRUE |  | FALSE |  |  | TRUE | TRUE | TRUE | FALSE | TRUE | TRUE | FALSE | 0 | [12 empty] | P | TEP | P | O | X | X | Chalcogenide | M2Q | CuSe | Cu2Se1.01 | Bulk | PC |  |  | HP |  | high-energy ball milling + hot pressing | ZEM-3(ULVAC), LFA457(NETZSCH) |  |  | 임혜진 | 2016-12-22
294 | 10.1002/adma.201302660 |  | 2013 | 2.3 |  | 2.24 | 400 | BR |  | Xun Shi | xshi@mail.sic.ac.cn | Figure 1 | Cu2Se |  | 재추출 | Cu2Se, 데이터 일부만 추출됨, 재추출 필요 |  | 2022-04-12 13:38 | redigitize | TRUE | TRUE |  |  |  |  | TRUE | TRUE | TRUE | TRUE | TRUE | TRUE | TRUE | 1 | [12 empty] | P | TEP | P | O | X | X | Chalcogenide | M2Q | CuSe I | Cu2Se1-xIx | Bulk | PC |  |  | SPS |  | melting + ground + SPS | ZEM-3(ULVAC), LFA457(Netzsch) |  |  | 임혜진 | 2016-12-22
295 | 10.1038/NMAT3273 |  | 2012 | 1.5 |  | 1.53 | 1000 | BR |  | Xun Shi | xshi@mail.sic.ac.cn | Figure 2(d) | beta-Cu2Se |  |  | 추출품질 낮음 |  | 2022-04-12 13:25 | redigitize | TRUE | TRUE |  |  |  |  | TRUE | TRUE | TRUE | TRUE | TRUE | TRUE | TRUE | 1 | [12 empty] | P | TEP | P | O | X | X | Chalcogenide | M2Q | CuSe | Cu2Se | Bulk | PC |  |  | SPS |  | heating + ground + SPS | ZEM-3(ULVAC), LFA427(Netzsch) |  |  | 임혜진 | 2016-12-22
296 | 10.1038/am.2015.91 |  | 2015 | 1.1 |  | 1.1 | 1000 | BR |  | Xun Shi | xshi@mail.sic.ac.cn | Figure 3(d) | 833 K | annealed at 833 K |  |  |  | 2022-04-12 13:33 | edgecheck | TRUE | TRUE |  |  |  |  | TRUE | TRUE | TRUE | TRUE | TRUE | TRUE | TRUE | 1 | [12 empty] | P | TEP | P | O | X | X | Chalcogenide | M2Q | CuTe | Cu2Te | Bulk | PC |  |  | SPS |  | heating + ground + pressing + annealing + SPS | ZEM-3(ULVAC), LFA457(Netzsch) |  |  | 임혜진 | 2016-12-22
297 | 10.1016/j.nanoen.2015.02.008 |  | 2015 | 2.1 |  | 2 | 973 | BR |  | A Dhar | adhar@nplindia.org | Figure 5 | Nano Cu2Se |  | 재추출 | Cu2Se, 데이터 일부만 추출됨, 재추출 필요 |  | 2022-04-12 22:17 | redigitize | TRUE | TRUE |  |  |  |  | TRUE | TRUE | TRUE | TRUE | TRUE | TRUE | TRUE | 1 | [12 empty] | P | TEP | P | O | X | X | Chalcogenide | M2Q | CuSe | Cu2Se (nano) | Bulk | PC |  |  | SPS |  | high energy ball-mill + heating + ground +SPS (in argon) | ZEM-3(ULVAC), LFA 1023(Linseis) |  |  | 임혜진 | 2016-12-16
298 | 10.1007/s40243-014-0026-5 |  | 2014 | 1 |  |  | 870 | BR |  | GJ Snyder | jsnyder@caltech.edu | Figure 2(f) | Cu1.97Ag0.03Se |  |  |  |  | 2022-04-12 12:15 | redigitize | TRUE | TRUE |  |  |  |  | TRUE | TRUE | TRUE | TRUE | TRUE | TRUE | TRUE | 1 | [12 empty] | P | TEP | P | O | X | X | Chalcogenide | M2Q | CuSe Ag | Cu1.97Ag0.03Se | Bulk | PC |  |  | HP |  | melting + ball milling + heating + ball milling + hot pressing | LFA457(Netzsch), ZEM-3(ULVAC) |  |  | 임혜진 | 2016-12-16
299 | 10.1039/c3ta12508d |  | 2013 | 1.2 |  | 1.2 | 900 | BR |  | Ctirad Uher | cuher@umich.edu | Figure 9 | Cu2Se |  | 재추출 | Cu2Se, 데이터 일부만 추출됨, 재추출 필요 |  | 2022-04-12 22:49 | redigitize | TRUE | TRUE |  |  |  |  | TRUE | TRUE | TRUE | TRUE | TRUE | TRUE | TRUE | 1 | [12 empty] | P | TEP | P | O | X | X | Chalcogenide | M2Q | CuSe | Cu2Se | BUlk | PC |  |  | SPS |  | heating + ground(in a glove box) + SPS | Flashline 5000 (Anter Corporation), |  |  | 임혜진 | 2016-12-16
300 | 10.1039/c6ta06445k |  | 2016 | 1 |  | 1.01 | 823 | BR |  | Ctirad Uher | cuher@umich.edu | Figure 6 | Cu1.98Sn0.01Se |  |  |  |  | 2022-04-12 11:46 | edgecheck | TRUE | TRUE |  |  |  |  | TRUE | TRUE | TRUE | TRUE | TRUE | TRUE | TRUE | 1 | [12 empty] | P | TEP | P | O | X | X | Chalcogenide | M2Q | CuSe Sn | Cu2(1-x)SnxSe | Bulk | PC |  |  | SPS |  | heating + annealing + pressing + SPS | ZEM-3(ULVAC-RIKO), LFA457(NETZCH) |  |  | 임혜진 | 2016-12-16
301 | 10.1002/adma.201605887 |  | 2017 | 1.6 |  | 1.72 | 898 | BR |  | Yanzhong Pei | yanzhong@tongji.edu.cn | Figure 7 | x=0.14(1.1E20) 5%Sn excess | Sn0.91Mn0.14Te(Cu2Te ) 0.05 |  |  |  | 2022-04-10 22:28 | redigitize | TRUE | TRUE |  |  |  |  | TRUE | TRUE | TRUE | TRUE | TRUE | TRUE | TRUE | 1 | [12 empty] | P | TEP | P | O | X | X | Chalcogenide | SnTe | SnMnTeCu | Sn0.89Mn0.14Te(Cu2Te)0.05 | Bulk | PC |  |  | HP |  | melting + quenching + annealing + hand ground + hot pressing | LFA457(NETZCH) |  |  | 박수지 | 2017-04-06
302 | 10.1016/j.jallcom.2017.02.295 |  | 2017 | 0.61 |  | 0.61 | 673 | BR |  | Bo-Ping Zhang | bpzhang@ustb.edu.cn | Figure 4 | x=0.01 | BixCu1.8-xS |  |  |  | 2022-04-10 22:36 | edgecheck | TRUE | TRUE |  |  |  |  | TRUE | TRUE | TRUE | TRUE | TRUE | TRUE | TRUE | 1 | [12 empty] | P | TEP | P | O | X | X | Chalcogenide | M2Q | BiCuS | Bi0.01Cu1.79S | Bulk | PC |  |  | SPS |  | mechanical alloying + SPS | ZEM-2(Ulvac-Riko, Japan), LFA427(NETZSCH) |  |  | 박수지 | 2017-04-06
303 | 10.1126/science.aax5123 | [13 empty] | 중복제거 | 중복제거 |  | 2022-04-10 22:31 |  | TRUE | empty | FALSE |  |  |  | TRUE | FALSE | FALSE | TRUE | TRUE | TRUE | FALSE | 0 | [12 empty] | P | TEP | P | O | O |  | Chalcogenide | SnS | SnS | SnS0.91Se0.09 | Bulk | [9 empty] | 류병기
304 | 10.1016/j.nanoen.2019.02.045 |  | 2019 | 1.4 |  |  | 423 | [7 empty] | 데이터 따기 전 |  |  | 2022-04-12 14:19 |  | TRUE | empty |  |  |  |  | TRUE | FALSE | TRUE | TRUE | TRUE | TRUE | FALSE | 0 | [12 empty] | P | TEP | P | O |  |  |  | MgAgSb | MgAgSb | Mg0.97Zn0.03Ag0.9Sb0.95
305 | 10.1021/jacs.8b09147 |  | 2018 | [11 empty] | 데이터 따기 전 |  |  | 2022-04-12 14:19 |  | TRUE | empty |  |  |  |  | TRUE | FALSE | TRUE | TRUE | TRUE | TRUE | FALSE | 0
306 | 10.1002/adfm.202008851 |  | 2021 | 1.4 |  |  | 375 | [7 empty] | 데이터 따기 전 |  |  | 2022-04-12 14:19 |  | TRUE | empty |  |  |  |  | TRUE | FALSE | TRUE | TRUE | TRUE | TRUE | FALSE | 0 | [12 empty] | P | X | P | O | O | X | Chalcogenide | Bi2Te3 | BiSbTe/CF
307 | 10.1002/aenm.201902435 |  | 2019 | 1.5 |  |  | 873 | [7 empty] | 데이터 따기 전 |  |  | 2022-04-12 14:19 |  | TRUE | empty |  |  |  |  | TRUE | FALSE | TRUE | TRUE | TRUE | TRUE | FALSE | 0 | [13 empty] | X |  | O |  |  | SKD | SKD | YbCoSb | Yb0.3Co4Sb12/0.05CoSi | Bulk
308 | 10.1002/aenm.202100544 |  | 2021 | >2.1 |  |  | 773 | [7 empty] | 데이터 따기 전 |  |  | 2022-04-12 14:19 |  | TRUE | empty |  |  |  |  | TRUE | FALSE | TRUE | TRUE | TRUE | TRUE | FALSE | 0 | [13 empty] | X |  | O | X | X | Chalcogenide | GeTe | GeVBiTe | Ge0.9V0.02Bi0.08Te | Bulk
309 | 10.1002/adfm.202009681 |  | 2021 | >1.46 | [10 empty] | 데이터 따기 전 |  |  | 2022-04-12 14:19 |  | TRUE | empty |  |  |  |  | TRUE | FALSE | TRUE | TRUE | TRUE | TRUE | FALSE | 0 | [13 empty] | X |  | O | X | X | Chalcogenide | Bi2Te3 | BiSbTe3 |  | Bulk
310 | 10.1002/adma.202008773 |  | 2021 | 2.5 |  |  | 700 | [7 empty] | 데이터 따기 전 |  |  | 2022-04-12 14:19 |  | TRUE | empty |  |  |  |  | TRUE | FALSE | TRUE | TRUE | TRUE | TRUE | FALSE | 0 | [13 empty] | X |  | O | X | X | Chalcogenide | GeTe | GeMgBiTe | Ge0.9Mg0.04Bi0.06Te | Bulk
311 | 10.1002/aenm.202100190 |  | 2021 | 1.4 / 1.2 | [10 empty] | 데이터 따기 전 |  |  | 2022-04-12 14:19 |  | TRUE | empty |  |  |  |  | TRUE | FALSE | TRUE | TRUE | TRUE | TRUE | FALSE | 0 | [12 empty] | P / N | X | P / N | O | O | X | Chalcogenide | PbTe |  |  | Bulk | 3D print
312 | [25 empty] | FALSE | FALSE | TRUE | TRUE | TRUE | TRUE | FALSE | 0
313 | [25 empty] | FALSE | FALSE | TRUE | TRUE | TRUE | TRUE | FALSE | 0
314 | [25 empty] | FALSE | FALSE | TRUE | TRUE | TRUE | TRUE | FALSE | 0
315 | [25 empty] | FALSE | FALSE | TRUE | TRUE | TRUE | TRUE | FALSE | 0
316 | [25 empty] | FALSE | FALSE | TRUE | TRUE | TRUE | TRUE | FALSE | 0
317 | [25 empty] | FALSE | FALSE | TRUE | TRUE | TRUE | TRUE | FALSE | 0
318 | [25 empty] | FALSE | FALSE | TRUE | TRUE | TRUE | TRUE | FALSE | 0
319 | [25 empty] | FALSE | FALSE | TRUE | TRUE | TRUE | TRUE | FALSE | 0
320 | [25 empty] | FALSE | FALSE | TRUE | TRUE | TRUE | TRUE | FALSE | 0
321 | [25 empty] | FALSE | FALSE | TRUE | TRUE | TRUE | TRUE | FALSE | 0
322 | [25 empty] | FALSE | FALSE | TRUE | TRUE | TRUE | TRUE | FALSE | 0
323 | [25 empty] | FALSE | FALSE | TRUE | TRUE | TRUE | TRUE | FALSE | 0
324 | [25 empty] | FALSE | FALSE | TRUE | TRUE | TRUE | TRUE | FALSE | 0
325 | [25 empty] | FALSE | FALSE | TRUE | TRUE | TRUE | TRUE | FALSE | 0
326 | [25 empty] | FALSE | FALSE | TRUE | TRUE | TRUE | TRUE | FALSE | 0
327 | [25 empty] | FALSE | FALSE | TRUE | TRUE | TRUE | TRUE | FALSE | 0
328 | [25 empty] | FALSE | FALSE | TRUE | TRUE | TRUE | TRUE | FALSE | 0
329 | [25 empty] | FALSE | FALSE | TRUE | TRUE | TRUE | TRUE | FALSE | 0
330 | 10.1038/s41563-021-01064-6 | Nat. Mater. | 2021 | 3.1 | 3.08 |  | 783 | BR |  | In Chung | inchung@snu.ac.kr | Figure 5 | x=0.03 |  | nature material 웹사이트의 Source Data로 제공됨 |  |  | 2022-04-10 22:39 | Source data | TRUE | TRUE |  |  |  |  | TRUE | TRUE | TRUE | TRUE | TRUE | TRUE | TRUE | 1 | 2 |  | 400 | 783 | 383 | [8 empty] | TEP | P | O | X | X | Chalcogenide | SnSe | NaSnSe | Na0.03Sn0.965Se purified |  | PC | [8 empty] | 류병기
331 | 10.1126/science.aaq1479 | Science | 2018 | 2.8 | 2.85 |  | 773 | BR |  | Li-Dong Zhao | zhaolidong@buaa.edu.cn | Figure 1(a) | n-type SnSe, 1.2E19 |  |  |  |  | 2022-04-10 22:51 | edgecheck | TRUE | TRUE |  |  |  |  | TRUE | TRUE | TRUE | TRUE | TRUE | TRUE | TRUE | 1 | [13 empty] | TEP | N | O | X | X | Chalcogenide | SnSe | BrSnSe | SnSe1-xBrx (x=0-0.03) |  | PC | [8 empty] | 류병기
332 | 10.1016/j.joule.2019.01.001 | Joule | 2019 | 2.48 | 2.5 |  | 773 | BR |  | In Chung | inchung@snu.ac.kr | Figure 1 | parallel to press direction of SPS |  |  |  |  | 2022-04-10 23:00 | edgecheck | TRUE | TRUE |  |  |  |  | TRUE | TRUE | TRUE | TRUE | TRUE | TRUE | TRUE | 1 | [13 empty] | TEP | P | O | X | X | Chalcogenide | SnSe | SnSePbSe | Na0.01(Sn0.95Pb0.05)0.99Se |  | PC | [8 empty] | 류병기
333 | [25 empty] | FALSE | FALSE | TRUE | TRUE | TRUE | TRUE | FALSE | 0
334 | [25 empty] | FALSE | FALSE | TRUE | TRUE | TRUE | TRUE | FALSE | 0
335 | [25 empty] | FALSE | FALSE | TRUE | TRUE | TRUE | TRUE | FALSE | 0
336 | [25 empty] | FALSE | FALSE | TRUE | TRUE | TRUE | TRUE | FALSE | 0
337 | [25 empty] | FALSE | FALSE | TRUE | TRUE | TRUE | TRUE | FALSE | 0
338 | [25 empty] | FALSE | FALSE | TRUE | TRUE | TRUE | TRUE | FALSE | 0
339 | [25 empty] | FALSE | FALSE | TRUE | TRUE | TRUE | TRUE | FALSE | 0
340 | [25 empty] | FALSE | FALSE | TRUE | TRUE | TRUE | TRUE | FALSE | 0
341 | [25 empty] | FALSE | FALSE | TRUE | TRUE | TRUE | TRUE | FALSE | 0
342 | [25 empty] | FALSE | FALSE | TRUE | TRUE | TRUE | TRUE | FALSE | 0
343 | [25 empty] | FALSE | FALSE | TRUE | TRUE | TRUE | TRUE | FALSE | 0
344 | [25 empty] | FALSE | FALSE | TRUE | TRUE | TRUE | TRUE | FALSE | 0
345 | [25 empty] | FALSE | FALSE | TRUE | TRUE | TRUE | TRUE | FALSE | 0
346 | [25 empty] | FALSE | FALSE | TRUE | TRUE | TRUE | TRUE | FALSE | 0
347 | [25 empty] | FALSE | FALSE | TRUE | TRUE | TRUE | TRUE | FALSE | 0
348 | [25 empty] | FALSE | FALSE | TRUE | TRUE | TRUE | TRUE | FALSE | 0
349 | [25 empty] | FALSE | FALSE | TRUE | TRUE | TRUE | TRUE | FALSE | 0
350 | [25 empty] | FALSE | FALSE | TRUE | TRUE | TRUE | TRUE | FALSE | 0
351 | 10.1038/s41467-021-21391-1 | Nat. Commun. | 2021 | 1.2 | 1.16 |  | 548 | BR |  | K Nielsch | k.nielsch@ifw-dresden.de | Figure 2 | n-type Sb0.5 - 0.7 (seg) |  |  |  |  | 2022-04-13 12:11 | ZT, TEP-ZT비교 | TRUE | TRUE |  |  |  |  | TRUE | TRUE | TRUE | TRUE | TRUE | TRUE | TRUE | 1 | - |  | 300 | 548 | 248 | 6.5 | expt | 323 | 523 | 200 | unilegX |  |  | TEP | N | O | O | X | Zintl | Mg3(Bi,Sb)2 | MgBiSbTe | Mg3.3Bi1.298Sb0.7Te0.002+Mg3.3Bi1.498Sb0.5Te0.002 | [10 empty] | 박성진 | 2021-07-09
352 | 10.1038/s41467-021-21391-1 | Nat. Commun. | 2021 | 1 | 1.01 |  | 423 | BR |  | K Nielsch | k.nielsch@ifw-dresden.de | Figure 2 | p-type | p-MgAgSb: MgAg0.97Sb0.99 |  |  |  | 2022-04-13 12:11 | ZT, TEP-ZT비교 | TRUE | TRUE |  |  |  |  | TRUE | TRUE | TRUE | TRUE | TRUE | TRUE | TRUE | 1 | 0.9 |  | 300 | 548 | 248 | [8 empty] | TEP | P | O | O | X | HH | MgAgSb | MgAgSb | MgAg0.97Sb0.99 | [10 empty] | 박성진 | 2021-07-09
353 | 10.1038/s41467-018-04958-3 | Nat. Commun. | 2018 | 1.42 | 1.42 | 1.45 | 973 | BR |  | Zhifeng Ren | zren@uh.edu | [6 empty] | 2022-04-13 12:28 | ZT, TEP-ZT비교 | TRUE | TRUE |  |  |  |  | TRUE | TRUE | TRUE | TRUE | TRUE | TRUE | TRUE | 1 | 0.81 |  | 300 | 973 | 673 | 9 | expt | 323 | 823 | 500 | unileg |  |  | TEP | P | O | O | X | HH | ZrCoBi | ZrCoBiSbSn | ZrCoBi0.65Sb0.15Sn0.2 | [10 empty] | 박성진 | 2021-07-09
354 | 10.1038/nnano.2016.182 | Nat. Nanotechnol. | 2016 | 1.64 | 1.63 | 1.63 | 850 | BR |  | Qingjie Zhang | zhangqj@whut.edu.cn | Figure 3 | MNC35 | xBaM/Ba0.3In0.3Co4Sb12 |  |  |  | 2022-04-13 12:30 | ZT, TEP-ZT비교 | TRUE | TRUE |  |  |  |  | TRUE | TRUE | TRUE | TRUE | TRUE | TRUE | TRUE | 1 | >1.52 |  | 675 | 850 | 175 | [8 empty] | TEP | N | O | X | X | SKD | CoSb3 | x%BaFeO-NP / BaInCoSb | 0.35%BaFeO-NP / Ba0.3In0.3Co4Sb12 | [10 empty] | 박성진 | 2021-07-09
355 | 10.1038/ncomms12167 | Nat. Commun. | 2016 | 2.5 | 2.43 |  | 923 | BR |  |  | m-kanatzidis@northwestern.edu | Figure 5(a) | Pb0.98Na0.02Te-8% SrTe, non-equilibrium, this study |  | ZT, TEP-ZT 불일치 |  |  | 2022-04-13 12:35 | ZT, TEP-ZT비교 | TRUE | TRUE |  | FALSE |  |  | TRUE | TRUE | TRUE | FALSE | TRUE | TRUE | FALSE | 0 | 1.67 |  | 300 | 900 | 600 | [8 empty] | TEP | P | O | X | X | Chalcogenide | PbTe | PbNaTe-8%SrTe | Pb0.98Na0.02Te-8%SrTe | [10 empty] | 박성진 | 2021-07-09
356 | 10.1038/s41467-019-10476-7 | Nat. Commun. | 2019 | 1.3 | 1.29 |  | 873 | BR |  | Yuan-Hua Lin | linyh@mail.tsinghua.edu.cn | Figure 6 | Pb0.14 | Bi0.86Pb0.14CuSeO |  |  |  | 2022-04-13 12:37 | ZT, TEP-ZT비교 | TRUE | TRUE |  |  |  |  | TRUE | TRUE | TRUE | TRUE | TRUE | TRUE | TRUE | 1 | 0.9 |  | 500 | 873 | 373 | [8 empty] | TEP | P | O | X | X |  | BiCuSeO | BiPbCuSeO | Bi0.86Pb0.14CuSeO | [10 empty] | 박성진 | 2021-07-09
357 | 10.1126/sciadv.abf2738 | Sci. Adv. | 2021 | >2.5 | 2.65 | 2.65 | 650 | BR |  | Yanzhong Pei | yanzhong@tongji.edu.cn | Figure 3 | y=0.12 | (Ge0.98Cu0.04Te)1−y(PbSe)y |  |  |  | 2022-04-13 13:26 | ZT, TEP-ZT비교 | TRUE | TRUE |  |  |  |  | TRUE | TRUE | TRUE | TRUE | TRUE | TRUE | TRUE | 1 | 1.8 |  | 300 | 800 | 500 | 14 | expt | 300 | 740 | 440 | unileg |  |  | TEP | P | O | O | X | Chalcogenide |  | GeTe-Cu2Te-PbSe | [ (GeTe)0.98 (Cu2Te)0.02 ]0.88 (PbSe)0.12 | [10 empty] | 박성진 | 2021-07-09
358 | 10.1126/science.abb3517 | Science | 2021 | 2.6 | 2.55 |  | 573 | BR |  | K Biswas | kanishka@jncasr.ac.in | Figure 4 | AgSb0.94Cd0.06Te2 | AgSb1–xCdxTe2 |  |  |  | 2022-04-13 13:28 | ZT, TEP-ZT비교 | TRUE | TRUE |  |  |  |  | TRUE | TRUE | TRUE | TRUE | TRUE | TRUE | TRUE | 1 | 1.8 |  | 315 | 573 | 258 | 9.8 | expt | 300 | 573 | 273 | unileg |  |  | TEP | P | O | O | X | Chalcogenide | AgSbTe2 | AgSbCdTe | AgSb0.94Cd0.06Te2 | [10 empty] | 박성진 | 2021-07-09
359 | 10.1126/science.aax5123 | Science | 2019 | 1.6 | 1.64 | 1.62 | 873 | BR |  | Li-Dong Zhao | zhaolidong@buaa.edu.cn | Figure 6(a) | x = 0.09 | SnS1-xSex |  |  |  | 2022-04-13 13:30 | ZT, TEP-ZT비교 | TRUE | TRUE |  |  |  |  | TRUE | TRUE | TRUE | TRUE | TRUE | TRUE | TRUE | 1 | 1.25 |  | 300 | 873 | 573 | 2.9 | expt | 300 | 560 | 260 | unileg |  |  | TEP | P | O | O | X | Chalcogenide | SnS | SnSSe | SnS0.91Se0.09 | [10 empty] | 박성진 | 2021-07-09 |  | 303번 중복
360 | 10.1126/science.abe1292 | Science | 2021 | 1.8 | 1.77 |  | 900 | BR |  | Jiaqing He | hejq@sustech.edu.cn | Figure 4(d) | x = 0.25, y = 0.10 | Pb0.89Sb0.012Sn0.1Se0.5Te0.25S0.25 |  |  |  | 2022-04-13 13:38 | ZT, TEP-ZT비교 | TRUE | TRUE |  |  |  |  | TRUE | TRUE | TRUE | TRUE | TRUE | TRUE | TRUE | 1 | 1.02 |  | 293 | 900 | 607 | 12.3 | expt | 293 | 800 | 507 | seg |  |  | TEP | N | O | O | X | Chalcogenide | PbSe | PbSbSnSeTeS | Pb0.89Sb0.012Sn0.1Se0.5Te0.25S0.25 | [10 empty] | 박성진 | 2021-07-09
361 | 10.1126/science.aax7792 | Science | 2019 | 0.9 | 0.94 |  | 350 | BR |  | Zhifeng Ren | zren@uh.edu | Figure 4(f) | x = 0.5 | Mg3.2Bi1.298Sb0.7Te0.002 |  |  |  | 2022-04-13 13:41 | ZT, TEP-ZT비교 | TRUE | TRUE |  |  |  |  | TRUE | TRUE | TRUE | TRUE | TRUE | TRUE | TRUE | 1 | 0.6 |  | 200 | 350 | 150 | [8 empty] | TEP | N | O | X | X | Zintl | Mg3Bi2 | MgBiSbTe | Mg3.2Bi1.298Sb0.7Te0.002 | [10 empty] | 박성진 | 2021-07-09
362 | 10.1039/d0ee02638g | Energy Environ. Sci. | 2020 | 1.4 | 1.37 | 1.38 | 773 | BR |  | Jiaqing He | he.jq@sustc.edu.cn | Figure 5(f) | x = 0.004 | Sb2Te3(Sn0.006Re0.004Te)8 |  |  |  | 2022-04-13 13:50 | ZT, TEP-ZT비교 | TRUE | TRUE |  |  |  |  | TRUE | TRUE | TRUE | TRUE | TRUE | TRUE | TRUE | 1 | 0.83 |  | 323 | 773 | 450 | [8 empty] | TEP | P | O | X | X | Chalcogenide | Sb2Te3 | SbTeSnReTe | Sb2Te3(Sn0.006Re0.004Te)8 | [10 empty] | 박성진 | 2021-07-09
363 | 10.1039/d0ee03459b | Energy Environ. Sci. | 2021 | 1.4 | 1.41 |  | 723 | BR |  | Li-Dong Zhao | zhaolidong@buaa.edu.cn | Figure 9(b) | n = 0.3 | Cu0.033PbSb0.03TeSe0.06 |  |  |  | 2022-04-13 14:01 | ZT, TEP-ZT비교 | TRUE | TRUE |  |  |  |  | TRUE | TRUE | TRUE | TRUE | TRUE | TRUE | TRUE | 1 | 0.94 |  | 300 | 723 | 423 | [8 empty] | TEP | N | O | X | X | Chalcogenide | PbTe | CuPbSbTeSe | Cu0.033PbSb0.03TeSe0.06 | [10 empty] | 박성진 | 2021-07-09
364 | 10.1039/d0ee02791j | Energy Environ. Sci. | 2021 | 2 | 2.02 |  | 700 | BR |  | Pengfei Qiu | qiupf@mail.sic.ac.cn | Figure 2(d) | Ge0.92Sb0.04Bi0.04Te0.95Se0.05 | Ge0.92Sb0.04Bi0.04Te0.95Se0.05 |  |  |  | 2022-04-13 14:04 | ZT, TEP-ZT비교 | TRUE | TRUE |  |  |  |  | TRUE | TRUE | TRUE | TRUE | TRUE | TRUE | TRUE | 1 | 1.2 |  | 300 | 800 | 500 | 7.8 | expt | 300 | 800 | 500 | singlestage |  |  | TEP | P | O | O | X | Chalcogenide | GeTe | GeSbBiTeSe | Ge0.92Sb0.04Bi0.04Te0.95Se0.05 | [10 empty] | 박성진 | 2021-07-09
365 | 10.1039/d0ee01349h | Energy Environ. Sci. | 2016 | 1.4 | 1.39 |  | 425 | BR |  | Jiaqing He | hejq@sustech.edu.cn | Figure 2(a) | BTS+15Te+0.20Sb | Bi1.8Sb0.2Te2.7Se0.3 + 15 wt% Te |  |  |  | 2022-04-13 14:07 | ZT, TEP-ZT비교 | TRUE | TRUE |  |  |  |  | TRUE | TRUE | TRUE | TRUE | TRUE | TRUE | TRUE | 1 | 1.3 |  | 300 | 575 | 275 | 6.6 | expt |  |  | 235 | singlestage |  |  | TEP | N | O | O | X | Chalcogenide | Bi2Te3 | BiSbTeSe | Bi1.8Sb0.2Te2.7Se0.3 + 15 wt% Te | [10 empty] | 박성진 | 2021-07-09
366 | 10.1039/c9ee01137d | Energy Environ. Sci. | 2019 | 1.3 | 1.32 |  | 773 | BR |  | Jun Luo | junluo@shu.edu.cn | Figure 6(a) | x = 0.02 | PbTeCu0.002 |  |  |  | 2022-04-13 15:17 | ZT, TEP-ZT비교 | TRUE | TRUE |  |  |  |  | TRUE | TRUE | TRUE | TRUE | TRUE | TRUE | TRUE | 1 | 1 |  | 315 | 773 | 458 | 12 | calc | 350 | 750 | 400 |  |  |  | TEP | N | O | X | X | Chalcogenide | PbTe | PbTeCu | PbTeCu0.002 | [10 empty] | 박성진 | 2021-07-09
367 | 10.1039/c9ee03087e | Energy Environ. Sci. | 2020 | 1.4 | 1.37 |  | 923 | BR |  | VP Dravid | v-dravid@northwestern.edu | Figure 8 | x = 6% | Pb0.98K0.02Se + 6% CdSe |  | kappa 다른 것 따졌음(K없는것). 다시 디지털화시도 |  | 2022-04-13 15:25 | redigitize | TRUE | TRUE |  |  |  |  | TRUE | TRUE | TRUE | TRUE | TRUE | TRUE | TRUE | 1 | 0.83 |  | 400 | 923 | 523 | [8 empty] | TEP | P | O | X | X | Chalcogenide | PbSe | PbKSeCdSe | Pb0.98K0.02Se + 6% CdSe | [10 empty] | 박성진 | 2021-07-09
368 | 10.1039/c9ee03897c | Energy Environ. Sci. | 2020 | 1.85 | 1.84 |  | 723 | BR |  | Guo-Qiang Liu | liugq@nimte.ac.cn | Figure 6(c) | x = 1, out of plane | SnSe0.95+x%PbBr2 | 최고 ZT는 다른 샘플임. 관련하여 #423만듦 |  |  | 2022-04-13 16:18 | ZT, TEP-ZT비교 | TRUE | TRUE |  |  |  |  | TRUE | TRUE | TRUE | TRUE | TRUE | TRUE | TRUE | 1 | 1.07 |  | 300 | 813 | 513 | [8 empty] | TEP | N | O | X | X | Chalcogenide | SnSe | SnSePbBr2 | SnSe0.95 + 1% PbBr2 | [9 empty] | out-of-plane | 박성진 | 2021-07-09
369 | 10.1039/c8ee03386b | Energy Environ. Sci. | 2019 | 1.4 | 1.4 |  | 873 | BR |  | Lei Zheng | zhenglei@buaa.edu.cn | Figure 7(c) | x=3 | PbSe + 3% CdSe |  |  |  | 2022-04-13 16:35 | edgecheck | TRUE | TRUE |  |  |  |  | TRUE | TRUE | TRUE | TRUE | TRUE | TRUE | TRUE | 1 | 0.7 |  | 300 | 873 | 573 | 10.5 | calc | 300 | 873 | 573 |  |  |  | TEP | N | O | X | X | Chalcogenide | PbSe | PbSeCdSe | PbSe + 3% CdSe | [10 empty] | 박성진 | 2021-07-09
370 | 10.1039/c9ee02044f | Energy Environ. Sci. | 2019 | 1.1 | 1.07 | 1.17 | 316 | BR |  | Yonggao Yan | yanyonggao@whut.edu.cn | Figure 6(h) | parallel direction |  |  |  |  | 2022-04-13 16:43 | edgecheck | TRUE | TRUE |  |  |  |  | TRUE | TRUE | TRUE | TRUE | TRUE | TRUE | TRUE | 1 | 0.7 |  | 300 | 525 | 225 | [8 empty] | TEP | P | O | X | X | Chalcogenide | Bi2Te3 | BiSbTe | Bi0.4Sb1.6Te3 | [10 empty] | 박성진 | 2021-07-09
371 | 10.1039/c6ee00322b | Energy Environ. Sci. | 2016 | 1.5 | 1.47 |  | 850 | BR |  | Jihui Yang | jihuiy@uw.edu | Figure 5 | Co4Sb11.11Te0.73S0.26 |  |  |  |  | 2022-04-13 16:48 | edgecheck | TRUE | FALSE |  |  |  |  | TRUE | FALSE | TRUE | TRUE | TRUE | TRUE | FALSE | 0 | 1.3 |  | 550 | 850 | 300 | [8 empty] | TEP | N | O | X | X | SKD | CoSb3 | CoSbTeS | Co4Sb11.11Te0.73S0.26 | [10 empty] | 박성진 | 2021-07-09
372 | 10.1039/c6ee02017h | Energy Environ. Sci. | 2016 | 1.4 | 1.37 |  | 420 | BR |  | Lidong Chen | cld@mail.sic.ac.cn | Figure 1(b) | M: Cu x = 0.005 |  |  |  |  | 2022-04-13 17:00 | ZT, TEP-ZT비교 | TRUE | TRUE |  |  |  |  | TRUE | TRUE | TRUE | TRUE | TRUE | TRUE | TRUE | 1 | 1.2 |  | 373 | 573 | 200 | 6 | expt | 295 | 512 | 217 | singlestage |  |  | TEP | P | O | O | X | Chalcogenide | Bi2Te3 | BiSbMTe (M=Cd, Cu, Ag) | Bi0.5Sb1.495Cu0.005Te3 | [10 empty] | 박성진 | 2021-07-09
373 | 10.1039/c7ee00098g | Energy Environ. Sci. | 2017 | 1.6 | 1.56 |  | 723 | BR |  | Zhifeng Ren | zren@uh.edu | Figure 4(b) | x= 0.15 | Mg3.05Nb0.15Sb1.5Bi0.49Te0.01 |  |  |  | 2022-04-13 18:07 | ZT, TEP-ZT비교 | TRUE | TRUE |  |  |  |  | TRUE | TRUE | TRUE | TRUE | TRUE | TRUE | TRUE | 1 | 1.17 |  | 298 | 773 | 475 | 14.6 | calc | 298 | 773 | 475 | unileg |  |  | TEP | N | O | O | X | Zintl | Mg3Sb2 | MgNbSbBiTe | Mg3.05Nb0.15Sb1.5Bi0.49Te0.01 | [10 empty] | 박성진 | 2021-07-09
374 | 10.1039/c7ee01193h | Energy Environ. Sci. | 2017 | 2.6 | 2.61 | 2.61 | 850 | BR |  | PFP Poudeu | ppoudeup@umich.edu | Figure 5(b) | 1 mol% In | Cu2Se + 1 mol% In |  |  |  | 2022-04-13 18:10 | ZT, TEP-ZT비교 | TRUE | TRUE |  |  |  |  | TRUE | TRUE | TRUE | TRUE | TRUE | TRUE | TRUE | 1 | 1.5 |  | 450 | 850 | 400 | [8 empty] | TEP | P | O | X | X | Chalcogenide | Cu2Se | CuSeIn | Cu2Se + 1 mol% In | [10 empty] | 박성진 | 2021-07-09
375 | 10.1039/c7ee01871a | Energy Environ. Sci. | 2017 | 1.8 | 1.77 | 1.77 | 773 | BR |  | Jiaqing He | he.jq@sustc.edu.cn | Figure 1(b) | PbTe0.998I0.002-3%Sb |  |  |  |  | 2022-04-13 18:16 | ZT, TEP-ZT비교 | TRUE | TRUE |  |  |  |  | TRUE | TRUE | TRUE | TRUE | TRUE | TRUE | TRUE | 1 | 1.04 |  | 298 | 773 | 475 | [8 empty] | TEP | N | O | X | X | Chalcogenide | PbTe | PbTeISb | PbTe0.998I0.002 + 3% Sb composite | [10 empty] | 박성진 | 2021-07-09
376 | 10.1039/c7ee02530k | Energy Environ. Sci. | 2017 | 1.1 | 1.11 | 1.08 | 900 | BR |  | Li-Dong Zhao | zhaolidong@buaa.edu.cn | Figure 3 | Sn0.97Bi0.03Te–3% PbTe | Sn0.97Bi0.03Te–3% PbTe |  |  |  | 2022-04-13 18:18 | ZT, TEP-ZT비교 | TRUE | TRUE |  |  |  |  | TRUE | TRUE | TRUE | TRUE | TRUE | TRUE | TRUE | 1 | 0.52 |  | 300 | 900 | 600 | 10 | calc | 300 | 900 | 600 |  |  |  | TEP | P | O | X | X | Chalcogenide | SnTe | SnBiTePb | Sn0.97Bi0.03Te + 3% PbTe | [10 empty] | 박성진 | 2021-07-09
377 | 10.1039/c7ee02677c | Energy Environ. Sci. | 2017 | 1.15 | 1.15 | 1.14 | 373 | BR |  | Xinfeng Tang | tangxf@whut.edu.cn | Figure 14 | x = 0.4 | Bi0.4Sb1.6Te3 |  |  |  | 2022-04-13 18:24 | ZT, TEP-ZT비교 | TRUE | TRUE |  |  |  |  | TRUE | TRUE | TRUE | TRUE | TRUE | TRUE | TRUE | 1 | 1.02 |  | 298 | 523 | 225 | 5.2 | expt | 307.6 | 558.2 | 250.6 | singlestage |  |  | TEP | P | O | O | X | Chalcogenide | Sb2Te3 | BiSbTe | Bi0.4Sb1.6Te3 | [10 empty] | 박성진 | 2021-07-09
378 | 10.1039/c8ee00112j | Energy Environ. Sci. | 2018 | 1.4 | 1.41 | 1.42 | 773 | BR |  | Qian Zhang | zhangqf@hit.edu.cn | Figure 5(a) | x = 0.0035 | In0.0035Pb0.9965Te0.996I0.004 |  |  |  | 2022-04-13 18:27 | ZT, TEP-ZT비교 | TRUE | TRUE |  |  |  |  | TRUE | TRUE | TRUE | TRUE | TRUE | TRUE | TRUE | 1 | 1.04 |  | 300 | 773 | 473 | [8 empty] | TEP | N | O | X | X | Chalcogenide | PbTe | InPbTeI | In0.0035Pb0.9965Te0.996I0.004 | [10 empty] | 박성진 | 2021-07-09
379 | 10.1039/c8ee00290h | Energy Environ. Sci. | 2018 | 1.4 | 1.37 |  | 373 | BR |  | Xianli Su | suxianli@whut.edu.cn | Figure 17 |  | Zn0.015Bi0.46Sb1.54Te3.015 | figure 16, 17 ZT 불일치, TEP해당 값이 무엇인지 모르겠음. |  |  | 2022-04-13 18:42 |  | TRUE | TRUE |  | FALSE |  |  | TRUE | TRUE | TRUE | FALSE | TRUE | TRUE | FALSE | 0 | 1.2 |  | 300 | 500 | 200 | 5 | expt | 306 | 556 | 250 | singlestage |  |  | TEP | P | O | O | X | Chalcogenide | Sb2Te3 | ZnBiSbTe | Zn0.015Bi0.46Sb1.54Te3.015 | [10 empty] | 박성진 | 2021-07-09
380 | 10.1039/c8ee01151f | Energy Environ. Sci. | 2018 | 1.6 | 1.54 | 1.49 | 773 | BR |  | Li-Dong Zhao | zhaolidong@buaa.edu.cn | Figure 8(c) | x=4 | PbTe + 4% MnTe | poor resolution |  |  | 2022-04-13 18:49 | ZT, TEP-ZT비교 | TRUE | TRUE |  |  |  |  | TRUE | TRUE | TRUE | TRUE | TRUE | TRUE | TRUE | 1 | 1.05 |  | 300 | 873 | 573 | 14.1 | calc | 300 | 873 | 573 |  |  |  | TEP | N | O | X | X | Chalcogenide | PbTe | PbTeMn | PbTe + 4% MnTe | [10 empty] | 박성진 | 2021-07-09
381 | 10.1039/c8ee01755g | Energy Environ. Sci. | 2018 | 1.54 | 1.54 | 1.44 | 773 | BR |  | Qingyu Yan | AlexYan@ntu.edu.sg | Figure 4(c) | x=12 | Pb0.9955Sb0.0045Se–x%GeSe | poor resolution |  |  | 2022-04-13 18:57 | skip | TRUE | TRUE |  | FALSE |  |  | TRUE | TRUE | TRUE | FALSE | TRUE | TRUE | FALSE | 0 | 1.06 |  | 400 | 800 | 400 | [8 empty] | TEP | N | O | X | X | Chalcogenide | PbSe | PbSbSeGe | Pb0.9955Sb0.0045Se + 12% GeSe | [10 empty] | 박성진 | 2021-07-09
382 | 10.1039/c8ee03162b | Energy Environ. Sci. | 2019 | 1.6 | 1.52 | 1.49 | 721 | BR |  | K Biswas | kanishka@jncasr.ac.in | Figure 6 | Sn0.57Sb0.13Ge0.3Te SPS | Sn0.57Sb0.13Ge0.3Te SPS |  |  |  | 2022-04-13 21:12 | redigitize | TRUE | TRUE |  |  |  |  | TRUE | TRUE | TRUE | TRUE | TRUE | TRUE | TRUE | 1 | 0.9 |  | 300 | 720 | 420 | [8 empty] | TEP | P | O | X | X | Chalcogenide | SnTe | SnSbGeTe | Sn0.57Sb0.13Ge0.3Te | [10 empty] | 박성진 | 2021-07-09
383 | 10.1039/c9ee00317g | Energy Environ. Sci. | 2019 | 2 | 1.95 | 1.98 | 650 | BR |  | Jing-Feng Li | jingfeng@mail.tsinghua.edu.cn | Figure 6(a) | y=0.05 | Bi0.05Ge0.99Te |  |  |  | 2022-04-13 21:14 | ZT, TEP-ZT비교 | TRUE | TRUE |  |  |  |  | TRUE | TRUE | TRUE | TRUE | TRUE | TRUE | TRUE | 1 | 1.22 |  | 300 | 723 | 423 | [8 empty] | TEP | P | O | X | X | Chalcogenide | GeTe | BiGeTe | Bi0.05Ge0.99Te | [10 empty] | 박성진 | 2021-07-09
384 | 10.1039/c5ee03366g | Energy Environ. Sci. | 2016 | 2 | 2.08 | 1.93 | 800 | BR |  | Xiaoyuan Zhou | xiaoyuan2013@cqu.edu.cn | Figure 6(a) | Sn0.97Na0.03Se | Sn0.97Na0.03Se |  |  |  | 2022-04-13 21:47 | redigitize | TRUE | TRUE |  |  |  |  | TRUE | TRUE | TRUE | TRUE | TRUE | TRUE | TRUE | 1 | 1.17 |  | 300 | 800 | 500 | [8 empty] | TEP | P | O | X | X | Chalcogenide | SnSe | SnNaSe | Sn0.97Na0.03Se | [10 empty] | 박성진 | 2021-07-09
385 | 10.1039/c5ee02600h | Energy Environ. Sci. | 2016 | 1.4 | 1.35 | 1.34 | 723 | BR |  | Zhifeng Ren | zren@uh.edu | Figure 1 | Ge0.25Sb0.02 | Mg2Sn0.73Ge0.25Sb0.02 |  |  |  | 2022-04-13 21:55 | ZT, TEP-ZT비교 | TRUE | TRUE |  |  |  |  | TRUE | TRUE | TRUE | TRUE | TRUE | TRUE | TRUE | 1 | 0.9 |  | 298 | 723 | 425 | [8 empty] | TEP | N | O | X | X | Silicide | Mg2Sn | MgSnGeSb | Mg2Sn0.73Ge0.25Sb0.02 | [10 empty] | 박성진 | 2021-07-09
386 | 10.1039/c5ee02423d | Energy Environ. Sci. | 2015 | 1.3 | 1.29 | 1.22 | 900 | BR |  | Li-Dong Zhao | zhaolidong@buaa.edu.cn | Figure 11(a) | 17% | Sn0.83Mn0.17Te | poor resolution |  |  | 2022-04-13 22:01 | ZT, TEP-ZT비교 | TRUE | TRUE |  |  |  |  | TRUE | TRUE | TRUE | TRUE | TRUE | TRUE | TRUE | 1 | 0.5 |  | 300 | 900 | 600 | [8 empty] | TEP | P | O | X | X | Chalcogenide | SnTe | SnMnTe | Sn0.83Mn0.17Te | [10 empty] | 박성진 | 2021-07-09
387 | 10.1039/c4ee01463d | Energy Environ. Sci. | 2015 | 1.35 | 1.34 | 1.3 | 910 | BR |  | MG Kanatzidis | m-kanatzidis@northwestern.edu | Figure 9(a) | x=3 | Sn0.98Bi0.02Te - 3% HgTe | poor resolution |  |  | 2022-04-13 22:03 | ZT, TEP-ZT비교 | TRUE | TRUE |  |  |  |  | TRUE | TRUE | TRUE | TRUE | TRUE | TRUE | TRUE | 1 | 1.01 |  | 500 | 900 | 400 | [8 empty] | TEP | P | O | X | X | Chalcogenide | SnTe | SnBiTeHg | Sn0.98Bi0.02Te + 3% HgTe | [10 empty] | 박성진 | 2021-07-09
388 | 10.1039/c3ee41935e | Energy Environ. Sci. | 2013 | 1.15 | 1.14 | 1.12 | 680 | BR |  | K Biswas | kanishka@jncasr.ac.in | Figure 4(e) | AgSb0.98Bi0.02Se2 | AgSb0.98Bi0.02Se2 |  |  |  | 2022-04-13 22:06 | ZT, TEP-ZT비교 | TRUE | TRUE |  |  |  |  | TRUE | TRUE | TRUE | TRUE | TRUE | TRUE | TRUE | 1 | 0.75 |  | 350 | 690 | 340 | [8 empty] | TEP | P | O | X | X | Chalcogenide | AgSbSe2 | AgSbBiSe | AgSb0.98Bi0.02Se2 | [10 empty] | 박성진 | 2021-07-09
389 | 10.1016/j.joule.2019.10.010 | Joule | 2020 | 1.65 | 1.65 | 1.64 | 823 | BR |  | Qingyu Yan | alexyan@ntu.edu.sg | Figure 4(h) | Sb2Si2Te6/Si2Te3, cross plane |  |  |  |  | 2022-04-13 22:11 | ZT, TEP-ZT비교 | TRUE | TRUE |  |  |  |  | TRUE | TRUE | TRUE | TRUE | TRUE | TRUE | TRUE | 1 | 0.98 |  | 400 | 823 | 423 | [8 empty] | TEP | P | O | X | X | Chalcogenide | Sb2Si2Te6 | SbSiTe | Sb2Si2Te6 / Si2Te3 | [9 empty] | cross plane | 박성진 | 2021-07-09
390 | 10.1002/adfm.201906143 | Adv. Funct. Mater. | 2019 | 1.7 | 1.7 | 1.7 | 623 | BR |  | Qian Zhang | zhangqf@hit.edu.cn | Figure 6(c) | Mn, y=0.05 // Mg3.2-yAySb1.5Bi0.49Se0.01 | Mn, y=0.05 // Mg3.2-yAySb1.5Bi0.49Se0.01 | nearly perfect match |  |  | 2022-04-13 22:14 | ZT, TEP-ZT비교 | TRUE | TRUE |  |  |  |  | TRUE | TRUE | TRUE | TRUE | TRUE | TRUE | TRUE | 1 | 1.18 |  | 323 | 523 | 200 | [8 empty] | TEP | N | O | X | X | Zintl | Mg3Sb2 | MgMnSbBiSe | Mg3.15Mn0.05Sb1.5Bi0.49Se0.01 | [10 empty] | 박성진 | 2021-07-09
391 | 10.1002/aenm.201800659 | Adv. Energy Mater. | 2018 | 1.34 | 1.33 | 1.33 | 766 | BR |  | Xinfeng Tang | tangxf@whut.edu.cn | Figure 7(a) | x=0.02 | Pb0.98Ga0.02Te | poor resolution, data overlap, no way to see exact value |  |  | 2022-04-13 22:33 | redigitize | TRUE | TRUE |  |  |  |  | TRUE | TRUE | TRUE | TRUE | TRUE | TRUE | TRUE | 1 | 1.12 |  | 420 | 865 | 445 | [8 empty] | TEP | N | O | X | X | Chalcogenide | PbTe | PbGaTe | Pb0.98Ga0.02Te | [10 empty] | 박성진 | 2021-07-09
392 | 10.1002/adfm.202005202 | Adv. Funct. Mater. | 2020 | 1.61 | 1.61 | 1.6 | 390 | BR |  | Lipeng Hu | hulipeng@szu.edu.cn | Figure 6(d) | w=0.004 | Bi0.396Sb1.525In0.075Cu0.004Te3 |  |  |  | 2022-04-13 22:36 | ZT, TEP-ZT비교 | TRUE | TRUE |  |  |  |  | TRUE | TRUE | TRUE | TRUE | TRUE | TRUE | TRUE | 1 | 1.47 |  | 300 | 500 | 200 | [8 empty] | TEP | P | O | X | X | Chalcogenide | Sb2Te3 | BiSbInCuTe | Bi0.396Sb1.525In0.075Cu0.004Te3 | [10 empty] | 박성진 | 2021-07-09
393 | 10.1002/adfm.201910059 | Adv. Funct. Mater. | 2020 | 1.92 | 1.92 | 1.92 | 637 | BR |  | Chaohua Zhang | zhangch@szu.edu.cn | Figure 8(a) | x=0.06 | Ge0.8Pb0.1Bi0.1Te1.06 |  |  |  | 2022-04-13 22:38 | ZT, TEP-ZT비교 | TRUE | TRUE |  |  |  |  | TRUE | TRUE | TRUE | TRUE | TRUE | TRUE | TRUE | 1 | 1.34 |  | 300 | 773 | 473 | [8 empty] | TEP | P | O | X | X | Chalcogenide | GeTe | GePbBiTe | Ge0.8Pb0.1Bi0.1Te1.06 | [10 empty] | 박성진 | 2021-07-09
394 | 10.1002/adma.201905210 | Adv. Mater. | 2019 | 1.64 | 1.65 | 1.68 | 873 | BR |  | Jian Zhang | zhangjian@issp.ac.cn | Figure 7(c) | x=0.30 | Cu0.7Ag0.3Ga0.4In0.6Te2 |  |  |  | 2022-04-13 22:52 | redigitize | TRUE | TRUE |  |  |  |  | TRUE | TRUE | TRUE | TRUE | TRUE | TRUE | TRUE | 1 | 0.73 |  | 300 | 873 | 573 | [8 empty] | TEP | P | O | X | X | Chalcogenide | CuGaTe2 | AgCuGaTe | Cu0.7Ag0.3Ga0.4In0.6Te2 | [10 empty] | 박성진 | 2021-07-09
395 | 10.1002/aenm.201502269 | Adv. Energy Mater. | 2016 | 1.3 | 1.29 | 1.29 | 525 | BR |  | Zhifeng Ren | zren@uh.edu | Figure 4(a) | x=0.005 | Mg0.995Li0.005Ag0.97Sb0.99 |  |  |  | 2022-04-13 22:55 | ZT, TEP-ZT비교 | TRUE | TRUE |  |  |  |  | TRUE | TRUE | TRUE | TRUE | TRUE | TRUE | TRUE | 1 | 1.1 |  | 300 | 548 | 248 | 9.2 | calc | 323 | 548 | 225 |  |  |  | TEP | P | O | X | X | HH | MgAgSb | MgLiAgSb | Mg0.995Li0.005Ag0.97Sb0.99 | [10 empty] | 박성진 | 2021-07-09
396 | 10.1002/aenm.202003304 | Adv. Energy Mater. | 2020 | 0.8 | 0.77 | 0.76 | 800 | BR |  | Xu Lu | luxu@cqu.edu.cn | Figure 5(c) | x=0.3 - Br 1% | Ag0.7Bi0.7Pb0.3Se1.683Br0.01 |  |  |  | 2022-04-13 22:58 | ZT, TEP-ZT비교 | TRUE | TRUE |  |  |  |  | TRUE | TRUE | TRUE | TRUE | TRUE | TRUE | TRUE | 1 | 0.42 |  | 300 | 800 | 500 | [8 empty] | TEP | N | O | X | X | Chalcogenide | AgBiSe2 | AgBiSePbBr | Ag0.7Bi0.7Pb0.3Se1.683Br0.01 | [10 empty] | 박성진 | 2021-07-09
397 | 10.1002/aenm.201900354 | Adv. Energy Mater. | 2019 | 0.36 | 0.36 | 0.36 | 773 | BR |  | Jin-Le Lan | linyh@tsinghua.edu.cn | Figure 6(a) | Bi1.90Ta1.10O2Se | Bi1.90Ta1.10O2Se |  |  |  | 2022-04-13 23:01 | ZT, TEP-ZT비교 | TRUE | TRUE |  |  |  |  | TRUE | TRUE | TRUE | TRUE | TRUE | TRUE | TRUE | 1 | 0.3 |  | 500 | 823 | 323 | [8 empty] | TEP | N | O | X | X | Chalcogenide | Bi2O2Se | BiTaOSe | Bi1.90Ta1.10O2Se | [10 empty] | 박성진 | 2021-07-09
398 | 10.1002/aenm.202002588 | Adv. Energy Mater. | 2020 | 1.9 | 1.88 | 1.87 | 570 | BR | Zihang Liu | Takao Mori | MORI.Takao@nims.go.jp | Figure 5(c) | Ge0.88Bi0.06Sc0.06Te | Ge0.88Bi0.06Sc0.06Te |  |  |  | 2022-04-13 23:03 | ZT, TEP-ZT비교 | TRUE | TRUE |  |  |  |  | TRUE | TRUE | TRUE | TRUE | TRUE | TRUE | TRUE | 1 | 1.2 |  | 300 | 723 | 423 | [8 empty] | TEP | P | O | X | X | Chalcogenide | GeTe | GeCrBiTe | Ge0.88Bi0.06Sc0.06Te | [10 empty] | 박성진 | 2021-07-09
399 | 10.1002/adfm.201801617 | Adv. Funct. Mater. | 2018 | 1.38 | 1.32 | 1.32 | 623 | BR |  | Qingyu Yan | alexyan@ntu.edu.sg | Figure 5(d) | Pb0.988Sb0.012Te-13% GeTe, SS SPSed pellets | Pb0.988Sb0.012Te-13% GeTe, SS SPSed pellets |  |  |  | 2022-04-13 23:06 | ZT, TEP-ZT비교 | TRUE | TRUE |  |  |  |  | TRUE | TRUE | TRUE | TRUE | TRUE | TRUE | TRUE | 1 | 1.04 |  | 300 | 773 | 473 | [8 empty] | TEP | N | O | X | X | Chalcogenide | PbTe | PbSbGeTe | Pb0.988Sb0.012Te + 13% GeTe | [10 empty] | 박성진 | 2021-07-09
400 | 10.1002/aenm.201803072 | Adv. Energy Mater. | 2018 | 1.33 | 1.32 | 1.3 | 773 | BR |  | Qingyu Yan | alexyan@ntu.edu.sg | Figure 6(a) | Sn0.99Na0.01Se-STSe | Sn0.99Na0.01Se-1 mol% Ag8SnSe6 |  |  |  | 2022-04-13 23:10 | ZT, TEP-ZT비교 | TRUE | TRUE |  |  |  |  | TRUE | TRUE | TRUE | TRUE | TRUE | TRUE | TRUE | 1 | 0.91 |  | 423 | 823 | 400 | [8 empty] | TEP | P | O | X | X | Sulfide | SnSe | SnNaAgSnSe | Sn0.99Na0.01Se + 1 mol% Ag8SnSe6 | [10 empty] | 박성진 | 2021-07-09
401 | 10.1002/adfm.202007340 | Adv. Funct. Mater. | 2020 | 1.6 | 1.59 | 1.61 | 823 | BR |  | Di Wu | wud@snnu.edu.cn | Figure 3(f) | PST81-xSb, x=0.6 | (PbTe)81Sb2Te3 + 0.6Sb + 2Cu2Te |  |  |  | 2022-04-13 23:15 | ZT, TEP-ZT비교 | TRUE | TRUE |  |  |  |  | TRUE | TRUE | TRUE | TRUE | TRUE | TRUE | TRUE | 1 | 1 |  | 323 | 823 | 500 | 12 | calc | 300 | 825 | 525 |  |  |  | TEP | N | O | X | X | Chalcogenide | PbTe | PbSbCuTe | (PbTe)81Sb2Te3 + 0.6Sb + 2Cu2Te | [10 empty] | 박성진 | 2021-07-09
402 | 10.1002/aenm.201902986 | Adv. Energy Mater. | 2019 | 1.3 | 1.29 | 1.28 | 400 | BR |  | Yuchi Fan | yuchifan@dhu.edu.cn | Figure 5(c) | 1 vol% | Bi0.4Sb1.6Te3 + 1 vol% Ti3C2Tx |  |  |  | 2022-04-13 23:40 | ZT, TEP-ZT비교 | TRUE | TRUE |  |  |  |  | TRUE | TRUE | TRUE | TRUE | TRUE | TRUE | TRUE | 1 | 1.23 |  | 300 | 475 | 175 | 7.8 | expt | 288 | 523 | 235 | singlestage |  |  | TEP | P | O | O | X | Chalcogenide | Sb2Te3 | BiSbTeTiC + T(O,OH,F group) | Bi0.4Sb1.6Te3 + 1 vol% Ti3C2Tx | [10 empty] | 박성진 | 2021-07-09
403 | 10.1002/adfm.202005479 | Adv. Funct. Mater. | 2020 | 1.2 | 1.29 | 1.2 | 573 | BR |  | Hsin-Jay Wu | ssky0211@nctu.edu.tw | Figure 1(a) | x=0.02 | Ga0.02Pb0.98Te |  |  |  | 2022-04-13 23:43 | ZT, TEP-ZT비교 | TRUE | TRUE |  |  |  |  | TRUE | TRUE | TRUE | TRUE | TRUE | TRUE | TRUE | 1 | 1.01 |  | 300 | 673 | 373 | [8 empty] | TEP | N | O | X | X | Chalcogenide | PbTe | GaPbTe | Ga0.02Pb0.98Te | [10 empty] | 박성진 | 2021-07-09
404 | 10.1002/adma.202003730 | Adv. Mater. | 2020 | 2.7 | 2.67 | 2.63 | 973 | BR |  | Xinfeng Tang | tangxf@whut.edu.cn | Figure 1(a) | x=0.005, y=0.001 | Cu2Se1.005 + 0.1 mol% BiCuSeO | SI에 TEP있음 |  |  | 2022-04-13 23:50 | ZT, TEP-ZT비교 | TRUE | TRUE |  |  |  |  | TRUE | TRUE | TRUE | TRUE | TRUE | TRUE | TRUE | 1 | 1.5 |  | 400 | 973 | 573 | [8 empty] | TEP | P | O | X | X | Chalcogenide | Cu2Se | CuSeBiCuO | Cu2Se1.005 + 0.1 mol% BiCuSeO | [10 empty] | 박성진 | 2021-07-09
405 | 10.1002/aenm.201803249 | Adv. Energy Mater. | 2018 | 0.86 | 0.86 | 0.86 | 700 | BR |  | Emmanuel Guilmeau | emmanuel.guilmeau@ensicaen.fr | Figure 7(f) | Cr | Cr2Cu26Ge6S32 |  |  |  | 2022-04-13 23:53 | ZT, TEP-ZT비교 | TRUE | TRUE |  |  |  |  | TRUE | TRUE | TRUE | TRUE | TRUE | TRUE | TRUE | 1 | 0.48 |  | 300 | 700 | 400 | [8 empty] | TEP | P | O | X | X | Sulfide | CuS | CuCrGeS | Cr2Cu26Ge6S32 | [10 empty] | 박성진 | 2021-07-09
406 | 10.1002/adfm.201803617 | Adv. Funct. Mater. | 2018 | 1.3 | 1.28 | 1.32 | 450 | BR |  | Junqin Li | junqinli@szu.edu.cn | Figure 7(a) | HD5 | Bi1.95Sb0.05Te2.3Se0.7 |  |  |  | 2022-04-13 23:56 | ZT, TEP-ZT비교 | TRUE | TRUE |  |  |  |  | TRUE | TRUE | TRUE | TRUE | TRUE | TRUE | TRUE | 1 | 1.2 |  | 300 | 500 | 200 | [8 empty] | TEP | N | O | X | X | Chalcogenide | Bi2Te3 | BiSbTeSe | Bi1.95Sb0.05Te2.3Se0.7 | [10 empty] | 박성진 | 2021-07-09
407 | 10.1002/adma.201703148 | Adv. Mater. | 2017 | 1.83 | 1.83 | 1.8 | 773 | BR |  | Jiaqing He | he.jq@sustc.edu.cn | Figure 1(c) | PbTe-4%InSb | PbTe-4%InSb |  |  |  | 2022-04-13 23:59 | ZT, TEP-ZT비교 | TRUE | TRUE |  |  |  |  | TRUE | TRUE | TRUE | TRUE | TRUE | TRUE | TRUE | 1 | 0.8 |  | 300 | 723 | 423 | 12 | calc | 300 | 723 | 423 |  |  |  | TEP | N | O | X | X | Chalcogenide | PbTe | PbTeInSb | PbTe + 4% InSb | [10 empty] | 박성진 | 2021-07-09
408 | 10.1002/aenm.201602582 | Adv. Energy Mater. | 2017 | 1.45 | 1.45 | 1.45 | 825 | BR |  | Jiehe Sui | suijiehe@hit.edu.cn | Figure 10(a) | x=20 | Yb0.3Co4Sb12 + 20% Sb |  |  |  | 2022-04-14 00:06 | ZT, TEP-ZT비교 | TRUE | TRUE |  |  |  |  | TRUE | TRUE | TRUE | TRUE | TRUE | TRUE | TRUE | 1 | 1.08 |  | 300 | 850 | 550 | [8 empty] | TEP | N | O | X | X | SKD | CoSb3 | YbCoSb | Yb0.3Co4Sb12 + 20% Sb | [10 empty] | 박성진 | 2021-07-09
409 | 10.1002/adma.202005612 | Adv. Mater. | 2020 | 2.7 | 2.7 | 2.69 | 720 | BR |  | Hsin-Jay Wu | ssky0211@nctu.edu.tw | Figure 1(a) | y=0.05 | (GeTe)0.95(Sb2Te3)0.05 |  |  |  | 2022-04-14 00:09 | ZT, TEP-ZT비교 | TRUE | TRUE |  |  |  |  | TRUE | TRUE | TRUE | TRUE | TRUE | TRUE | TRUE | 1 | 1.2 |  | 300 | 723 | 423 | [8 empty] | TEP | P | O | X | X | Chalcogenide | GeTe | GeSbTe | (GeTe)0.95(Sb2Te3)0.05 | [10 empty] | 박성진 | 2021-07-09
410 | 10.1002/adfm.201806613 | Adv. Funct. Mater. | 2019 | 2.4 | 2.34 | 2.32 | 773 | BR |  | Jiaqing He | he.jq@sustc.edu.cn | Figure 2(f) | GeTe-5% Bi2Te3 | Ge1-xBixTe1+0.5x |  |  |  | 2022-04-14 00:17 | ZT, TEP-ZT비교 | TRUE | TRUE |  |  |  |  | TRUE | TRUE | TRUE | TRUE | TRUE | TRUE | TRUE | 1 | 1.28 |  | 323 | 773 | 450 | [8 empty] | TEP | P | O | X | X | Chalcogenide | GeTe | GeBiTe | Ge0.95Bi0.05Te 1.025 | [10 empty] | 박성진 | 2021-07-09
411 | 10.1002/adfm.201807235 | Adv. Funct. Mater. | 2018 | 1.6 | 1.59 | 1.6 | 773 | BR |  | Weishu Liu | liuws@sustc.edu.cn | Figure 4(b) | x=1.5 | Mg3.2Sb0.015Bi1.975Te0.01 |  |  |  | 2022-04-14 00:19 | ZT, TEP-ZT비교 | TRUE | TRUE |  |  |  |  | TRUE | TRUE | TRUE | TRUE | TRUE | TRUE | TRUE | 1 | 1.05 |  | 323 | 523 | 200 | [8 empty] | TEP | N | O | X | X | Zintl | Mg3Sb2 | MgSbBiTeMn | Mg3.2Sb0.015Bi1.975Te0.01 | [10 empty] | 박성진 | 2021-07-09
412 | 10.1002/adfm.201903157 | Adv. Funct. Mater. | 2019 | 0.7 | 0.67 | 0.67 | 973 | BR |  | Naiming Liu | nl4qv@virginia.edu | Figure 10(d) | Sb-1 | ((Fe0.95Co0.05)0.27Si0.73)0.94Ge0.06 (with 0.5 wt% Cu, and 3 at% P + 1 at% Sb of DC phase) |  |  |  | 2022-04-14 00:24 | ZT, TEP-ZT비교 | TRUE | TRUE |  |  |  |  | TRUE | TRUE | TRUE | TRUE | TRUE | TRUE | TRUE | 1 | 0.65 |  | 823 | 1073 | 250 | [8 empty] | TEP | N | O | X | X | Silicide | Fe2Si | FeCoSiGeSb | ((Fe0.95Co0.05)0.27Si0.73)0.94Ge0.06 + 1 at% Sb | [10 empty] | 박성진 | 2021-07-09
413 | 10.1002/adma.201705942 | Adv. Mater. | 2018 | 2.3 | 2.3 | 2.31 | 740 | BR |  | Zhi-Gang Chen | zhigang.chen@uq.edu.au | Figure 2(f) | x=0.1, y=0.01 | Ge0.89Sb0.1In0.01Te |  |  |  | 2022-04-14 00:29 | ZT, TEP-ZT비교 | TRUE | TRUE |  |  |  |  | TRUE | TRUE | TRUE | TRUE | TRUE | TRUE | TRUE | 1 | 1.6 |  | 300 | 780 | 480 | [8 empty] | TEP | P | O | X | X | Chalcogenide | GeTe | GeSbInTe | Ge0.89Sb0.1In0.01Te | [10 empty] | 박성진 | 2021-07-09
414 | 10.1002/adma.201903387 | Adv. Mater. | 2019 |  | 1.8 | 1.79 | 700 | BR |  | Yanzhong Pei | yanzhong@tongji.edu.cn | Figure 4(a) | x=0.018 | Mg3.032Y0.018SbBi | 본문의 peak zT 값과 supplement의 peak zT 값이 다름. 제외하는 것이 나을 수도 있음. |  |  | 2022-04-14 00:37 | ZT, TEP-ZT비교 | TRUE | TRUE |  |  |  |  | TRUE | TRUE | TRUE | TRUE | TRUE | TRUE | TRUE | 1 | 1.35 |  | 300 | 750 | 450 | [8 empty] | TEP | N | O | X | X | Zintl | Mg3SbBi | MgYSbBi | Mg3.032Y0.018SbBi | [10 empty] | 박성진 | 2021-07-09
415 | 10.1002/aenm.201601450 | Adv. Energy Mater. | 2016 | 2.3 | 2.3 |  | 873 | BR |  | Li-Dong Zhao | zhaolidong@buaa.edu.cn | Figure 9(d) | y=4 | PbTe0.85Se0.15 + 2% Na + 4% SrTe | T = 520 K 이상에서 그래프 ZT값이 계산 ZT값에 비해 0.1 ~ 0.37 더 큰 값을 보임. DB에서 제외하는 것이 나을 것 같음. |  |  | 2022-04-12 23:08 | redigitize | TRUE | TRUE |  | FALSE |  |  | TRUE | TRUE | TRUE | FALSE | TRUE | TRUE | FALSE | 0 | 1.23 |  | 300 | 873 | 573 | 17.6 | calc | 300 | 873 | 573 |  |  |  | TEP | P | O | X | X | Chalcogenide | PbTe | PbNaSrTeSe | PbTe0.85Se0.15 + 2% Na + 4% SrTe | [10 empty] | 박성진 | 2021-07-09
416 | 10.1002/aenm.201700446 | Adv. Energy Mater. | 2017 | 0.92 | 0.94 | 0.94 | 873 | BR |  | Huaizhou Zhao | hzhao@iphy.ac.cn | Figure 6(b) | HZNSS-5min | Hf0.25Zr0.75NiSn0.97Sb0.03 |  |  |  | 2022-04-14 00:59 | ZT, TEP-ZT비교 | TRUE | TRUE |  |  |  |  | TRUE | TRUE | TRUE | TRUE | TRUE | TRUE | TRUE | 1 |  | 0.54 | 323 | 923 | 600 | 10.5 | calc | 323 | 923 | 600 |  |  |  | TEP | N | O | X | X | HH | ZrNiSn | HfZrNiSnSb | Hf0.25Zr0.75NiSn0.97Sb0.03 | [10 empty] | 박성진 | 2021-07-09
417 | 10.1002/aenm.201800087 | Adv. Energy Mater. | 2018 | 1.1 | 1.07 | 1.06 | 870 | BR |  | Xiaoyuan Zhou | xiaoyuan2013@cqu.edu.cn | Figure 6(f) | x=0.02 | Sn1-xNaxS-b |  |  |  | 2022-04-14 01:01 | ZT, TEP-ZT비교 | TRUE | TRUE |  |  |  |  | TRUE | TRUE | TRUE | TRUE | TRUE | TRUE | TRUE | 1 | 0.53 |  | 300 | 900 | 600 | [8 empty] | TEP | P | O | X | X | Sulfide | SnS | SnNaSe | Sn0.98Na0.02S | [10 empty] | 박성진 | 2021-07-09
418 | 10.1002/aenm.201802116 | Adv. Energy Mater. | 2018 | 1.42 | 1.42 |  | 900 | BR |  | Junqin Li | junqinli@szu.edu.cn | Figure S6 | y=0.03 | Sn0.555Ge0.15Pb0.075Mn0.275Te |  |  |  | 2022-04-14 01:22 | redigitize | TRUE | TRUE |  |  |  |  | TRUE | TRUE | TRUE | TRUE | TRUE | TRUE | TRUE | 1 | 0.87 |  | 500 | 900 | 400 | [8 empty] | TEP | P | O | X | X | Chalcogenide | SnTe | SnGePbMnTe | Sn0.555Ge0.15Pb0.075Mn0.275Te | [10 empty] | 박성진 | 2021-07-09
419 | 10.1002/aenm.201803242 | Adv. Energy Mater. | 2019 | 1.7 | 1.68 | 1.68 | 823 | BR |  | Zhi-Gang Chen | zhigang.chen@uq.edu.au | Figure 9(e) | Sn0.948Cd0.023Se | Sn0.948Cd0.023Se |  |  |  | 2022-04-14 01:24 | ZT, TEP-ZT비교 | TRUE | TRUE |  |  |  |  | TRUE | TRUE | TRUE | TRUE | TRUE | TRUE | TRUE | 1 | 0.84 |  | 300 | 873 | 573 | [8 empty] | TEP | P | O | X | X | Chalcogenide | SnSe | SnCdSe | Sn0.948Cd0.023Se | [10 empty] | 박성진 | 2021-07-09
420 | 10.1002/aenm.201901334 | Adv. Energy Mater. | 2019 | 2.4 | 2.41 | 2.41 | 723 | BR |  | Li-Dong Zhao | zhaolidong@buaa.edu.cn | Figure 8(a) | x=12 | SnSe + 12% PbSe |  |  |  | 2022-04-14 01:26 | ZT, TEP-ZT비교 | TRUE | TRUE |  |  |  |  | TRUE | TRUE | TRUE | TRUE | TRUE | TRUE | TRUE | 1 | 1.34 |  | 300 | 723 | 423 | 16 | calc | 423 | 723 | 300 |  |  |  | TEP | N | O | X | X | Chalcogenide | SnSe | SnPbSe | SnSe + 12% PbSe | [10 empty] | 박성진 | 2021-07-09
421 | 10.1002/aenm.202000757 | Adv. Energy Mater. | 2020 | 1.6 | 1.66 | 1.61 | 375 | BR |  | Xiaolin Wang | xiaolin@uow.edu.au | Figure 1(a) | BST/B-0.6 | BST composite materials after incorporating boron |  |  |  | 2022-04-14 01:39 | redigitize | TRUE | TRUE |  |  |  |  | TRUE | TRUE | TRUE | TRUE | TRUE | TRUE | TRUE | 1 | 1.2 |  | 300 | 575 | 275 | 11.3 | calc | 300 | 575 | 275 |  |  |  | TEP | P | O | X | X | Chalcogenide | SbTe3 | BiSbTeB | Bi0.5Sb1.5Te3 + 0.6 wt% B | [10 empty] | 박성진 | 2021-07-09
422 | 10.1038/s41467-018-08223-5 | Nat. Commun. | 2019 | 1.52 | 1.52 |  | 973 | BR |  | Zhifeng Ren | zren@uh.edu | Figure 5(b) | Ta0.74V0.1Ti0.16FeSb | Ta0.74V0.1Ti0.16FeSb |  | 번호밀림 방지, 제일뒤로 옮김 |  | 2022-04-13 12:10 | ZT, TEP-ZT비교 | TRUE | TRUE |  |  |  |  | TRUE | TRUE | TRUE | TRUE | TRUE | TRUE | TRUE | 1 | 0.93 |  | 300 | 973 | 673 | 11.4 | expt | 317 | 973 | 656 | ? |  |  | TEP | P | O | ? | X | HH | TaFeSb | TaVTiFeSb | Ta0.74V0.1Ti0.16FeSb | [10 empty] | 박성진 | 2021-07-09
423 | 10.1039/c9ee03897c | Energy Environ. Sci. | 2020 | 2.1 | 2.1 | 2.1 | 770 | BR |  | Guo-Qiang Liu | liugq@nimte.ac.cn | Figure 6(c) | x = 2, out of plane | SnSe0.95+x%PbBr2 |  |  |  | 2022-04-13 16:20 | ZT, TEP-ZT비교 | TRUE | TRUE |  |  |  |  | TRUE | TRUE | TRUE | TRUE | TRUE | TRUE | TRUE | 1 | 1.07 |  | 300 | 813 | 513 | [8 empty] | TEP | N | O | X | X | Chalcogenide | SnSe | SnSePbBr | SnSe0.95 + 2% PbBr2 | [9 empty] | out-of-plane | 박성진 | 2021-07-09
424 | 10.1038/nature23667 | Nature | 2017 | [6 empty] | Qingjie Zhang | zhangqj@whut.edu.cn | Figure 3 | MNC02R | xCo/Ba0.3In0.3Co4Sb12 |  |  |  | 2022-04-15 14:54 | NEW | TRUE | TRUE |  |  |  |  | TRUE | TRUE | TRUE | TRUE | TRUE | TRUE | TRUE | 1 | [13 empty] | TEP | N | O |  |  | SKD | CoSb3 | BaInCoSb | Ba0.3In0.3Co4Sb12+0.1%Co | [10 empty] | 류병기 | 2022-04-15
Note on E1: byungkiryu: 논문 초록 혹은 본문에 쓰여진 값
Note on F1: byungkiryu: 논문 ZT 그림에서 디지털화 한 값 (즉 그래프의 ZT)
Note on G1: byungkiryu: TEP에서 환산한 ZT
Note on H1: byungkiryu: 논문 에서 쓰여진 ZT에 해당하는 온도값 T(쓰여진 값)
Note on M1: byungkiryu: 논문에서, 데이터 디지털화 했던 ZT커브가 있었던 Figure의 번호// eg. Figure. 1(a) eg2. Figure. 4
Note on U1: Byungki Ryu: 데이터를 확인했는가 여부
Note on V1: Byungki Ryu: 데이터에 열전 물성이 모두 있는가 여부
Note on W1: Byungki Ryu: 경우에 따라, 선택된 데이터가 타논문에서 사용되었던 경우일 수 있음
Note on X1: Byungki Ryu: 경우에 따라 논문에 에러가 있는데 그 것을 적음. False는 논문에 에러가 있을 가능성이 있음
Note on Y1: Byungki Ryu: 어떠한 이류로든 강력한 에러 가능성을 확인함. 에러가 아닌 경우가 아닌 경우에 대해서 False를 적음
Note on B25: Byungki Ryu: 계산논문
Note on B27: Byungki Ryu: 전도도가 이상함. PF와 ZT로부터 전도도가 안노옴이상함.
Note on U27: Byungki Ryu: 논문 데이터에 문제가 있는 것으로 보임
Note on BE63: byungkiryu: bulk using nano structure
Note on BE72: byungkiryu: bulk using nano structure
Note on BE75: byungkiryu: bulk using nano structure
Note on A77: byungkiryu: baddata near zero conductivity
Note on G93: Byungki Ryu: 초록과 실제 TEP ZT와 큰차이 발생
Note on B152: byungkiryu: 온도를 잘못해서 다시적음. 그런데 논문 안의 ZT값이 너무 높은데 (20200910)
Note on B175: byungkiryu: TEP에러 수정(2018-09-06)
Note on B239: byungkiryu: 데이터오류, TEP다시하기 그림에 문제 있음. 버리기
Note on BD332: S.Park: supplement를 보면 x=0.015에 대한 Br 분포결과가 있어서 x=0.015일 수도 있는데, 논문에 명시되어 있지 않아서 확실하지 않음.
Note on BD408: S.Park: ZT(max)는 4% InSb에서 보이지만, average ZT (record)는 5% InSb 에서 1.0, 효율은 14%임.
Note on AI415: S.Park: average zT의 값 언급 없음. 제시한 그래프에서 직접 추출한 값임.
Note on AI422: S.Park: device zT

## list v9
# | DOI | JOURNAL | YEAR | 논문ZT(max) | 추출ZT(max) | at T [K] | avg ZT | eng ZT | Tc [K] for avg ZT | Th [K] for avg ZT | ΔT [K] for avg ZT | ηmax [%] | η 방법 | Tc [K] for etaMax | Th [K] for etaMax | ΔT [K] for etaMax | module_type | label | 대표스펙 타입 | DATA | 소재타입 | 소재 | 소자 | 시스템 | GROUP | BASEMAT | 조성 | 소재조성코멘트 | 소재차원 (bulk, film, 1D, 2D) | SC/PC | Reaction | Milling | SINTERING | PostProcessing | 실험방법 (to be convered to json type) | 측정기기 | Cp (J/g K) | 측정방향 | 입력인 | 입력일 | 수정 | 수정일 | 특이사항 | 기타
1 | 10.1038/NCHEM.955 |  | 2011 | 1.7 |  | 800 | [12 empty] | P | TEP | P | O | X | X | Chalcogenide | PbTe | PbTe SrTe NaTe | (PbTe)0.97(SrTe)0.02(Na2Te)0.01 | Bulk | PC | Melt-Cooling | na | na | na | Ingot = mix(Pb,Te,Na2Te,SrTe under Ar, 10g, nomial (PbTe)0.97(SrTe)0.02(Na2Te)0.01), meltCooling(ingot, P=10^-4 torr, T1=1323K, time1=15hour, T2 873K, cooling=11K/h, T3=RT, time=15hour) |  |  |  | 손지희 | 2016-08-26 | 손지희 | 2016-08-26
2 | 10.1038/nature11439 |  | 2012 | 2.2 |  | 915 | [12 empty] | P | TEP | P | O | X | X | Chalcogenide | PbTe | PbTe SrTe Na | (PbTe)0.96(SrTe)0.04Na0.02 | Bulk | PC | Melt-Quenching | RetschRM200 | SPS | na | melting + BM + SPS |  |  |  | 손지희 | 2016-08-26 | 손지희 | 2016-08-26
3 | 10.1038/nature06458 |  | 2008 | 1 |  | 200 | [12 empty] | P | TEP | P | O | O | X | Si | Si | Si | 20nm Si nanowires | 1D | SC |  |  |  |  | SNAP process |  |  |  | 손지희 | 2016-08-26 | 손지희 | 2016-08-26
4 | 10.1038/ncomms9144 |  | 2015 | 1.5 |  | 1200 | [12 empty] | P | TEP | P | O | O | X | HH | HH | FeNbHfSb | FeNb0.88Hf0.12Sb | Bulk | PC | Melt-Cooling | Mixer-Mill | SPS | annealing | SPS |  |  |  | 손지희 | 2016-08-26 | 손지희 | 2016-08-26 | levitation melting
5 | 10.1002/aenm.201200970 |  | 2013 | 2 |  | 673 | [12 empty] | P | TEP | P | O | O | X | Chalcogenide | GeTe | GePbTe | Ge0.87Pb0.13Te | Bulk | PC | Melt-Quenching | Hand-Mill | SPS | annealing | SPS |  |  |  | 손지희 | 2016-08-26 | 손지희 | 2016-08-26
6 | 10.1002/adma.201501030 |  | 2015 | 2.1 |  | 1000 | [12 empty] | P | TEP | P | O | X | X | Chalcogenide | M2Q | CuSTe | Cu2S0.52Te0.48 | Bulk | PC | Melt-Quenching |  | SPS | na | SPS |  |  |  | 손지희 | 2016-08-26 | 손지희 | 2016-08-26
7 | 10.1126/science.1159725 |  | 2008 | 1.5 |  | 773 | [12 empty] | P | TEP | P | O | X | X | Chalcogenide | PbTe | TlPbTe | Tl0.02Pb0.98Te | Bulk | PC | Melt-Cooling | Crushed | HP | na | HP |  |  |  | 손지희 | 2016-08-26 | 손지희 | 2016-08-26
8 | 10.1126/science.1092963 |  | 2004 | 2.2 |  | 800 | [12 empty] | N | TEP | N | O | X | X | Chalcogenide | PbTe | AgPbSbTe | AgPb18SbTe20 | Bulk | PC | Melt-Cooling | na | na | na | heating |  |  |  | 손지희 | 2016-08-26 | 손지희 | 2016-08-26
9 | 10.1038/am.2013.86 |  | 2014 | 1.3 |  | 380 | [12 empty] | P | TEP | P | O | X | X | Chalcogenide | Bi2Te3 | BiSbTe | Bi0.3Sb1.7Te3 | Bulk | PC | Melt-Cooling | Ball-Mill | HP | Hot-deformation | HP(repress) |  |  |  | 손지희 | 2016-08-26 | 손지희 | 2016-08-26
10 | 10.1039/c5ee02979a |  | 2016 | 1.8 |  | 810 | [12 empty] | P | TEP | P | O | O | X | Chalcogenide | PbTe | PbTe MgTe Na | (PbTe)0.96(MgTe)0.02Na0.04 | Bulk | PC | Melt-Cooling | Hand-Mill | SPS | na | SPS |  |  |  | 손지희 | 2016-08-26 | 손지희 | 2016-08-26
11 | 10.1039/c5ee02979a |  | 2016 | 1.4 |  | 750 | [12 empty] | N | TEP | N | O | O | X | Chalcogenide | PbTe | PbTe PbI | (PbTe)0.998(PbI2)0.002 | Bulk | PC | Melt-Cooling | Hand-Mill | SPS | na | SPS |  |  |  | 손지희 | 2016-08-26 | 손지희 | 2016-08-26
12 | 10.1126/science.aaa4166 |  | 2015 | 1.86 |  | 320 | [12 empty] | P | TEP | P | O | O | X | Chalcogenide | Bi2Te3 | BiSbTe | Bi0.5Sb1.5Te3 + 25wt% Te | Bulk | PC | Melt-Spinning | na | SPS | na | MS + SPS |  |  |  | 손지희 | 2016-08-26 | 손지희 | 2016-08-26
13 | 10.1038/ncomms10287 |  | 2016 | 1 |  | 700 | [12 empty] | P | TEP | P | O | X | X | Te | Te | Te As | Te + As-doping | Bulk | PC | Melt-Quenching | Grinding | HP | na | HP |  |  |  | 손지희 | 2016-08-26 | 손지희 | 2016-08-26
14 | 10.1002/aenm.201100149 |  | 2011 | 1.06 |  | 398 | [12 empty] | N | TEP | N | O | X | X | Chalcogenide | Bi2Te3 | CuBiTeSe | Cu0.01Bi2Te2.7Se0.3 | Bulk | PC | Mechanical-alloying | na | SPS | repress | SPS(re-press) |  |  | IP | 손지희 | 2016-08-26 | 손지희 | 2016-08-26
15 | 10.1103/PhysRevLett.108.166601 |  | 2012 | 1.3 |  | 700 | [12 empty] | N | TEP | N | O | X | X | Silicide | Mg2Si | MgSiSb | Mg2Si0.3Sb0.7 | Bulk | PC | Solid-state-reaction | Grinding | SPS | na | 2-step solid state reaction + SPS |  |  |  | 손지희 | 2016-08-26 | 손지희 | 2016-08-26
16 | 10.1038/am.2016.67 |  | 2016 | 1.1 |  | 473 | [12 empty] | N | TEP | N | O | X | X | Chalcogenide | Bi2Te3 | BiTeSe | Bi2Te2.2Se0.8 | Bulk | PC | Mechanical-alloying | na | SPS | SPS | MA+SPS(re-press) |  |  | IP | 손지희 | 2016-08-26 | 손지희 | 2016-08-26
17 | 10.1038/nature09996 |  | 2011 | 1.8 |  | 850 | [12 empty] | P | TEP | P | O | X | X | Chalcogenide | PbTe | PbTeSe | PbTe0.85Se0.15 | Bulk | PC | Melt-Quenching | grinding | HP | na | HP |  |  |  | 손지희 | 2016-08-26 | 손지희 | 2016-08-26
18 | 10.1039/c0ee00456a |  | 2011 | 1.4 |  | 750 | [12 empty] | P | TEP | P | O | X | X | Chalcogenide | PbTe | PbTeNa | NaxPb1 xTe (0.5% < x < 2%) | Bulk | PC | Melt-Quenching | grinding | HP | na | melting+annealing + HP |  |  |  | 손지희 | 2016-08-26 | 손지희 | 2016-08-26
19 | 10.1126/science.1156446 |  | 2008 | 1.4 |  | 373 | [12 empty] | P | TEP | P | O | O | X | Chalcogenide | Bi2Te3 | BiSbTe | BiSbTe alloy | Bulk | PC | Ball-milling | na | HP | na | BM + HP |  |  | OP | 손지희 | 2016-08-26 | 손지희 | 2016-08-26
20 | 10.1038/nature08088 |  | 2009 | 1.48 |  | 705 | [12 empty] | N | TEP | N | O | X | X | Chalcogenide | In4Se3 | InSe | In4Se2.35 | Bulk | SC | Bridgman | na | na | na | Bridgman |  |  | b–c plane | 손지희 | 2016-08-26 | 손지희 | 2016-08-26
21 | 10.1038/nmat1154 |  | 2004 | [15 empty] | - | missing | - | O | X | X | Zintl | Zn4Sb3 | ZnSb | Zn57.5Sb42.5 | Bulk | SC | Bridgman |  |  |  | Bridgman |  |  |  | 손지희 | 2016-08-26 | 손지희 | 2016-08-26 | structural analysis(XRD) | data 없음
22 | 10.1038/35098012 |  | 2001 | 2.4 |  | 300 | [12 empty] | P | missing | P | X | O | X | Chalcogenide | Bi2Te3 | BiTe/SbTe, BiTeSe | Bi2Te3/Sb2Te3 SLs(P), Bi2Te3/Bi2Te2.83Se0.17SLs(N) | 2D | - |  |  | HP |  | low-temperature growth process |  |  |  | 손지희 | 2016-08-26 | 손지희 | 2016-08-26 |  | data 없음
23 | 10.1073/pnas.1403601111 |  | 2014 | 2 |  | 773 | [12 empty] | P | TEP | P | O | X | X | Chalcogenide | PbTe | PbNaTe | Pb0.98Na0.02Te | Bulk | PC | Melt-Quenching | grinding | HP | na | melting + HP |  |  |  | 손지희 | 2016-08-26 | 손지희 | 2016-08-26
24 | 10.1038/ncomms10892 |  | 2016 | 1.2 |  | 700 | [12 empty] | - | ZT | - | O | X | X | Zintl | Zintl | YbCdZnSb | CaAl2Si2-type Zintl CPs, YbCd1.6Zn0.4Sb2 | Bulk | - |  |  |  |  | - |  |  |  | 손지희 | 2016-08-26 | 손지희 | 2016-08-26 | 논문 DATA 수집 & screening design of new TE materials | data (reference 따온 data)
25 | 10.1021/ja306527n |  | 2012 | 1.3 |  | 923 | [12 empty] | P | TEP | P | O | X | X | Chalcogenide | PbS | PbNaS CdS | Pb0.975Na0.025S+3mol% CdS | Bulk | PC | Melt-Quenching | crushed | SPS | na | SPS |  |  |  | 손지희 | 2016-08-26 | 손지희 | 2016-08-26
26 | 10.1021/ja301772w |  | 2012 | 1.22 |  | 923 | [12 empty] | P | TEP | P | O | X | X | Chalcogenide | PbS | PbNaS SrS | Pb0.975Na0.025S with 3.0 at. % SrS | Bulk | PC | Melt-Quenching | crushed | SPS | na | SPS |  |  |  | 손지희 | 2016-08-26 | 손지희 | 2016-08-26
27 | 10.1038/nature13184 |  | 2014 | 2.6 |  | 923 | [12 empty] | P | TEP | P | O | X | X | Chalcogenide | SnSe | SnSe | SnSe | Bulk | SC | Bridgman | na | na | na | Bridgman |  |  | b axis | 손지희 | 2016-08-26 | 손지희 | 2016-08-26
28 | 10.1126/science.aad3749 |  | 2015 | 2 |  | 773 | [12 empty] | P | TEP | P | O | X | X | Chalcogenide | SnSe | SnNaSe | Sn0.985Na0.015Se | Bulk | SC | Bridgman | na | na | na | Bridgman |  |  | b axis | 손지희 | 2016-08-26 | 손지희 | 2016-08-26
29 | 10.1063/1.4807771 |  | 2013 | 0.92 |  | 373 | [12 empty] | N | κ, ZT | N | O | X | X | Chalcogenide | Bi2Te3 | BiTeSe | BiTe2.7Se0.3 | Bulk | PC |  |  | SPS | repress | SPS(re-press) |  |  | ab direction | 손지희 | 2016-09-07
30 | 10.1063/1.4807771 |  | 2013 | 1.04 |  | 298 | [12 empty] | P | κ, ZT | P | O | X | X | Chalcogenide | Bi2Te3 | BiSbTe | Bi0.5Sb1.5Te3 | Bulk | PC |  |  | SPS | repress | SPS(re-press) |  |  | ab direction | 손지희 | 2016-09-07
31 | 10.1016/j.jssc.2006.12.010 |  | 2007 | 0.86 |  | 505 | [12 empty] | N | TEP | N | O | X | X | Chalcogenide | Bi2Te3 | BiAgTeSe | Bi1.96Ag0.04Te2.7Se0.3 | Bulk | PC |  |  | SPS |  | SPS |  |  |  | 손지희 | 2016-09-07
32 | 10.1016/j.jallcom.2007.05.063 |  | 2008 | 0.86 |  | 419 | [12 empty] | P | TEP | P | O | X | X | Chalcogenide | Bi2Te3 | BiSbTeAl | Al0.2Bi0.45Sb1.3Te3 | Bulk | PC |  |  | SPS |  | SPS |  |  |  | 손지희 | 2016-09-07
33 | 10.3938/jkps.66.1726 |  | 2015 | 0.72 |  | 473 | [12 empty] | N | TEP | N | O | X | X | Chalcogenide | Bi2Te3 | BiTeSe | Bi2Te2.7Se0.3 | Bulk | PC | Ball-milling |  |  |  | MA + HP |  |  |  | 손지희 | 2016-09-08
34 | 10.1063/1.3427427 |  | 2010 | 1.8 |  | 316 | [12 empty] | P | TEP | P | O | X | X | Chalcogenide | Bi2Te3 | BiSbTe | Bi0.4Sb1.6Te3 | Bulk | PC | Melt-Spinning |  | HP |  | solid-state synthesis(ingot+MS)+HP |  |  |  | 손지희 | 2016-09-08
35 | 10.1039/c3ra23197f |  | 2013 | 0.48 |  | 500 | [12 empty] | N | TEP | N | O | X | X | Chalcogenide | Bi2Te3 | BiTe | inorganic ligand capped Bi2Te3 | Bulk | PC |  |  | SPS |  | SPS |  |  |  | 손지희 | 2016-09-08
36 | Enhancing Figure of Merit of Bi0.5Sb1.5Te3 Through Nano-composite Approach |  | 2014 | 1.42 |  | 380 | [12 empty] | P | TEP | P | O | X | X | Chalcogenide | Bi2Te3 | BiSbTe | micro-grain and nano-grain Bi0.5Sb1.5Te3 | Bulk | PC | Melt-Spinning |  | HP | annealing | (ZM+MS-HP)+annealing |  |  |  | 손지희 | 2016-09-08
37 | 10.1002/aenm.201401391 |  | 2014 | 1.22 |  | 340 | [12 empty] | P | TEP | P | O | X | X | Chalcogenide | Bi2Te3 | BiSbTe | Bi0.5Sb1.5Te3 | Bulk | PC | Melt-Spinning |  | PAS |  | MS + PAS |  |  |  | 손지희 | 2016-09-08
38 | 10.1002/aenm.201500411 |  | 2015 | 1.2 |  | 357 | [12 empty] | N | TEP | N | O | X | X | Chalcogenide | Bi2Te3 | BiTeSe | Bi2Te2.79Se0.21 | Bulk | ? |  |  | HP | repress | ZM + HP + Hot Deformation(repress) |  |  | IP | 손지희 | 2016-09-08
39 | 10.1007/s11664-012-2280-6 |  | 2013 | 1.4 |  | 300 | [12 empty] | P | TEP | P | O | X | X | Chalcogenide | Bi2Te3 | BiSbTe | Bi0.5Sb1.5Te3 + 0.2wt% Mn-decorated | Bulk | PC |  |  | SPS |  | SPS |  |  |  | 손지희 | 2016-09-08
40 | 10.1039/c3ta12623d |  | 2013 | 0.8 |  | 400 | [12 empty] | N | TEP | N | O | X | X | Chalcogenide | Bi2Te3 | BiTeSe | Bi2Te2.7Se0.3 | Bulk | PC |  |  | SPS |  | chemical exfoliation + SPS |  |  |  | 손지희 | 2016-09-08
41 | 10.1002/adfm.201402663 |  | 2015 | 0.77 |  | 475 | [12 empty] | N | TEP | N | O | X | X | Chalcogenide | Bi2Te3 | BiTeAg | Bi2Te3 + 2.0vol% Ag NPs | Bulk | PC | hydrothermal |  | SPS |  | hydrothermal method + SPS |  |  |  | 손지희 | 2016-09-09
42 | 10.1063/1.1863440 |  | 2005 | 1 |  | 450 | [12 empty] | N | TEP | N | O | X | X | Chalcogenide | Bi2Te3 | BiTe | Bi2Te3(ZM) 85wt% + Bi2Te3 nanotube 15wt% | Bulk | PC |  |  | HP |  | mix : hydrothermal synthesis(nano tube) + ZM, -HP |  |  |  | 손지희 | 2016-09-09
43 | 10.3365/eml.2010.12.201 |  | 2010 | 1.2 |  | 373 | [12 empty] | P | TEP | P | O | X | X | Chalcogenide | Bi2Te3 | BiSbTeAg | Bi0.5Sb1.5Te3 + 0.05wt% Ag | Bulk | PC | Melt |  | HP |  | melting and hot pressing |  |  | IP | 손지희 | 2016-09-09
44 | 10.1007/s11664-012-2356-3 |  | 2012 | 1.2 |  | 320 | [12 empty] | P | TEP | P | O | X | X | Chalcogenide | Bi2Te3 | BiSbInTe | Bi0.4Sb1.59In0.01Te3 | Bulk | PC | Melt |  | SPS |  | melting and SPS |  |  |  | 손지희 | 2016-09-09
45 | 10.1039/c3ce40643a |  | 2013 | 0.24 |  | 400 | [12 empty] | N | TEP | N | O | X | X | Chalcogenide | Bi2Te3 | BiTeMnTe | nanostructured Bi2Te3/MnTe2 composite | Bulk | PC |  |  | SPS |  | ball milling and SPS |  |  |  | 손지희 | 2016-09-09
46 | 10.1021/nl101156v |  | 2010 | 1.04 |  | 398 | [12 empty] | N | TEP | N | O | X | X | Chalcogenide | Bi2Te3 | BiTeSe | Bi2Te2.7Se0.3 | Bulk | PC | Ball-milling |  | HP | HP | ball milling and hot pressing(repress) |  |  | IP | 손지희 | 2016-09-12
47 | 10.1007/s11664-013-2822-6 |  | 2013 | 0.9 |  | 423 | [12 empty] | N | TEP | N | O | X | X | Chalcogenide | Bi2Te3 | BiTeSeI | Bi2Te2.85Se0.15 : I 0.005 | Bulk | PC | Melt |  | HP |  | encapsulated melting and hot pressing |  |  |  | 손지희 | 2016-09-12
48 | 10.3938/jkps.64.1416 |  | 2014 | 0.6 |  | 423 | [12 empty] | N | TEP | N | O | X | X | Chalcogenide | Bi2Te3 | BiTeSe | Bi2Te2.4Se0.6 | Bulk | PC | Melt |  | HP |  | encapsulated melting and hot pressing |  |  |  | 손지희 | 2016-09-12
49 | 10.3938/jkps.65.696 |  | 2014 | 1.13 |  | 423 | [12 empty] | N | TEP | N | O | X | X | Chalcogenide | Bi2Te3 | BiTeSeI | Bi2Te2.7Se0.3 : I 0.0075 | Bulk | PC | Melt |  | HP |  | encapsulated melting and hot pressing |  |  |  | 손지희 | 2016-09-12
50 | 10.1007/s11664-014-3485-7 |  | 2014 | 1.13 |  | 423 | [12 empty] | N | TEP | N | O | X | X | Chalcogenide | Bi2Te3 | BiTeSeI | Bi2Te2.7Se0.3 : I 0.0075 | Bulk | PC | Melt |  | HP |  | encapsulated melting and hot pressing |  |  |  | 손지희 | 2016-09-12
51 | 10.3938/jkps.64.1692 |  | 2014 | 0.9 |  | 423 | [12 empty] | N | TEP | N | O | X | X | Chalcogenide | Bi2Te3 | BiTeSeI | Bi2Te2.85Se0.15 : I0.005 | Bulk | PC | Melt |  | HP |  | encapsulated melting and hot pressing |  |  |  | 손지희 | 2016-09-12
52 | 10.1002/aenm.201100338 |  | 2011 | 0.45 |  | 373 | [12 empty] | N | TEP | N | O | X | X | Chalcogenide | Bi2Te3 | Bi/BiTe | Bi2Te3 + 5.0vol% Bi NPs | Bulk | PC |  |  | HP |  | low temperature solvothermal method and ball milling and hot pressing |  |  |  | 손지희 | 2016-09-13
53 | 10.1063/1.4749806 |  | 2012 | 0.87 |  | 375 | [12 empty] | N | TEP | N | O | O | X | Chalcogenide | Bi2Te3 | CuBiTeSe | Cu0.01Bi2Te2.7Se0.3 | Bulk | PC |  |  | HP |  | ball milling and hot pressing |  |  |  | 손지희 | 2016-09-13 |  |  | 소자측정x, diffusion barrier 적합한지 여부
54 | 10.1002/adma.201203764 |  | 2013 | 0.71 |  | 400 | [12 empty] | N | TEP | N | O | X | X | Chalcogenide | Bi2Te3 | BiTeSe | (Bi2Te3)85(Bi2Se3)15 nanoflakes | Bulk | PC |  |  | SPS |  | chemical synthesis + SPS |  |  | IP | 손지희 | 2016-09-13
55 | 10.3390/ma8030959 |  | 2015 | 1.09 |  | 300 | [12 empty] | P | TEP | P | O | X | X | Chalcogenide | Bi2Te3 | BiSeTeFe | Bi0.48Sb1.52Te3 + 1 at% Fe | Bulk | PC |  |  | SPS |  | melting and SPS |  |  |  | 손지희 | 2016-09-13
56 | 10.1063/1.4916947 |  | 2015 | 0.95 |  | 323 | [12 empty] | N | TEP | N | O | X | X | Chalcogenide | Bi2Te3 | BiTeSe | Bi2Te2.73Se0.27 | Bulk | SC |  |  |  |  | vertical zone-leveling method |  |  |  | 손지희 | 2016-09-13
57 | 10.1063/1.4916947 |  | 2015 | 1 |  | 323 | [12 empty] | P | TEP | P | O | X | X | Chalcogenide | Bi2Te3 | BiSbTe | Bi0.6Sb1.4Te3 | Bulk | SC |  |  |  |  | vertical zone-leveling method |  |  |  | 손지희 | 2016-09-13
58 | 10.1039/c5tc02219c |  | 2015 | 0.82 |  | 473 | [12 empty] | N | σ, ZT | N | O | X | X | Chalcogenide | Bi2Te3 | BiTeSe | Bi2Te2.7Se0.3 | Bulk | PC |  |  | SPS |  | MA + SPS |  |  |  | 손지희 | 2016-09-13
59 | 10.1038/srep03212 |  | 2013 | 0.95 |  | 423 | [12 empty] | N | TEP | N | O | X | X | Chalcogenide | Bi2Te3 | BiTeSe | Bi2Te2.7Se0.3 | Bulk | PC |  |  | SPS |  | chemical-exfoliation spark-plasma-sintering (CE-SPS) |  |  | IP | 손지희 | 2016-09-13
60 | 10.1039/c4nr00191e |  | 2014 | 0.31 |  | 300 | [12 empty] | N | TEP | N | O | X | X | Chalcogenide | Bi2Te3 | BiTe | Bi2Te3 nanowires (heat-treated twin-containing NWs) | 1D | [5 empty] | RF sputtering deposition + heat-treated |  |  |  | 손지희 | 2016-09-13
61 | 10.1109/ICT.2003.1287440 |  | 2003 | 0.94 |  | 324 | [12 empty] | N | ZT | N | O | X | X | Chalcogenide | Bi2Te3 | BiTeSe CBr | Bi2Te2.82Se0.18 + 0.049% mass C6Br6 | Bulk | SC |  |  |  |  | vertical zone-melting |  |  | parallel to the growth direction of ingots | 손지희 | 2016-09-19
62 | 10.1021/nl203389x |  | 2012 | 0.62 |  | 400 | [12 empty] | N | TEP | N | O | X | X | Chalcogenide | Bi2Te3 | BiTe | Bi2Te3 | Bulk |  |  |  | SPS |  | chmical synthesis + SPS |  |  |  | 손지희 | 2016-09-19
63 | 10.1016/j.jallcom.2013.03.062 |  | 2013 | 1.14 |  | 323 | [12 empty] | P | TEP | P | O | X | X | Chalcogenide | Bi2Te3 | BiSbTeSe | Bi 0.42Sb1.51Te3.05Se0.02 | Bulk | PC |  |  | SPS |  | BM + SPS |  |  |  | 손지희 | 2016-09-19
64 | 10.1021/nl2034859 |  | 2012 | 0.54 |  | 300 | [12 empty] | N | TEP | N | O | X | X | Chalcogenide | Bi2Te3 | BiTeSe | Bi2Te2.7Se0.3 | Bulk | PC |  |  | SPS |  | polyol synthesis + SPS |  |  | IP | 손지희 | 2016-09-20
65 | 10.1039/c4ta01554a |  | 2014 | 1.27 |  | 360 | [12 empty] | P | TEP | P | O | X | X | Chalcogenide | Bi2Te3 | BiSbTe Wse | Bi0.48Sb1.52Te3 + 4mol% WSe2 | Bulk | SC |  |  |  |  | zone melting method |  |  | growth direction | 손지희 | 2016-09-20
66 | 10.1063/1.2425007 |  | 2007 | 1.35 |  | 300 | [12 empty] | P | TEP | P | O | X | X | Chalcogenide | Bi2Te3 | BiTe | Bi2Te3 ingots | Bulk | PC |  |  | SPS |  | MS + SPS |  |  |  | 손지희 | 2016-09-20
67 | 10.1088/0957-4484/24/28/285702 |  | 2013 | 1.15 |  | 340 | [12 empty] | N | TEP | N | O | X | X | Chalcogenide | Bi2Te3 | BiTeSe Cu | Cu0.01Bi2Te2.7Se0.3 | Bulk | SC |  |  |  |  | large-scale zone melting technique |  |  |  | 손지희 | 2016-09-20
68 | 10.1002/pssa.201228589 |  | 2013 | 0.85 |  | 413 | [12 empty] | N | TEP | N | O | X | X | Chalcogenide | Bi2Te3 | BiTeSeCe | Ce0.2Bi1.8Se0.3Te2.7 | Bulk | PC |  |  | HP |  | hydrothermal method + HP |  |  |  | 손지희 | 2016-09-21
69 | 10.1103/PhysRevB.90.085118 |  | 2014 | 0.46 |  | 250 | [12 empty] | P | α, ZT | P | O | X | X | Chalcogenide | Bi2Te3 | BiTe SbTe SbSe | Bi2Te3-Sb2Te3-5%Sb2Se3 | Bulk | SC |  |  |  |  | Bridgman method |  |  |  | 손지희 | 2016-09-21 |  |  | 이론, 실험결과(ref. 43) 비교
70 | 10.1103/PhysRevB.85.125207 |  | 2012 | 0.55 |  | 500 | [12 empty] | N | TEP | N | O | X | X | Chalcogenide | Bi2Te3 | BiTeSe CuBr | Bi2Te2.55Se0.45 + 0.1wt% CuBr | Bulk | SC |  |  |  |  | - |  |  |  | 손지희 | 2016-09-21 |  |  | 이론, 실험결과(ref. 19) 비교
71 | 10.1021/nl202935k |  | 2012 | 0.96 |  | 380 | [12 empty] | N | TEP | N | O | X | X | Chalcogenide | Bi2Te3 | BiTe | Bi2Te3 nanowires | Bulk |  |  |  | SPS |  | two-step solution phase reaction + SPS |  |  |  | 손지희 | 2016-09-22
72 | 10.1002/adfm.201600718 |  | 2016 | 0.3 |  | 425 | [12 empty] | N | TEP | N | O | X | X | etc | BiMI | BiRhI | Bi14Rh3I9 | Bulk | PC |  |  | SPS |  | melting + ground + SPS |  |  | IP | 손지희 | 2016-09-22
73 | 10.1111/j.1551-2916.2012.05284.x |  | 2012 | 0.4 |  | 1050 | [12 empty] | N | TEP | N | O | X | X | Oxide | In2O3 | InZnCeO | In1.92(ZnCe)0.08O3 | Bulk | PC |  |  | SPS |  | co-precipitation and Spark plasma sintering |  |  |  | 손지희 | 2016-09-22
74 | 10.1016/j.jallcom.2013.03.167 |  | 2013 | 0.47 |  | 430 | [12 empty] | N | TEP | N | O | X | X | Chalcogenide | Bi2Te3 | BiTe | Bi2Te2.4 nanorods | Bulk |  |  |  | HP |  | hydrothermal synthesis + HP |  |  |  | 손지희 | 2016-09-23
75 | 10.1063/1.4893236 |  | 2014 | 0.75 |  | 710 | [12 empty] | P | TEP | P | O | X | X | Chalcogenide | Bi2Te3 | GeSbTe | GeIn0.6Sb5.4Te10 | Bulk | PC |  |  |  |  | melting + annealing |  |  |  | 손지희 | 2016-09-23
76 | 10.1021/nn2017183 |  | 2011 | 0.36 |  | 585 | [12 empty] | N | TEP | PN | O | X | X | Chalcogenide | PbTe | PbTe PbSe | (PbTe)(PbSe) nanostars | Bulk | PC |  |  | SPS |  | colloidal core-shell nanoparticles + SPS | LFA-457(NETZSCH), ZEM-3(ULVAC-RIKO) |  |  | 손지희 | 2016-10-04
77 | 10.1021/cm803437x |  | 2009 | 1.2 |  | 700 | [12 empty] | N | TEP | N | O | X | X | Chalcogenide | PbTe | AgPbLaTe | Ag0.05Pb0.99La0.01Te | Bulk | PC | Melt-Cooling |  |  |  | heating | LFA-457(NETZSCH), ZEM-3(ULVAC-RIKO) |  |  | 손지희 | 2016-10-04
78 | 10.1021/ja910762q |  | 2010 | 1.2 |  | 720 | [12 empty] | N | TEP | N | O | X | X | Chalcogenide | PbTe | PbTe CdTe PbI | (PbTe)98.99945(CdTe)0.01(PbI2)0.00055 | Bulk | PC | Melt-Cooling |  |  |  | heating | LFA-457(NETZSCH), ZEM-3(ULVAC-RIKO) |  |  | 손지희 | 2016-10-04
79 | 10.1039/c3ee40482j |  | 2013 | 1.64 |  | 770 | [12 empty] | P | TEP | P | O | X | X | Chalcogenide | PbTe | PbTe HgTe NaTe | (PbTe)0.97(HgTe)0.02(Na2Te)0.01 | Bulk | PC |  |  | SPS |  | SPS | LFA-457(NETZSCH), ZEM-3(ULVAC-RIKO) |  |  | 손지희 | 2016-10-05
80 | 10.1103/PhysRevB.82.115209 |  | 2010 | 1.3 |  | 700 | [12 empty] | P | TEP | P | O | X | X | Chalcogenide | PbTe | PbTeKNa | Pb0.9815K0.0125Na0.006Te | Bulk | PC | Melt-Cooling |  |  |  | heating | LFA-457(NETZSCH), ZEM-3(ULVAC-RIKO) |  |  | 손지희 | 2016-10-05
81 | 10.1103/PhysRevB.83.195209 |  | 2011 | 0.9 |  | 900 | [12 empty] | N | TEP | N | O | X | X | Chalcogenide | PbSe | PbGaSe | Pb0.995Ga0.005Se | Bulk | PC | Melt-Cooling |  |  |  | heating | LFA-457(NETZSCH), ZEM-3(ULVAC-RIKO) | 0.171 + (2.65 × 10−5)T |  | 손지희 | 2016-10-05
82 | 10.1007/s11664-013-2500-8 |  | 2013 | 0.42 |  | 617 | [12 empty] | P | σ, ZT | P | O | X | X | Chalcogenide | PbTe | (Pb,Sn)Te | (Pb,Sn)Te | Bulk | PC |  |  |  |  | microwave sintering | Harman method |  |  | 손지희 | 2016-10-06
83 | 10.1007/s11664-013-2819-1 |  | 2013 | 0.78 |  | 723 | [12 empty] | N | TEP | N | O | X | X | Chalcogenide | PbTe | PbTe In | PbTe +3at% In | Bulk | PC |  |  | HP |  | two-step matrix encapsulation technique + hot press | ZEM-3(ULVAC-RIKO), Flashline 3000(ANTER) |  |  | 손지희 | 2016-10-06
84 | 10.1063/1.4890320 |  | 2014 | 0.66 |  | 800 | [12 empty] | N | TEP | N | O | X | X | Chalcogenide | PbTe | PbInTeSe | Pb0.999In0.001Te0.70Se0.30 | Bulk | PC |  |  | HP |  | heating + HP | LFA-457(NETZSCH), uniaxial 4-point contact geometry(α, ref.16), Van der Pauw method(ρ) | Cp/kB=3.07+4.7x10-4(T/K -300) |  | 손지희 | 2016-10-06
85 | 10.1039/c5ee01147g |  | 2015 | 2.3 |  | 923 | [12 empty] | P | TEP | P | O | X | X | Chalcogenide | PbTe | PbTe PbS Na | (PbTe)0.8(PbS)0.2 + 3at% Na | Bulk | PC |  |  | SPS |  | SPS | ZEM-3(ULVAC-RIKO), LFA457(NETZSCH) |  |  | 손지희 | 2016-10-07
86 | 10.1016/j.jssc.2009.07.004 |  | 2009 | 0.27 |  | 300 | [12 empty] | N | TEP | N | O | X | X | Chalcogenide | PbTe | PbTeBr | PbTe(1-x)Brx | Bulk | PC |  |  |  |  | high-pressure andhigh-temperature(HPHT) | home built apparatus(ref.26) |  |  | 손지희 | 2016-10-07 |  |  | 열전도도값 역산해서 추정
87 | 10.1063/1.3517088 |  | 2010 | 0.62 |  | 723 | [12 empty] | N | TEP | N | O | X | X | Chalcogenide | PbTe | PbSbTe | Pb0.9Sb0.1Te | Bulk | PC |  |  |  |  | melting process | ZEM-3(ULVAC-RIKO), LFA457(NETZSCH), DSC 404C(NETZSCH) | 0.15-0.17 |  | 손지희 | 2016-10-07
88 | 10.1007/s11664-013-2832-4 |  | 2013 | 1.1 |  | 773 | [12 empty] | N | TEP | N | O | X | X | Chalcogenide | PbTe | PbTeBi | PbTe + 5 at% Bi | Bulk | PC |  |  | HP |  | co-ball-milling + HP | XFA500(LINSEIS), LSR-3(LINSEIS) |  |  | 손지희 | 2016-10-10
89 | 10.1016/j.jallcom.2015.03.117 |  | 2015 | 1.03 |  | 600 | [12 empty] | P | TEP | P | O | X | X | Chalcogenide | PbSe | AgSbPbSe | (AgSb)0.03Pb0.94Se | Bulk | PC |  |  | HP |  | high pressure method | LRS-3, LFA457(NETZSCH) |  |  | 손지희 | 2016-10-10
90 | 10.1021/nl400319u |  | 2013 | 1.2 |  | 620 | [12 empty] | N | TEP | N | O | X | X | Chalcogenide | PbTe | PbTe BiTe | PbTe:Bi2Te3=27:1 barbell nanowire | Bulk | PC |  |  | HP | annealing | three-step solution-phase reaction + HP + annealing | standard fourprobe method, bridging the sample between a heater and heat sink and testing the voltage difference between the hot and the cold sides |  |  | 손지희 | 2016-10-10
91 | 10.1103/PhysRevB.87.045203 |  | 2013 | 1.55 |  | 773 | [12 empty] | P | TEP | P | O | X | X | Chalcogenide | PbTe | PbNaTeS | Pb0.99Na0.01Te0.92S0.08 | Bulk | PC |  |  |  |  | heating + annealing | PPMS, Flashline 3000 (Anter Corporation), DSC 404-C(NETZSCH), ZEM-2(ULVAC) |  |  | 손지희 | 2016-10-11
92 | 10.1039/c5tc03068d |  | 2015 | 1.8 |  | 850 | [12 empty] | P | TEP | P | O | X | X | Chalcogenide | PbTe | YbPbTeNa | Yb0.01Pb0.99Te:Na | Bulk | PC |  |  | HP |  | melting + annealing + HP | van der Pauw technique, LFA457(NETZSCH) | Cp(kB/atom) = 3.07 + 0.00047(T/K - 300) |  | 손지희 | 2016-10-11
93 | 10.1103/PhysRevB.87.144104 |  | 2013 | 1.15 |  | 650 | [12 empty] | P | ρ, α, ZT | P | O | X | X | Chalcogenide | PbTe | PbTeTl | Pb0.98Tl0.02Te | Bulk | PC |  |  | HP |  | melting + annealing + HP | ZEM-3(ULVAC), FL-5000(Antler) |  |  | 손지희 | 2016-10-11 |  |  | 열전도도값 역산해서 추정
94 | 10.1021/acsnano.6b03696 |  | 2016 | 1.85 |  | 623 | [12 empty] | N | TEP | N | O | X | X | Chalcogenide | PbTe | PbTeSe | PbSe0.5Te0.5 | Bulk | PC |  |  | SPS |  | chemical synthesis(NP) + SPS | ZEM-3(ULVAC), LFA457(NETZSCH) | 0.185 |  | 손지희 | 2016-10-12
95 | 10.1007/s13391-012-2207-7 |  | 2012 | 1.33 |  | 723 | [12 empty] | N | TEP | N | O | X | X | Chalcogenide | PbTe | AgPbSbTe | AgPb18Sb1.2Te20 | Bulk | PC |  |  |  |  | heating | ZEM-3(ULVAC-RIKO), LFA457(NETZSCH) |  |  | 손지희 | 2016-10-12
96 | 10.1038/ncomms4640 |  | 2014 | 1.5 |  | 800 | [12 empty] | N | TEP | N | O | X | X | Chalcogenide | PbSe | PbSbSe | Pb0.9975Sb0.0025Se | Bulk | PC |  |  |  |  | heating + sintering | ZEM-3(ULVAC-RIKO), LFA457(NETZSCH) | 0.17-0.18 |  | 손지희 | 2016-10-12 |  |  | Table 1 ¦ Thermoelectric properties of Pb1 x(Sb/Bi)xSe samples.
97 | 10.1016/j.jallcom.2012.08.041 |  | 2013 | 1.2 |  | 573 | [12 empty] | N | TEP | N | O | X | X | Chalcogenide | PbTe | BiPbTe PbS | (Bi0.001Pb0.999Te)0.88(PbS)0.12 | Bulk | PC |  |  | SPS |  | melting + ball milling + SPS | ZEM-2(ULVAC), TC-9000(ULVAC-RIKO) |  |  | 손지희 | 2016-10-13
98 | 10.1063/1.4869220 |  | 2014 | 1.54 |  | 723 | [12 empty] | N | TEP | N | O | X | X | Chalcogenide | PbTe | AgPbSbTe SiC | AgPb20SbTe20 + 1 vol% SiC | Bulk | PC |  |  | SPS |  | MA+ SPS | ZEM-2(ULVAC), TC-9000(ULVAC-RIKO) |  |  | 손지희 | 2016-10-13
99 | 10.1016/j.intermet.2013.04.018 |  | 2013 | 0.48 |  | 550 | [12 empty] | P | TEP | P | O | X | X | Chalcogenide | PbTe | PbTe SbTe | PbTe-Sb2Te3 alloy (Pb2Sb6Te11) | Bulk | PC |  |  |  |  | melting + annealing | ZEM-3(ULVAC-RIKO), LFA457*NETZSCH), DSC-60 |  |  | 손지희 | 2016-10-13
100 | 10.1002/adfm.201201221 |  | 2012 | 1.3 |  | 750 | [12 empty] | P | TEP | P | O | X | X | Chalcogenide | PbTe | PbTe BaTe Na2Te | PbTe + 3mol% BaTe +1mol% Na2Te | Bulk | PC |  |  |  |  | heating | ZEM(ULVAC), LFA457(NETZSCH) |  |  | 손지희 | 2016-10-13
101 | 10.1016/j.jallcom.2013.01.038 |  | 2013 | 0.95 |  | 773 | [12 empty] | N | TEP | N | O | X | X | Chalcogenide | PbTe | PbTe LaCeFeCoSb | (La0.3Ce0.37Fe3CoSb12)0.6(PbTe)0.4 | Bulk | PC |  |  | HP |  | hydro/solvo thermal route (synthesis) + HP | custom designed apparatus(four-probe technique and a temperature-differential method), Flashline™ 3000(Anter Corporation) |  |  | 손지희 | 2016-10-14
102 | 10.1039/c1ee01928g |  | 2011 | 1.5 |  | 700 | [12 empty] | P | TEP | P | O | X | X | Chalcogenide | PbTe | NaPbTe AgTe | (Na0.03PbTe1.03)0.945(Ag2Te)0.055 | Bulk | PC |  |  | HP |  | melting + annealing + HP |  |  |  | 손지희 | 2016-10-14
103 | 10.1039/c0ee00456a |  | 2011 | 1.4 |  | 750 | [12 empty] | P | TEP | P | O | X | X | Chalcogenide | PbTe | NaPbTe | NaxPb1-xTe (0.5% < x < 2%) | Bulk | PC |  |  | HP |  | melting + annealing + HP | LFA457(NETZSCH), ZEM-3(ULVAC-RIKO) |  |  | 손지희 | 2016-10-14
104 | 10.1002/adfm.201000878 |  | 2011 | 1.5 |  | 775 | [12 empty] | N | TEP | N | O | X | X | Chalcogenide | PbTe | PbTeLa AgTe | (La0.028Pb0.972Te)0.947(Ag2Te)0.053 | Bulk | PC |  |  | HP |  | heating + annealing + re-annealing + HP | LFA457(NETZSCH), ZEM-3(ULVAC) | 0.15 |  | 손지희 | 2016-10-17
105 | 10.1002/aenm.201000072 |  | 2011 | 1.3 |  | 750 | [12 empty] | N | TEP | N | O | X | X | Chalcogenide | PbTe | AgPbTe AgTe | (Ag0.03PbTe)0.945(Ag2Te)0.055 | Bulk | PC |  |  | HP |  | heating + annealing + re-annealing + HP | LFA457(NETZSCH), ZEM-3(ULVAC) | 3.07+4.7×10−4×(T/K-300) |  | 손지희 | 2016-10-17
106 | 10.1002/adma.201103153 |  | 2011 | 1.74 |  | 720 | [12 empty] | P | TEP | P | O | X | X | Chalcogenide | PbTe | NaMgPbTe | Na0.02Mg0.03Pb0.95Te | Bulk | PC |  |  | HP |  | melting + quenching + annealing + hot pressing | - | 3.07+4.7×10−4×(T/K-300) |  | 손지희 | 2016-10-17
107 | 10.1039/c2ee21536e |  | 2012 | 1.4 |  | 750 | [12 empty] | N | TEP | N | O | X | X | Chalcogenide | PbTe | PbTeI | PbTe1-xIx (0<x<0.01) | Bulk | PC |  |  | HP |  | melting + quenching + annealing + hot pressing | LFA457(NETZSCH) | 0.155-0.165 |  | 손지희 | 2016-10-18
108 | 10.1038/am.2012.52 |  | 2012 | 1.6 |  | 700 | [12 empty] | P | TEP | P | O | X | X | Chalcogenide | PbTe | PbMnTe | Pb0.96Mn0.04Te : Na | Bulk | PC |  |  | HP |  | melting + quenching + annealing + hot pressing | LFA457(NETZSCH), ZEM-3(ULVAC-RIKO) | 3.07+0.00047×(T/K-300) |  | 손지희 | 2016-10-18
109 | 10.1002/aenm.201400486 |  | 2014 | 1.1 |  | 750 | [12 empty] | N | TEP | N | O | X | X | Chalcogenide | PbTe | PbLaTe | Pb1-xLaxTe (0<x<0.01) | Bulk | PC |  |  | HP |  | melting + quenching + annealing + hot pressing | - | 3.07+0.00047×(T/K-300) |  | 손지희 | 2016-10-18
110 | 10.1002/anie.200600865 |  | 2006 | 1.7 |  | 650 | [12 empty] | P | TEP | P | O | X | X | Chalcogenide | PbTe | NaPbSbTe | Na0.95Pb20SbTe22 | [10 empty] | 손지희 | 2016-10-19 |  |  | [28] Supporting Information available: synthesis procedures, measurement details, thermal-diffusivity, density, and specific-heat data, TEM sample-preparation procedure
111 | 10.1088/0957-4484/24/21/215401 |  | 2013 | 1.5 |  | 625 | [12 empty] | N | TEP | N | O | X | X | Chalcogenide | PbTe | PbSeTe PbI | PbSe0:5Te0:5 + 0.05mol% PbI2 | Bulk | PC |  |  |  |  | melt growth process | van der Pauw technique, differential steady state method, LFA427(NETZSCH), DSC 200-F3(NETZSCH) |  |  | 손지희 | 2016-10-19
112 | 10.1039/c3ta11825h |  | 2013 | 1.74 |  | 774 | [12 empty] | P | TEP | P | O | X | X | Chalcogenide | PbTe | PbNaTe | Pb0.98Na0.02Te | Bulk | PC |  |  | HP |  | melting, quenching, annealing and hot-pressing | ZEM-3(ULVAC), LFA457(NETZSCH) | 3.07+4.7×10−4×(T/K-300) |  | 손지희 | 2016-10-20
113 | 10.1039/c3ee43438a |  | 2014 | 1.5 |  | 900 | [12 empty] | P | TEP | P | O | X | X | Chalcogenide | PbSe | PbSrSe | Pb0.92Sr0.08Se | Bulk | PC |  |  |  |  | melting and pressing | Van der Pauw method, LFA457(NETZSCH) | 3.07+4.7×10−4×(T/K-300) |  | 손지희 | 2016-10-20
114 | 10.1021/cm5042138 |  | 2015 | 2 |  | 773 | [12 empty] | P | κ, ZT | P | O | X | X | Chalcogenide | PbTe | PbNaTe | Pb0.98Na0.02Te | Bulk | PC |  |  | HP |  | melting, quenching(Iced Salt Water, Cold Water), and hot pressing | ZEM-3(ULVAC) , LFA457(NETZSCH) | 3.07+4.7×10−4×(T/K-300) |  | 손지희 | 2016-10-21
115 | 10.1038/ncomms5515 |  | 2014 | 2.2 |  | 923 | [12 empty] | P | TEP | P | O | X | X | Chalcogenide | PbTe | PbTeS K | PbTe0.7S0.3 + 2.5mol% K | Bulk | PC |  |  | SPS |  | melting, crushing, SPS | ZEM-3(ULVAC-RIKO), LFA457(NETZSCH) |  |  | 손지희 | 2016-10-21
116 | 10.1038/am.2014.39 |  | 2014 | 0.5 |  | 923 | [12 empty] | N | TEP | PN | O | X | X | Chalcogenide | PbS | PbS | nano PbS | Bulk | PC |  |  | SPS |  | solvothermal method + SPS | ZEM-3(ULVAC), LFA457(NETZSCH) |  |  | 손지희 | 2016-10-21
117 | 10.1002/aenm.201501047 |  | 2015 | 2 |  | 850 | [12 empty] | P | TEP | P | O | X | X | Chalcogenide | PbTe | PbTe PbSe PbS Na | Pb0.97Na0.03Te0.65S0.25Se0.1 | Bulk | PC |  |  | SPS |  | heating, quenching, annealing, SPS | LSR-3(Linseis), LFA 1000(Linseis) | 3.07+4.7×10−4×(T/K-300) |  | 손지희 | 2016-10-21
118 | 10.1021/nl504624r |  | 2015 | 0.66 |  | 390 | [12 empty] | P | TEP | P | O | X | X | Chalcogenide | PbTe | PbTe AgTe | PbTe−Ag2Te nanocomposites, | Bulk | PC |  |  | HP |  | chemical synthesis(nanowire) + HP | home-built Seebeck measurement system, custom-built Hall apparatus using van der Pauw geometry, laser flash method |  |  | 손지희 | 2016-10-24
119 | 10.1021/nl201206d |  | 2011 | 0.92 |  | 1160 | [12 empty] | P | TEP | P | O | X | X | Si | SiGe | SiGeB | (Si80Ge20)70(Si100B5)30 | Bulk | [5 empty] | - | ZEM-3(ULVAC), LFA457(NETZSCH), DSC | 0.55-0.74 |  | 손지희 | 2016-10-24 |  |  | modulation doping
120 | 10.1021/nl201206d |  | 2011 | 1.14 |  | 1170 | [12 empty] | N | TEP | N | O | X | X | Si | SiGe | SiGeP | (Si80Ge20)80(Si100P3)20 | Bulk | [5 empty] | - | ZEM-3(ULVAC), LFA457(NETZSCH), DSC | 0.65-0.73 |  | 손지희 | 2016-10-24 |  |  | modulation doping
121 | 10.1039/c1ee02465e |  | 2012 | 1.3 |  | 850 | [12 empty] | N | TEP | N | O | X | X | Chalcogenide | PbSe | PbSe Al | PbSe:Al0.01 | Bulk | PC |  |  | HP |  | ball milling + hot pressing | ZEM-3(ULVAC), LFA457(NETZSCH), DSC 200-F3(NETZSCH) | 0.18-0.19 |  | 손지희 | 2016-10-24
122 | 10.1021/ja301245b |  | 2012 | 1.7 |  | 873 | [12 empty] | P | TEP | P | O | X | X | Chalcogenide | PbSe | KPbTeSe | K0.02Pb0.98Te0.15Se0.85 | Bulk | PC |  |  |  |  | hot pressing, annealing | ZEM-3(ULVAC), LFA447(NETZSCH), DSC 200-F3(NETZSCH) | 0.18 |  | 손지희 | 2016-10-24
123 | 10.1088/0957-4484/24/34/345705 |  | 2013 | 1.2 |  | 770 | [12 empty] | N | TEP | N | O | X | X | Chalcogenide | PbTe | AlPbTe | Al0:03PbTe | Bulk | PC |  |  | HP |  | mechanical alloying + hot pressing | ZEM-3(ULVAC), LFA457(NETZSCH), DSC 404 C(NETZSCH) | 0.15-0.165 |  | 손지희 | 2016-10-24
124 | 10.1002/aenm.201401977 |  | 2015 | 1 |  | 673 | [12 empty] | N | TEP | N | O | O | X | Chalcogenide | PbSe | PbCrSe | Pb0.995Cr0.005Se | Bulk | PC |  |  | HP |  | melting, hand milling, and hot pressing | ZEM-3(ULVAC), LFA457(NETZSCH), DSC 404 C(NETZSCH) | 0.18-0.199 |  | 손지희 | 2016-10-24 |  |  | Table 2. Comparison of room temperature properties for optimally doped n-type PbSe by Ti, V, Cr, Nb, and Mo; B, Al , Ga, In, Cl, Br
125 | 10.1021/acs.chemmater.5b04365 |  | 2015 | 1.35 |  | 873 | [12 empty] | P | TEP | P | O | X | X | Chalcogenide | SnTe | SnCaTe | Sn0.94Ca0.09Te | Bulk | PC |  |  |  |  | heating + hot uniaxial pressing (HUP) | ZEM-3(ULVAC-RIKO), LFA457(NETZSCH) |  |  | 손지희 | 2016-11-02 |  |  | Figure 11. Comparison of ZT
126 | 10.1021/cm504112m |  | 2015 | 1.2 |  | 860 | [12 empty] | P | TEP | P | O | X | X | Chalcogenide | SnTe | SnMgTe | Sn0.94Mg0.09Te | Bulk | PC |  |  |  |  | heating | ZEM-3(ULVAC-RIKO), LFA457(NETZSCH) |  |  | 손지희 | 2016-11-02
127 | 10.1021/jacs.6b08382 |  | 2016 | 1 |  | 856 | [12 empty] | P | TEP | P | O | X | X | Chalcogenide | SnTe | SnAgInTe | SnAg0.025In0.025Te1.05 | Bulk | PC |  |  |  |  | heating | ZEM-3(ULVAC-RIKO), LFA457(NETZSCH) |  |  | 손지희 | 2016-11-02
128 | 10.1016/j.jssc.2016.02.012 |  | 2015 | 1.05 |  | 860 | [12 empty] | P | TEP | P | O | X | X | Chalcogenide | SnTe | SnAgTeI | Sn0.95Ag0.05Te0.95I0.05 | Bulk | PC |  |  |  |  | heating | ZEM-3(ULVAC-RIKO), LFA457(NETZSCH) | 0.204-0.21 |  | 손지희 | 2016-11-03
129 | 10.1039/c4ta01643b |  | 2014 | 0.6 |  | 750 | [12 empty] | P | TEP | P | O | X | X | Chalcogenide | SnSe | AgSnSe | Ag0.01Sn0.99Se | Bulk | PC |  |  | HP |  | heating + annealing + hot press | LFA457(NETZSCH), scanning Seebeck coefficient measurement system, Van der Pauw method |  | IP | 손지희 | 2016-11-03
130 | 10.1002/adfm.201602652 |  | 2016 | 1.1 |  | 773 | [12 empty] | P | TEP | P | O | X | X | Chalcogenide | SnSe | KSnSe | K0.01Sn0.99Se | Bulk | PC |  |  | SPS |  | MA + SPS | ZEM-3(ULVAC-RIKO), LFA457(NETZSCH) |  | IP | 손지희 | 2016-11-03
131 | 10.1039/c5ra19469e |  | 2016 | 0.78 |  | 823 | [12 empty] | P | TEP | P | O | X | X | Chalcogenide | SnSe | NaSnSe | Na0.01Sn0.99Se | Bulk | PC |  |  | SPS |  | heating + annealing +SPS | LSR-3(Linseis), LFA 457(NETZSCH) |  | perpendicular to sintering pressure | 손지희 | 2016-11-07
132 | 10.1002/aelm.201600019 |  | 2016 | 1 |  | 850 | [12 empty] | P | TEP | P | O | X | X | Chalcogenide | SnTe | SnCuTe | Sn0.94Cu0.12Te | Bulk | PC |  |  | HP |  | melting + annealing + HP | van der Pauw technique, LFA457(NETZSCH) | 0.205-0.22 |  | 손지희 | 2016-11-07
133 | 10.1021/ja500860m |  | 2014 | 1.3 |  | 873 | [12 empty] | P | TEP | P | O | X | X | Chalcogenide | SnTe | SnCdTe CdS | SnCd0.03Te + 2% CdS | Bulk | PC |  |  | SPS |  | melting + SPS | ZEM-3(ULVAC-RIKO), LFA457(NETZSCH) |  |  | 손지희 | 2016-11-07 |  |  | Figure 16. Comparison of ZT values among some best lead-free ptype thermoelectric materials
134 | 10.1021/jacs.5b00837 |  | 2015 | 1.4 |  | 923 | [12 empty] | P | TEP | P | O | X | X | Chalcogenide | SnTe | SnInCdTe CdS | Sn0.97In0.015Cd0.015Te + 3% CdS | Bulk | PC |  |  | SPS |  | melting + SPS | ZEM-3(ULVAC-RIKO), LFA457(NETZSCH) |  |  | 손지희 | 2016-11-07
135 | 10.1021/jacs.5b07284 |  | 2015 | 1.3 |  | 900 | [12 empty] | P | TEP | P | O | X | X | Chalcogenide | SnTe | SnMnTe | Sn0.88Mn0.12Te | Bulk | PC |  |  | SPS |  | heating + annealing + SPS | ZEM-3(ULVAC-RIKO), LFA457(NETZSCH) |  |  | 손지희 | 2016-11-07
136 | 10.1021/jacs.6b07010 |  | 2016 | 1.7 |  | 873 | [12 empty] | P | TEP | P | O | X | X | Chalcogenide | SnSe | SnSe PbSe | SnSe + 1% PbSe | Bulk | PC |  |  | SPS |  | hydrothermal methods + SPS | ZEM-3(ULVAC-RIKO), LFA457(NETZSCH) |  | pressing direction (//) | 손지희 | 2016-11-07
137 | 10.1016/S1002-0721(14)60543-3 |  | 2015 | 0.63 |  | 786 | [12 empty] | P | TEP | P | O | X | X | Chalcogenide | SnTe | SnTe | SnTe | Bulk | PC |  |  | SPS |  | heating + SPS | ZEM-3(ULVAC-RIKO), LFA457(NETZSCH) |  |  | 손지희 | 2016-11-07
138 | 10.1073/pnas.1305735110 |  | 2013 | 1.1 |  | 873 | [12 empty] | P | TEP | P | O | X | X | Chalcogenide | SnTe | InSnTe | In0.0025Sn0.9975Te | Bulk | PC |  |  | HP |  | ball milling + HP | ZEM-3(ULVAC), LFA457(NETZSCH), DSC 404 C(NETZSCH) | 0.2 |  | 손지희 | 2016-11-07
139 | 10.1039/c4cp02091j |  | 2014 | 0.6 |  | 700 | [12 empty] | P | TEP | P | O | X | X | Chalcogenide | SnTe | SnTeI | SnTe0.985I0.015 | Bulk | PC |  |  | HP |  | melt alloying + hot pressing | van der Pauw method, LFA457(NETZSCH) |  |  | 손지희 | 2016-11-07
140 | 10.1016/j.jallcom.2015.04.073 |  | 2015 | 1.87 |  | 800 | [12 empty] | P | α, ZT | P | O | X | X | Chalcogenide | SnSe | SnSe | SnSe | [9 empty] | yy direction | 손지희 | 2016-11-07 |  |  | 계산된 TEP
141 | 10.1039/c5cp05151g |  | 2015 | 1.75 |  | 750 | [12 empty] | P | ρ, α, ZT | P | O | X | X | Chalcogenide | SnSe | AgSnSe | Ag0.016Sn0.984Se | [9 empty] | b-axis | 손지희 | 2016-11-07 |  |  | 계산된 TEP
142 | 10.1021/jacs.5b07856 |  | 2015 | 1.9 |  | 723 | [12 empty] | P | TEP | P | O | X | X | Chalcogenide | GeTe | CoGe GeTe SbTe | (CoGe2)0.2(GeTe)17Sb2Te3 | Bulk | PC |  |  |  |  | heating + annealing | LFA 1000(Linseis), LSR-3(Linseis) |  |  | 손지희 | 2016-11-14
143 | 10.1016/j.physb.2007.02.067 |  | 2007 | 0.5 |  | 725 | [12 empty] | P | TEP | P | O | X | X | Chalcogenide | PbTe | PbSnTe In | Pb0.5Sn0.5Te + 0.03at% In | Bulk | PC |  |  |  |  | melting + sintering + annealing |  |  |  | 손지희 | 2016-11-14
144 | 10.1016/j.physb.2006.10.001 |  | 2007 | 0.52 |  | 720 | [12 empty] | P | TEP | P | O | X | X | Chalcogenide | PbTe | PbSnTe | Pb0.5Sn0.5Te + Te | Bulk | PC |  |  |  |  | melting + sintering + annealing |  |  |  | 손지희 | 2016-11-14
145 | 10.1021/jp103697s |  | 2010 | 0.78 |  | 720 | [12 empty] | P | TEP | P | O | X | X | Chalcogenide | GeTe | GeSnPbTe | Ge0.6Sn0.1Pb0.3Te | Bulk | PC |  |  | SPS |  | melting + SPS + annealing | self-made apparatus, LFA457(NETZSCH), STA 449(NETZSCH) |  |  | 손지희 | 2016-11-14
146 | 10.1002/aelm.201500228 |  | 2015 | 1.65 |  | 623 | [12 empty] | P | TEP | P | O | X | X | Chalcogenide | GeTe | GeTe BiTe Cu | (GeTe)0.95(BiTe)0.05 + 0.67at% Cu | Bulk | PC |  |  | HP |  | melting + HP | LSR-3(Linseis), LFA457(NETZSCH), STA 449(NETZSCH) |  |  | 손지희 | 2016-11-15
147 | 10.1007/s11664-015-4251-1 |  | 2016 | 1 |  | 613 | [12 empty] | P | ρ, α, ZT | P | O | X | X | Chalcogenide | GeTe | GeAgSbTe | Ge0.77Ag0.1Sb0.13Te1 | Bulk | PC |  |  | HP |  | melting + reduced in H2 + sintering(HP) | - |  |  | 손지희 | 2016-11-16
148 | 10.1007/s13391-014-4149-8 |  | 2014 | 1.3 |  | 773 | [12 empty] | P | TEP | P | O | X | X | Chalcogenide | GeTe | GeMnTe | Ge0.95Mn0.05Te | Bulk | PC |  |  | SPS |  | melting +quenching + SPS | ZEM-3(ULVAC-RIKO), LFA457(NETZSCH), DSC 404C(NETZSCH), DSC 404C(NETZSCH) |  |  | 손지희 | 2016-11-16
149 | 10.1021/ic5010243 |  | 2014 | 1.6 |  | 633 | [12 empty] | P | TEP | P | O | X | X | Chalcogenide | GeTe | GeAgSbTe | Ge0.53Ag0.13Sb0.27□0.07Te1, Ge4AgSb2Te7.5 | Bulk | PC |  |  |  |  | melting + annealing | LFA457(NETZSCH), van der Pauw method, | 0.226 |  | 손지희 | 2016-11-18
150 | 10.1039/c4ta00072b |  | 2014 | 0.75 |  | 573 | [12 empty] | P | TEP | P | O | X | X | Chalcogenide | GeTe | GeTe AgInSbTe | (GeTe)5.5AgIn0.5Sb0.5Te2 | Bulk | PC |  |  |  |  | melting + annealing + high pressure synthesis | LFA457(NETZSCH), van der Pauw method, |  |  | 손지희 | 2016-11-18
151 | 10.1557/jmr.2015.124 |  | 2015 | 1.5 |  | 823 | [12 empty] | P | TEP | P | O | X | X | Chalcogenide | GeTe | GeSbTe | Ge4SbTe5 | Bulk | PC |  |  |  |  | heating+ ball mill + pulsed-electric-current sintering method | ZEM-3(ULVAC), LFA457(NETZSCH), DSC-200 F3(Pegasus Maia) |  |  | 손지희 | 2016-11-18
152 | 10.1021/ja504896a |  | 2014 | 1.9 |  | 773 | [12 empty] | P | TEP | P | O | X | X | Chalcogenide | GeTe | GePbTe BiTe | Ge0.87Pb0.13Te + 3 mol% Bi2Te3 | Bulk | PC |  |  | HP |  | melting + HP | ZEM-3(ULVAC-RIKO), LFA427(NETZSCH), DSC 404C(NETZSCH) |  |  | 손지희 | 2016-11-18
153 | 10.1557/PROC-1267-DD04-11 |  | 2010 | 1 |  | 650 | [12 empty] | P | TEP | P | O | X | X | Chalcogenide | ABQ2 | AgSbTe PbGeTe | (Ag0.5Sb0.5Te)0.95(Pb0.16Ge0.84Te)0.05 | Bulk | PC |  |  |  |  | HP | ZEM-1(ULVAC), TC-7000(ULVAC) |  |  | 손지희 | 2016-11-21
154 | 10.1088/0022-3727/45/11/115302 |  | 2012 | 0.43 |  | 600 | [12 empty] | P | TEP | P | O | X | X | Chalcogenide | ABQ2 | AgSbTe GeTe | (Ag0.366Sb0.558Te)0.98(GeTe)0.02 | Bulk | PC |  |  |  |  | melting + annealing | homemade instrument using a dc four-probe method and differential voltage/temperature technique, LFA457(NETZSCH) |  |  | 손지희 | 2016-11-21
155 | 10.1063/1.3138803 |  | 2009 | 0.8 |  | 773 | [12 empty] | N | TEP | N | O | X | X | Chalcogenide | PbTe | AgPbSbTe | AgPb18SbTe20 | Bulk | PC |  |  |  |  | melting | ZEM-3(ULVAC-RIKO), LFA457(NETZSCH) |  |  | 손지희 | 2016-11-21
156 | 10.1063/1.4824353 |  | 2013 | 1 |  | 520 | [12 empty] | N | TEP | N | O | X | X | Chalcogenide | M2Q | AgSeTe | Ag2Se0.5Te0.5 | Bulk | PC |  |  |  |  | heating | LFA457(NETZSCH), equipment designed for this purpose at the California Institute of Technology |  |  | 손지희 | 2016-11-21
157 | 10.1007/s11664-014-3076-7 |  | 2014 | 1.4 |  | 550 | [12 empty] | P | TEP | P | O | X | X | Chalcogenide | ABQ2 | AgSbTe | AgSbTe2.01 | Bulk | PC |  |  | SPS |  | melt-quench SPS method | ZEM-1(Sinkuriko), LFA457(NETZSCH), DSC(Q20; TA) |  |  | 손지희 | 2016-11-22
158 | 10.1016/j.jallcom.2004.10.002 |  | 2005 | 0.27 |  | 370 | [13 empty] | κ, ZT |  | O | X | X | Chalcogenide | M2Q | AgTe | α-Ag2Te | Bulk | PC |  |  |  |  | heating | TC-7000(ULVAC) |  |  | 손지희 | 2016-11-22
159 | 10.1039/C5TC01429H |  | 2015 | 1 |  | 610 | [12 empty] | P | TEP | P | O | X | X | Chalcogenide | ABQ2 | AgSbSe | AgSb0.99Se2 | Bulk | PC |  |  |  |  | heating + annealing | ZEM-3(ULVAC-RIKO), LFA457(NETZSCH) |  |  | 손지희 | 2016-11-22
160 | 10.1002/aenm.201100613 |  | 2012 | 1 |  | 710 | [12 empty] | P | TEP | P | O | X | X | Chalcogenide | ABQ2 | AgSnSbTe | AgSn4SbTe6 | Bulk | PC |  |  |  |  | heating + annealing | LFA457(NETZSCH), ZEM-3(ULVAC-RIKO) | 0.19-0.22 |  | 손지희 | 2016-11-22
161 | 10.1088/1674-1056/21/10/106101 |  | 2012 | 1.2 |  | 573 | [12 empty] | P | TEP | P | O | X | X | Chalcogenide | ABQ2 | AgSbMnTe | Ag0.9Sb1.0Mn0.1Te2.05 | Bulk | PC |  |  | SPS |  | heating + annealing + SPS | ZEM-3(ULVAC), MDSC(TA-Q200), LFA427(NETZSCH) |  |  | 손지희 | 2016-11-22
162 | 10.1016/j.ssi.2014.03.025 |  | 2014 | 0.95 |  | 623 | [12 empty] | P | TEP | NP | O | X | X | Chalcogenide | M2Q | CuAgSe | β-CuAgSe | Bulk | PC |  |  | HP |  | heating + HP | ZEM-3(ULVAC), LFA457(NETZSCH) | 0.34-0.35 |  | 손지희 | 2016-11-22
163 | 10.1063/1.4963779 |  | 2016 | 0.7 |  | 773 | [12 empty] | N | TEP | N | O | X | X | Chalcogenide | ABQ2 | AgBiSe In | Ag0.985In0.015BiSe2 | Bulk | PC |  |  |  |  | SPS | LFA457(NETZSCH), SBA 458 System(NETZSCH) |  |  | 손지희 | 2016-11-22
164 | 10.1063/1.4896435 |  | 2014 | 1.1 |  | 600 | [12 empty] | P | TEP | P | O | X | X | Chalcogenide | ABQ2 | AgSbSbTe | AgSb0.97Sn0.03Te2 | Bulk | SC |  |  |  |  | vertical Bridgman method | LFA457(NETZSCH), ZEM-3(ULVAC-RIKO), STA 449(NETZSCH) |  |  | 손지희 | 2016-11-22
165 | 10.1039/c1jm13888j |  | 2011 | 1 |  | 550 | [12 empty] | N | TEP | N | O | X | X | Chalcogenide | M2Q | AgTe PbTe | (PbTe)0.10(Ag2Te)0.90 | Bulk | PC |  |  | HP |  | melting + quenching + annealing + hot pressing | LFA457(NETZSCH), Van der Pauw technique |  |  | 손지희 | 2016-11-23
166 | 10.1063/1.3029774 |  | 2008 | 1.59 |  | 673 | [12 empty] | P | TEP | P | O | X | X | Chalcogenide | ABQ2 | AgSbTe | AgSbTe2 | Bulk | PC |  |  | SPS |  | MA + SPS | ZEM-2(ULVAC-RIKO), flash diffusivity method |  |  | 손지희 | 2016-11-23
167 | 10.1016/j.actamat.2015.04.011 |  | 2015 | 1.4 |  | 680 | [12 empty] | P | TEP | P | O | X | X | Chalcogenide | ABQ2 | AgSbSeTe | Ag25Sb25Se10Te40 | Bulk | SC |  |  |  |  | modified Bridgman method | ZEM-3(ULVAC-RIKO), LFA457(NETZSCH) |  |  | 손지희 | 2016-11-23
168 | 10.1016/j.jallcom.2010.03.170 |  | 2010 | 1.53 |  | 500 | [12 empty] | P | TEP | P | O | X | X | Chalcogenide | ABQ2 | AgSbTe | Ag0.84Sb1.16Te2.16 | Bulk | PC |  |  | HP |  | melting + quenching + crushing + hot pressing | LFA457(NETZSCH), DC four-probe method |  |  | 손지희 | 2016-11-23
169 | 10.2320/matertrans.47.1058 |  | 2006 | 0.13 |  | 650 | [12 empty] | P | TEP | P | O | X | X | Silicide | Mg2Si | MgSiSn | Mg2Si0.4Sn0.6 | Bulk | PC |  |  | HP |  | bulk mechanical alloying + hot pressing | four-probe dc method, TC-7000(ULVAC) |  |  | 손지희 | 2016-11-30
170 | 10.1016/j.tsf.2007.02.053 |  | 2007 | 0.67 |  | 750 | [12 empty] | N | TEP | N | O | X | X | Silicide | Mg2Si | MgSiGe | Mg2Si0.4Ge0.6 | Bulk | PC |  |  | SPS |  | heating + ground + SPS | ZEM-2(ULVAC-RIKO), TC-7000HS(ULVAC-RIKO) |  |  | 손지희 | 2016-11-30
171 | 10.1016/j.jcrysgro.2006.10.270 |  | 2007 | 0.17 |  | 656 | [12 empty] | N | TEP | N | O | X | X | Silicide | Mg2Si | MgSi | Mg2Si | Bulk | SC |  |  |  |  | vertical Bridgman method | ZEM-2(ULVAC-RIKO), TC-7000H(ULVAC-RIKO) |  |  | 손지희 | 2016-11-30
172 | 10.1007/s11837-016-2060-5 |  | 2016 | 1.6 |  | 615 | [12 empty] | N | TEP | N | O | X | X | Silicide | Mg2Si | MgSiSn Sb | Sb-doped Mg2Si0.5Sn0.5 | Bulk | PC |  |  | SPS |  | pressureless SPS | - |  |  | 손지희 | 2016-11-30
173 | 10.1007/s11664-016-5088-y |  | 2016 | 0.16 |  | 837 | [12 empty] | P | TEP | P | O | X | X | Silicide | Ca2Si | CaAgSi | Ca1.96Ag0.04Si | Bulk | PC |  |  | HP |  | melting + hot pressing | van der Pauw technique, LFA457(NETZSCH) |  | IP | 손지희 | 2016-12-01
174 | 10.1109/ICT.2007.4569472 |  | 2006 | 0.87 |  | 630 | [12 empty] | N | TEP | N | O | X | X | Silicide | Mg2Si | MgSiSn Bi | Mg2Si0.5Sn0.5 + 5000ppm-Bi doping | Bulk | PC |  |  | HP |  | Liquid-Solid reaction + Hot-pressing | Laser-flash method, four-terminal method |  |  | 손지희 | 2016-12-01
175 | 10.1109/ICT.1998.740395 |  | 1998 | 0.67 |  | 773 | [12 empty] | N | TEP | N | O | X | X | Silicide | Mg2Si | MgSi Sb | Mg2Si + 0.6at% Sb | Bulk | PC |  |  | SPS |  | SPS | laser flash measurement method, measurement apparatus developed by Sinku Riko Co.Ltd. and modlfied by SIT |  |  | 손지희 | 2016-12-01
176 | 10.1073/pnas.1424388112 |  | 2015 | 1.4 |  | 723 | [12 empty] | N | TEP | N | O | X | X | Silicide | Mg2Si | MgSnGe | Mg2Sn0.75Ge0.25 | Bulk | PC |  |  |  |  | mechanical ball milling + direct current-induced hot pressing | ZEM-3(ULVAC), LFA457(NETZSCH), DSC 404 C(NETZSCH) | 0.46-0.51 |  | 손지희 | 2016-12-05
177 | 10.1016/j.mseb.2008.12.029 |  | 2009 | 0.1 |  | 490 | [12 empty] | N | TEP | N | O | X | X | Silicide | Mg2Si | MgSiSn | Mg2Si0.8Sn0.2 | Bulk | PC |  |  | SPS |  | anneal solid state reaction + SPS | ZTM-1(ULVAC), TC-7000(ULVAC), laser flash method |  |  | 박수지 | 2016-12-06
178 | 10.1007/s11664-009-0735-1 |  | 2009 | 1 |  | 800 | [12 empty] | N | TEP | N | O | X | X | Silicide | Mg2Si | MgSiGe Bi | Mg2Si0.6Ge0.4Bi0.02 | Bulk | PC |  |  | HP |  | prevent oxidation + synthesis(He/H2 gas mixture) + 2-day annealing + crushing + hot pressed | van der Pauw method, laser-flash method, |  |  | 박수지 | 2016-12-07
179 | 10.1007/s11664-009-0735-1 |  | 2009 | 0.26 |  | 920 | [12 empty] | P | TEP | P | O | X | X | Silicide | Mg2Si | MgSiGe Ag | Mg2Si0.6Ge0.4Ag0.02 | Bulk | PC |  |  | HP |  | prevent oxidation + synthesis(He/H2 gas mixture) + 2-day annealing + crushing + hot pressed | van der Pauw method, laser-flash method, |  |  | 박수지 | 2016-12-07
180 | 10.1109/ICT.2006.331355 |  | 2006 | 0.49 |  | 873 | [12 empty] | N | κ, ZT | N | O | X | X | Silicide | Mg2Si | MgSi | Mg2Si | Bulk | PC |  |  |  |  | Mg2Si-heated(Ar-H2 gas) + ground + mixed(oxides) + SPS | ZEM-2(ULVAC-RIKO), TC-7000H(ULVAC-RIKO) |  |  | 박수지 | 2016-12-08
181 | 10.2320/matertrans1989.33.851 |  | 1992 | 1.07 |  | 663 | [12 empty] | N | TEP | N | O | X | X | Silicide | Mg2Si | MgSiGe Sb | Mg2Si0.6Ge0.4+3000 ppmSb | - | - |  |  |  |  | - | - |  |  | 박수지 | 2016-12-14
182 | KOMATSU TECHNICAL REPORT 49, 152 (2003) |  | 2003 | 0.9780448 |  | 717.373 | [12 empty] | N | Z | N | O | X | X | Silicide | Mg2Si | MgSiSn | Mg2SixSn1-x | Bulk | - |  |  |  |  | quenching + solidification | - |  |  | 박수지 | 2016-12-14 |  |  | Table 1 Characteristics of various thermoelectric materials for power generation, module and system price 비교
183 | 10.1016/j.physb.2005.04.017 |  | 2005 | 0.86 |  | 862 | [12 empty] | N | TEP | N | O | X | X | Silicide | Mg2Si | MgSiBi | Mg2SiBi0.02 | Bulk | PC |  |  | SPS |  | ground + SPS | ZEM-1S(ULVAC), four-probe DC method, TC-7000(ULVAC) |  |  | 박수지 | 2016-12-08
184 | 10.1143/JJAP.46.3309 |  | 2007 | 0.33 |  | 865 | [12 empty] | N | TEP | N | O | X | X | Silicide | Mg2Si | Mg2Si | Mg2SiP0.03 | Bulk | PC |  |  | SPS |  | ground + SPS | ZEM-1S(ULVAC), four-probe dc method, TC-7000(ULVAC) |  |  | 박수지 | 2016-12-08
185 | 10.1016/j.intermet.2007.02.009 |  | 2007 | 0.56 |  | 862 | [12 empty] | N | TEP | N | O | X | X | Silicide | Mg2Si | MgSiSb | Mg2Si:Sb = 1:x(0.001≤x≤0.02) | Bulk | PC |  |  | SPS |  | heating + SPS | ZEM-1(ULVAC), TC-7000(ULVAC) |  |  | 임혜진 | 2016-12-06
186 | 10.4028/www.scientific.net/AMR.66.17 |  | 2009 | 0.8 |  | 823 | [12 empty] | N | TEP | N | O | X | X | Silicide | Mg2Si | MgSi Bi | Bi-doped Mg2Si | Bulk | PC |  |  | SPS |  | SPS | ZTM-1 apparatus (Japan), Shinkuriko: TC-7000, Japan |  |  | 임혜진 | 2016-12-08
187 | 10.1021/acs.chemmater.6b02308 |  | 2016 | 1.45 |  | 750 | [12 empty] | N | TEP | N | O | X | X | Silicide | Mg2Si | MgSiGeSnSb | Mg2Si1-x-yGexSny | Bulk | PC |  |  | SPS |  | SPS | ZEM-3(Ulvac Sinku-Riko), LFA457(Netzsch) |  |  | 임혜진 | 2016-12-09
188 | 10.1063/1.2981516 |  | 2008 | 1.1 |  | 773 | [12 empty] | N | TEP | N | O | X | X | Silicide | Mg2Si | MgSiSnSb | Mg2Si0.4−xSn0.6Sbx (0≤x≤0.015) | Bulk | PC |  |  | HP |  | ball milling + hot pressing | LFA457(Netzsch), measured on a computer-aided apparatus using a dc four-probe method and differential voltage/temperature technique |  |  | 임혜진 | 2016-12-08
189 | 10.1088/0022-3727/41/18/185103 |  | 2008 | 0.81 |  | 810 | [12 empty] | N | TEP | N | O | X | X | Silicide | Mg2Si | MgSiSn La | Mg2−xLaxSi0.58Sn0.42 (0≤x≤0.015) | Bulk | PC |  |  | HP |  | ball milling + hot pressing | measured using a computer-assisted device, LFA457(Netzsch) |  |  | 임혜진 | 2016-12-08
190 | 10.1063/1.4918311 |  | 2015 | 1.1 |  | 800 | [12 empty] | N | TEP | N | O | X | X | Silicide | Mg2Si | MgSiSnGe Sb | Mg2Si0.4Sn0.6-yGey (y=0, 0.1, 0.2) | Bulk | PC |  |  | SPS |  | pressed into pellets + tube furnace(Ar:H2=95:5) + ground + SPS | van der Pauw method, LFA457(NETZSCH) |  |  | 임혜진 | 2016-12-08
191 | 10.1007/s11664-009-0698-2 |  | 2009 | 1.47 |  | 443 | [12 empty] | P | TEP | P | O | X | X | Chalcogenide | Bi2Te3 | BiTeSb | Bi2Te3-Sb2Te3 | Bulk | PC |  |  | HP |  | Hot pressing | computer-assisted device, LFA427(Netzsch) |  |  | 임혜진 | 2016-12-09
192 | 10.2320/matertrans1989.33.851 |  | 1992 | 0.08 |  | 503 | [12 empty] | P | TEP | PN | O | X | X | Silicide | Mg2Si | MgSiGe Ag | Mg2Si0.6Ge0.4+Ag | - | - |  |  |  |  | - | - |  |  | 박수지 | 2016-12-14
193 | 10.2320/matertrans1989.33.851 |  | 1992 | 1.68 |  | 629 | [12 empty] | P | TEP | P | O | X | X | Silicide | Mg2Si | MgSiGe Ag | Mg2Si0.6Ge0.4+16000 ppm Ag | - | - |  |  |  |  | - | - |  |  | 박수지 | 2016-12-14
194 | 10.1021/nl8026795 |  | 2008 | 0.99 |  | 792 | [12 empty] | P | TEP | P | O | X | X | Si | SiGe | SiGe | Si80Ge20 | Bulk | PC |  |  | HP |  | mechanical alloying + hot pressing | ZEM-3(Ulvac), LFA 457(Netzsch) |  |  | 박수지 | 2016-12-15
195 | 10.1021/nl102931z |  | 2010 | 0.4 |  | 300 | [12 empty] | P | TEP | P | O | X | X | Si | SiGe | Si | Si | Ribbon | porous |  |  |  |  | - | - |  |  | 박수지 | 2016-12-29
196 | 10.1063/1.3027060 |  | 2008 | 1.3 |  | 1173 | [12 empty] | N | TEP | N | O | X | X | Si | SiGe | SiGeP | Si80Ge20P2 | Bulk | PC |  |  | HP |  | mechanical alloying + direct current induced hot pressing | ZEM-3(ULVAC), LFA 457(Netzsch) |  |  | 박수지 | 2016-12-20
197 | 10.1039/c2jm16369a |  | 2012 | 1 |  | 660 | [12 empty] | N | TEP | N | O | X | X | Chalcogenide | In4Se3 | InSeI | In4Se2.32I0.03 | Bulk | SC |  |  |  |  | Bridgman crystal growth method | ZEM-3(ULVAC-RIKO), TC-9000(ULVAC-RIKO) |  |  | 박수지 | 2016-12-22
198 | 10.1103/PhysRevB.91.165104 |  | 2015 | 0.93 |  | 2000 | [12 empty] | N | α, ZT | N | O | X | X | Oxide | TiO2 | TiO | TiO2 | - | - |  |  |  |  | - | Boltzmann transport formalism |  |  | 박수지 | 2016-12-22
199 | 10.1088/0953-8984/26/44/445002 |  | 2014 | 0.08 |  | 650 | [12 empty] | P | TEP | P | O | X | X | Chalcogenide | TiSe2 | SrTiSe | Sr0.14TiSe2 | Bulk | PC |  |  | HP |  | powder mixing + heating + Sr mixing + grinding + heating + hot press method | Leinsies Seebeck Thermopower, LFA-1000 |  |  | 박수지 | 2016-12-27
200 | 10.1039/c4ee03042g |  | 2015 | 1.1 |  | 1100 | [12 empty] | P | TEP | P | O | X | X | HH | HH | FeNbTiSb | FeNb0.8Ti0.2Sb | Bulk | PC |  |  | SPS |  | levitation melting + mechanically milled + SPS | LSR-3 system(Linseis), LFA457(Netzsch) |  |  | 박수지 | 2016-12-27
201 | 10.1039/C4EE02813A |  | 2015 | 1.14608 |  | 510 | [12 empty] | P | TEP | P | O | O | X | HH | HH | MgAgNiSb | MgAg0.965Ni0.005Sb0.99 | Bulk | PC |  |  | SPS |  | experimental ball milling procedure + SPS + annealed | - |  |  | 박수지 | 2016-12-27
202 | 10.1038/nature08088 |  | 2009 | 1.48 |  | 705 | [12 empty] | N | TEP | N | O | X | X | Chalcogenide | In4Se3 | InSe | In4Se2.35 | Bulk | SC |  |  |  |  | Bridgman method | ULVAC system, the laser flash method |  |  | 박수지 | 2016-12-28
203 | 10.1039/C4CP04875J |  | 2015 | 0.67 |  | 876 | [12 empty] | N | TEP | N | O | X | X | HH | HH | TiZrHfNiSn | Ti0.3Zr0.35Hf0.35NiSn | Bulk | PC |  |  |  |  | arc melting + annealed + quenching | LSR-3 system(Linseis), LFA457(Netzsch) |  |  | 박수지 | 2016-12-28
204 | 10.1088/0022-3727/40/2/035 |  | 2007 | 0.052 |  | 676 | [12 empty] | P | TEP | P | O | X | X | SKD | SKD | CoSb | CoSb5 | Bulk | PC |  |  | SPS |  | mechanical alloying + SPS | ZEM-2(Ulvac-Riko), laser flash method |  |  | 박수지 | 2016-12-28
205 | 10.1088/0953-8984/14/34/318 |  | 2002 | 0.01275 |  | 284 | [12 empty] | N | TEP | N | O | X | X | clathrate | clathrate | BaAlSi | Ba8Al16Si30 | Bulk | PC |  |  |  |  | arc melting + annealed + quenching | - |  |  | 박수지 | 2017-01-13
206 | 10.1039/C4CP04875J |  | 2015 | 0.27 |  | 883 | [12 empty] | P | TEP | P | O | X | X | HH | HH | TiScZrHfNiSn | Ti0.26Sc0.04Zr0.35Hf0.35NiSn | Bulk | PC |  |  |  |  | arc melting + annealed + quenching | LSR-3 system(Linseis), LFA457(Netzsch) |  |  | 박수지 | 2016-12-28
207 | 10.1063/1.2920210 |  | 2008 | 1.36 |  | 800 | [12 empty] | N | TEP | N | O | X | X | SKD | SKD | BaYbCoSb | Ba0.08Yb0.09Co4Sb12.12 | Bulk | PC |  |  |  |  | - | - |  |  | 박수지 | 2017-01-13
208 | 10.1016/j.actamat.2009.03.018 |  | 2009 | 1.26 |  | 850 | [12 empty] | N | TEP | N | O | X | X | SKD | SKD | BaYbCoSb | Ba0.18Ce0.05Co4Sb12.02 | Bulk | PC |  |  | SPS |  | mixed + sealed + heated + quenching +ground + SPS | ZEM-1(ULVAC-RIKO), LFA-427(Netzsch) |  |  | 박수지 | 2017-02-16
209 | 10.1016/j.jallcom.2008.09.120 |  | 2009 | 0.39 |  | 750 | [12 empty] | P | TEP | P | O | X | X | SKD | SKD | LaFeCoSb | La0.4FeCo3Sb12 | Bulk | PC |  |  | HP |  | mechanical alloying + hot pressed | - |  |  | 박수지 | 2017-02-16
210 | 10.1016/j.jallcom.2007.11.144 |  | 2009 | 1 |  | 873 | [12 empty] | N | TEP | N | O | X | X | SKD | SKD | CoSb7PdTe | Co23.87Sb73.88Pd1.125Te1.125 | Bulk | PC |  |  | PH |  | melted + quenched + ground + hot-pressed | the Van der Pauw technique, a high temperature light pulse technique |  |  | 박수지 | 2017-02-21
211 | 10.1016/j.jallcom.2009.02.070 |  | 2009 | 0.17 |  | 550 | [12 empty] | P | TEP | P | O | X | X | SKD | SKD | CoSb | CoSb3 | Bulk | PC |  |  |  |  | mixed in an agate mortar + press | ZEM-3, TC-7000(ULVAC-RIKO Inc.) |  |  | 박수지 | 2017-02-21
212 | 10.1007/s10854-012-0668-y |  | 2012 | 0.95 |  | 800 | [12 empty] | N | TEP | N | O | X | X | SKD | SKD | CoSbTe | Co4Sb11.4Te0.6 | Bulk | PC |  |  | SPS |  | heated + ground + SPS | ZEM-1(Sinkuriko), LFA 457(Netzsch) |  |  | 박수지 | 2017-02-21
213 | 10.1063/1.1450036 |  | 2002 | 1.2 |  | 800 | [12 empty] | N | TEP | N | O | X | X | SKD | SKD | BaNiCoSb | Ba0.3Ni0.05Co3.95Sb12 | Bulk | PC |  |  |  |  | BaSb3, NixCo12xSb2 two-step solid reaction + crushed + mixed + pressed + heated +milled + washed with HCl1HNO3 + PAS | - |  |  | 박수지 | 2017-02-22
214 | 10.1063/1.2538036 |  | 2007 | 0.113 |  | 773 | [12 empty] | P | TEP | P | O | X | X | SKD | SKD | CoSb | CoSb3 | Bulk | PC |  |  | HP |  | raw powders + hot pressing | temperature gradient method ,four-point probe method |  |  | 박수지 | 2017-02-22
215 | 10.1063/1.2963476 |  | 2008 | 0.68 |  | 775 | [12 empty] | N | TEP | N | O | X | X | SKD | SKD | CoNiSb | Co0.9Ni0.1Sb3 | Bulk | PC |  |  |  |  | ballmilling + dc hot press + annealing | ZEM-3(ULVAC-RIKO), LFA457(Netzsch) |  |  | 박수지 | 2017-02-22
216 | 10.1016/j.jallcom.2009.01.067 |  | 2009 | 0.1 |  | 600 | [12 empty] | P | TEP | P | O | X | X | SKD | SKD | CoSnSe | CoSn1.5Se1.5 | Bulk | PC |  |  |  |  | solid-state reactions | EG&G model 5209(Lock-in Amplifier), LFA 457 (Netzsch) |  |  | 박수지 | 2017-02-23
217 | 10.1063/1.2067704 |  | 2005 | 0.72 |  | 850 | [12 empty] | N | TEP | N | O | X | X | SKD | SKD | CoSbTe | Co4Sb11.5Te0.5 | Bulk | PC |  |  | SPS |  | melted + quenched + ground +pressed + annealed +ground +SPS | - |  |  | 박수지 | 2017-02-23
218 | 10.1039/c4ta02780a |  | 2014 | 0.98 |  | 820 | [12 empty] | N | TEP | N | O | X | X | SKD | SKD | CoSbTe | CoSb2.85 Te0.15 | Bulk | PC |  |  | PAS |  | mixed powder + hand milling + pressed + combustion +PAS | ZEM-3(ULVAC-RIKO), LFA 457(NETZSCH) |  |  | 박수지 | 2017-02-24
219 | 10.1063/1.2815671 |  | 2007 | 0.93 |  | 820 | [12 empty] | N | TEP | N | O | X | X | SKD | SKD | CoSbTe | CoSb2.85Te0.15 | Bulk | PC |  |  | SPS |  | ball-milling + SPS | ZEM-2(Ulvac-Riko), LFA 427(NETZSCH) |  |  | 박수지 | 2017-02-24
220 | 10.3365/met.mat.2008.10.615 |  | 2008 | 0.79 |  | 698 | [12 empty] | N | TEP | N | O | X | X | SKD | SKD | SnCoSbTe | Sn0.25Co8Sb23.25Te0.75 | Bulk | PC |  |  |  |  | melted + quenching + annealed | ZEM2-M8(Ulvac-Riko), TC7000(Ulvac-Riko) |  |  | 박수지 | 2017-02-24
221 | 10.1016/j.actamat.2013.07.032 |  | 2013 | 1.3 |  | 820 | [12 empty] | N | TEP | N | O | X | X | SKD | SKD | FeCoSbTe | Fe0.2Co3.8Sb11.5Te0.5 | Bulk | PC |  |  | HP |  | melting + ball milling + hot pressing | ZEM-3(ULVAC-RIKO), Flashline 3000(Anter) |  |  | 임혜진 | 2017-03-15
222 | 10.1088/0022-3727/41/20/205403 |  | 2008 | 0.95 |  | 700 | [12 empty] | N | TEP | N | O | X | X | SKD | SKD | YbCoSb | Yb0.15Co4Sb12 | Bulk | PC |  |  | SPS |  | heating + annealing + SPS | a four-probe method, LFA457(Netzsch) |  |  | 임혜진 | 2017-03-15
223 | 10.1016/j.solidstatesciences.2008.01.016 |  | 2008 | 0.9 |  | 850 | [12 empty] | N | TEP | N | O | O | X | SKD | SKD | EuCoSb | Eu0.27Co4Sb12 | Bulk | PC |  |  | SPS |  | heating + annealing + SPS | the standard DC four-probe method, LFA427(Netzsch) |  |  | 임혜진 | 2017-03-15
224 | 10.1063/1.3553842 |  | 2011 | 0.87 |  | 750 | [12 empty] | P | TEP | P | O | X | X | SKD | SKD | PrFeSb | PrFe4Sb12 | Bulk | PC |  |  | SPS |  | heating + annealing + SPS | ZEM-3(ULVAC Co. Ltd.), LFA 427(NETZSCH) |  |  | 임혜진 | 2017-03-15
225 | 10.1016/j.intermet.2009.06.005 |  | 2010 | 1 |  | 650 | [12 empty] | P | TEP | P | O | X | X | SKD | SKD | DDFeNiSb | DD0.76Fe3.4Ni0.6Sb12 | Bulk | PC |  |  | HP |  | melting + heating in DD + annealing + hot pressing | ZEM-3(ULVAC), Flashline FL3000 (300 K< T< 800 K) and a Flashline 3000-S2 (200 K< T< 500 K) |  |  | 임혜진 | 2017-03-20
226 | 10.1016/j.intermet.2010.12.001 |  | 2011 | 1.22 |  | 800 | [12 empty] | P | TEP | P | O | X | X | SKD | SKD | DDFeCoSb | DD0.65Fe3CoSb12 | Bulk | PC |  |  | HP |  | melting + heating in DD + annealing + high energy ball mill + hot pressing | - |  |  | 임혜진 | 2017-03-20
227 | 10.1016/j.actamat.2013.09.039 |  | 2014 | 1.9 |  | 835 | [12 empty] | N | TEP | N | O | X | X | SKD | SKD | SrBaYbCoSb | Sr0.09Ba0.11Yb0.05Co4Sb12 | Bulk | PC |  |  | HP |  | melting + mixing + heating + annealing + ball mill + hot pressing | ZEM-3(ULVAC-RIKO), Flashline 3000(ANTER) |  |  | 임혜진 | 2017-03-20
228 | 10.1016/j.actamat.2015.03.008 |  | 2015 | 1.45 |  | 822 | [12 empty] | P | TEP | P | O | X | X | SKD | SKD | DDFeCoSbSn | DD0.59Fe2.7Co1.3Sb11.8Sn0.2 | Bulk | PC | Melt-Quenching |  | HP |  | melting + quenching + heated + melted + air quenched + ground + ball milling + hot-pressed | ULVAC-ZEM3 (Riko), Flashline-3000(ANTER) |  |  | 박수지 | 2017-03-20
229 | 10.1126/science.272.5266.1325 |  | 1996 | 0.88 |  | 741 | [12 empty] | P | TEP | P | O | X | X | SKD | SKD | LaFeCoSb | LaFe3CoSb12 | Bulk | PC |  |  |  |  | melted + quenched + annealed + ball-milled + hot-pressed | - |  |  | 박수지 | 2017-03-20
230 | 10.1063/1.2920210 |  | 2008 | 1.36 |  | 800 | [12 empty] | N | TEP | N | O | X | X | SKD | SKD | BaYbCoSb. | Ba0.08Yb0.09Co4Sb12.12 | Bulk | PC |  |  |  |  | - | - |  |  | 박수지 | 2017-03-20
231 | 10.1021/ja111199y |  | 2011 | 1.7 |  | 850 | [12 empty] | N | TEP | N | O | X | X | SKD | SKD | BaLaYbCoSb | Ba0.08La0.05Yb0.04Co4Sb12 | Bulk | PC |  |  |  |  | melted + quenched + annealed +ground + cold pressed + SPS | ZEM-3(ULVAC), FL5000(Anter) |  |  | 박수지 | 2017-03-20
232 | 10.1063/1.1852072 |  | 2005 | 0.65 |  | 680 | [12 empty] | N | TEP | N | O | X | X | SKD | SKD | CoNiSbTe | Co0.92Ni0.08Sb2.97Te0.03 | Bulk | PC |  |  |  |  | mixtures of metal oxalate + calcination + reduction + chemical alloying | four-point-probe technique, LFA 427(Netzsch) |  |  | 박수지 | 2017-03-20
233 | 10.1021/cm200560s |  | 2011 | 1.1 |  | 800 | [12 empty] | N | TEP | N | O | X | X | SKD | SKD | CoSbGeTe | CoSb2.75Ge0.05Te0.20 | Bulk | PC |  |  |  |  | melted + quenched + annealed + SPS | ZEM-1, LFA 457(NETZSCH) |  |  | 박수지 | 2017-03-20
234 | 10.1023/A:1012473428845 |  | 2001 | 0.8 |  | 750 | [12 empty] | P | TEP | P | O | X | X | SKD | SKD | CeFeCoSb | Ce0.12Fe0.71Co3.29Sb12 | Bulk | PC |  |  |  |  | cold-pressed + heated + PAS | four-probe method + TC-7000(Shinkuriko) |  |  | 박수지 | 2017-03-16
235 | 10.1063/1.1888048 |  | 2005 | 1.25 |  | 900 | [12 empty] | N | TEP | N | O | X | X | SKD | SKD | BaNiCoSb | Ba0.30Ni0.05Co3.95Sb12 | Bulk | PC |  |  |  |  | solid-state reaction + SPS | standard four-probe method, TC-7000(Shinkuriko) |  |  | 박수지 | 2017-03-16
236 | 10.1007/s11664-014-3016-6 |  | 2014 | 1.12 |  | 800 | [12 empty] | N | TEP | N | O | X | X | SKD | SKD | CoNiSbTeSe | Co3.9Ni0.1Sb11.3Te0.6Se0.1 | Bulk | PC |  |  |  |  | heated + ground + SPS | ZEM-3(Ulvac), LFA 457(Netzsch) |  |  | 박수지 | 2017-03-16
237 | 10.1016/j.jallcom.2007.12.065 |  | 2009 | 0.32 |  | 723 | [12 empty] | P | TEP | P | O | X | X | SKD | SKD | CeYbFeCoSb | Ce0.3Yb0.2Fe1.5Co2.5Sb12 | Bulk | PC |  |  |  |  | annealing + heated + quenched + annealed + hot-pressed | LFA-427(Netzsch) |  |  | 박수지 | 2017-03-16
238 | 10.1016/j.jallcom.2007.02.111 |  | 2008 | 0.6 |  | 800 | [12 empty] | N | TEP | N | O | X | X | SKD | SKD | NiCoSb | Ni0.2Co3.8Sb12 | Bulk | PC |  |  |  |  | milling + dried + SPS | ZEM-2(ULVAC-RIKO), TC-7000(ULVAC-RIKO) |  |  | 박수지 | 2017-03-16
239 | 10.1016/j.actamat.2011.10.059 |  | 2012 | 1.3 |  | 700 | [12 empty] | N | TEP | N | O | X | X | SKD | SKD | LiCoSb | Li0.36Co4Sb12 | Bulk | PC |  |  |  |  | (cold press + high pressure synthesis + ground)x2 + ground + washed + SPS | ZEM-3 (Ulvac-Riko), TC-7000H (Ulvac-Riko) |  |  | 박수지 | 2017-03-16
240 | 10.1143/JJAP.47.7470 |  | 2008 | 1.05 |  | 850 | [12 empty] | N | TEP | N | O | X | X | SKD | SKD | SrCoSbGe | Sr0.34Co4Sb11.9Ge0.1 | Bulk | PC |  |  |  |  | heated + quenching + annealed + ground + SPS | four-probe method, LFA 427(Netzsch) |  |  | 박수지 | 2017-03-16
241 | 10.1021/ja8089334 |  | 2009 | 1.34 |  | 850 | [12 empty] | N | TEP | N | O | X | X | SKD | SKD | BaInCoSb | Ba0.14In0.23Co4Sb11.84 | Bulk | PC |  |  |  |  | heated + quenching + annealed + ground + SPS | ZEM-1(Sinkuriko), LFA 427(Netzsch) |  |  | 박수지 | 2017-03-15
242 | 10.1016/j.intermet.2012.08.005 |  | 2013 | 0.99 |  | 700 | [12 empty] | P | TEP | P | O | X | X | SKD | SKD | YbLaFeCoSb | Yb0.25La0.60Fe2.7Co1.3Sb12 | Bulk | PC |  |  |  |  | heated + quenched + annealed + SPS | ZEM-3(ULVAC), LFA 427(Netzsch) |  |  | 박수지 | 2017-03-15
243 | 10.1016/j.spmi.2016.09.034 |  | 2017 | 2.73 |  | 474 | [12 empty] | N | TEP | N | O | X | X | Chalcogenide | Bi2Te3 | BiTeSe | Bi2Se1.2Te1.8 | Bulk | PC |  |  |  |  | bulk: melted + shaken, thin film: vacuum thermal evaporation technique | - |  |  | 박수지 | 2017-03-29
244 | 10.1063/1.4965865 |  | 2016 | 1.12 |  | 773 | [12 empty] | N | TEP | N | O | X | X | Chalcogenide | PbTe | PbTeIn | Pb0.998Te1.000In0.003 | Bulk | PC |  |  | HP |  | heated + quenching + annealed + quenching + grinding + hot pressing | - |  |  | 박수지 | 2017-03-29
245 | 10.1038/ncomms13828 |  | 2017 | 1.67 |  | 902 | [12 empty] | N | TEP | N | O | X | X | Chalcogenide | PbSe | PbSbSeAg | Pb0.95Sb0.033Se Ag | Bulk | PC |  |  | HP |  | melting + quenching + annealing + ground + hot pressing | LFA-457(Netzsch) |  |  | 박수지 | 2017-03-29
246 | 10.1016/j.scriptamat.2016.05.016 |  | 2016 | 1.5 |  | 723 | [12 empty] | N | TEP | N | O | X | X | Chalcogenide | PbTe | PbTeCd | PbTeCd0.02 | Bulk | PC | Melt-Spinning |  | HP |  | Melt spinning + rapid induction hot pressing | LFA-427(Netzsch) |  |  | 박수지 | 2017-03-30
247 | 10.1016/j.jallcom.2016.08.033 |  | 2016 | 1.3 |  | 348 | [12 empty] | P | TEP | P | O | X | X | Chalcogenide | Bi2Te3 | BiSbTe | Bi0.4Sb1.6Te3.0 + (Te n)2- | Bulk, Film | PC |  |  | SPS |  | Ball-milling + added (Te n)2- polyanion solution +drop-cast + dried + annealing + SPS | ZEM-3(Ulvac-Riko), LFA 447(Netzsch) |  |  | 박수지 | 2017-04-04
248 | 10.3938/jkps.69.1314 |  | 2016 | 0.875 |  | 373 | [12 empty] | N | TEP | N | O | X | X | Chalcogenide | Bi2Te3 | BiTeSeMgO | Bi2Te2.7Se0.3 1.5vol%MgO | Bulk | PC |  |  | PAS |  | heated + quenched + added MgO + crushed + PAS | ZEM-3 system (Ulvac-Riko, Inc.), LFA-447(Netzsch,Inc.) |  |  | 박수지 | 2017-04-04
249 | 10.1063/1.4941757 |  | 2016 | 1.6 |  | 488 | [12 empty] | P | TEP | P | O | X | X | Chalcogenide | Bi2Te3 | BiSbTeCuSe | Bi0.4Sb1.6Te3 0.3vol%Cu2Se | Bulk | PC |  |  |  |  | - | - |  |  | 박수지 | 2017-04-05
250 | 10.1039/c6ra24107g |  | 2016 | 1.37 |  | 496 | [12 empty] | P | TEP | P | O | X | X | Chalcogenide | Bi2Te3 | BiSbTeCuO | Bi0.4Sb1.6Te3 0.2vol%CuO | Bulk | PC |  |  | HP |  | heated + grinded + mixed(CuO, Bi0.4Sb1.6Te3) + ball mill + hot-pressing | ZEM-3(ULVAC), LFA-457(Netzsch) |  |  | 박수지 | 2017-04-05
251 | 10.1039/c2jm31919e |  | 2012 | 1.3 |  | 800 | [12 empty] | N | TEP | N | O | X | X | Silicide | Mg2Si | MgSiSnSb | Mg2.16(Si0.4Sn0.6)0.975Sb0.025 | Bulk | PC |  |  | SPS |  | (hand milling + cold pressing)x2 + SPS | ZEM-1(Ulvac Sinku-Riko), LFA457(Netzsch) |  |  | 임혜진 | 2017-03-30
252 | 10.1016/j.actamat.2016.11.049 |  | 2017 | 1 |  | 873 | [12 empty] | P | TEP | P | O | X | X | Chalcogenide | SnTe | CuSnInTe | CuSn7InTe9 | Bulk | PC |  |  | SPS |  | heating + crushing + SPS | ZEM-3(Ulvac Riko), LFA-457(Netzsch) |  |  | 임혜진 | 2017-03-30
253 | 10.1039/C6TA09189J |  | 2016 | 1.1 |  | 643 | [12 empty] | N | TEP | N | O | X | X | Chalcogenide | PbTe | PbTeSe | PbTe0.66Se0.33 | Bulk | PC |  |  | SPS |  | solvothermal method + SPS | LSR-3(Linesis), LFA457(NETZSCH) |  |  | 임혜진 | 2017-03-30
254 | 10.1038/ncomms13901 |  | 2017 | 1.65 |  | 725 | [12 empty] | N | TEP | N | O | X | X | Zintl | Mg3Sb2 | MgSbBiTe | Mg3Sb1.48Bi0.48Te0.04 | Bulk | PC |  |  | SPS |  | melting + SPS | ZEM-3(ULVAC), LFA457(Netzsch) |  |  | 임혜진 | 2017-03-30
255 | 10.1002/adma.201605140 |  | 2017 | 1.02 |  | 513 | [12 empty] | P | TEP | P | O | X | X | Chalcogenide | Bi2Te3 | BiSbTe Pb | Bi0.7Sb1.3Te3 + 0.01at%Pb | Bulk | PC |  |  | SPS |  | three-step solution-phase synthesis + SPS | laser flash method |  |  | 임혜진 | 2017-03-30
256 | 10.1007/s11664-016-4953-z |  | 2016 | 0.87 |  | 500 | [12 empty] | P | TEP | P | O | X | X | Chalcogenide | Bi2Te3 | BiSbTe Cu | Bi0.48Sb1.52Te3 1wt%Cu | Bulk | PC |  |  | SPS |  | heating + ground + SPS | ZEM-3(ULVAC), LFA-457(NETZSCH) |  |  | 임혜진 | 2017-03-23
257 | 10.1039/c6ee02674e |  | 2016 | 1 |  | 800 | [12 empty] | N | TEP | N | O | X | X | Chalcogenide | Bi2Te3 | BiSbSe I | BiSbSe2.94I0.06 | Bulk | PC |  |  | SPS |  | heating + annealing + SPS | ZEM-3(Ulvac Riko), LFA-457(Netzsch) |  |  | 임혜진 | 2017-03-23
258 | 10.1016/j.jallcom.2017.02.181 |  | 2017 | 1 |  | 323 | [12 empty] | P | TEP | P | O | X | X | Chalcogenide | Bi2Te3 | BiSbTe | Bi0.5Sb1.5Te3 | Bulk | PC |  |  | SPS |  | ball milling + SPS | ZEM-3(ULVAC), LFA-447(Netzsch) |  |  | 임혜진 | 2017-03-23
259 | 10.1021/jacs.6b09568 |  | 2016 | 1.3 |  | 873 | [12 empty] | N | TEP | N | O | X | X | Chalcogenide | KBiSe | KBiSe | K2Bi8Se13 | - | - |  |  |  |  | - | - |  |  | 임혜진 | 2017-03-23
260 | 10.1021/jacs.6b09222 |  | 2016 | 1.1 |  | 323 | [12 empty] | N | TEP | N | O | X | X | Chalcogenide | Bi2Te3 | BiTe K | K0.06Bi2Te3.18 | Bulk | PC |  |  | SPS |  | Synthesis of Bi2Te3 nanotubes and Bulk powder + SPS | ZEM-3(ULVAC-RIKO), LFA457(Netzsch) |  |  | 임혜진 | 2017-03-23
261 | 10.3938/jkps.69.811 |  | 2016 | 0.75 |  | 300 | [12 empty] | N | TEP | N | O | X | X | Chalcogenide | Bi2Te3 | BiTeSe Cu | Cu0.008Bi2Te2.7Se0.3 | Bulk | PC |  |  | SPS |  | heating + high energy ball mill + SPS | ZEM-3(ULVAC), TC-9000(ULVAC) | 0.156 | perpendicular to the press direction | 임혜진 | 2017-03-23
262 | 10.1016/j.physb.2005.03.022 |  | 2005 | 0.97 |  | 625 | [12 empty] | P | TEP | P | O | X | X | Chalcogenide | PbTe | PbTe In | PbTe + In0.1at% | Bulk | PC |  |  |  |  | heating + sintering | the ‘‘four-probe’’ method |  |  | 임혜진 | 2017-03-20
263 | 10.1007/s11664-009-1037-3 |  | 2010 | 1.1 |  | 770 | [13 empty] | K, ZT |  | O | X | X | Silicide | Mg2Si | MgSiSn | Mg2Si0.3925Sn0.6Sb0.0075 | Bulk | PC |  |  | HP |  | melting + ball mill + hot pressing | measured on a computer-aided apparatus using a direct current (dc) four-probe method, LFA457(Netzsch) |  |  | 임혜진 | 2017-03-20
264 | 10.1109/ICT.2007.4569410 |  | 2007 | 1.3 |  | 300 | [12 empty] | N | TEP | N | O | X | X | Chalcogenide | Bi2Te3 | BiSbTe GeTe | BiSbTe + GeTe(nano) | Bulk | PC |  |  |  |  | (Bi,Sb)2Te3(by hydrothermal synthesis) + heating in GeTe | measured on a computer assisted device, LFA457(Netsch) |  |  | 임혜진 | 2017-03-20
265 | 10.1109/ICT.1997.667089 |  | 1997 | 0.72 |  | 573 | [12 empty] | N | TEP | N | O | X | X | Chalcogenide | GeTe | PbGeTe Bi | 0.3wt%Bi + Pb0.9Ge0.1Te | Bulk | PC |  |  | HP |  | melting + ground + hot pressing | - |  |  | 임혜진 | 2017-02-24
266 | 10.1109/ICT.1997.667089 |  | 1997 | 0.57 |  | 573 | [12 empty] | N | TEP | N | O | X | X | Chalcogenide | GeTe | PbGeTe Bi | 0.3wt%Bi + Pb0.85Ge0.15Te | Bulk | PC |  |  | HP |  | melting + ground + hot pressing | - |  |  | 임혜진 | 2017-02-24
267 | 10.1016/S0925-8388(02)01114-3 |  | 2003 | 0.86 |  | 590 | [12 empty] | P | TEP | P | O | X | X | Chalcogenide | Tl9BiTe6 | TlBiTe | Tl9BiTe6 | Bulk | PC |  |  | HP |  | melting + hot pressing | ZEM-1(ULVAC), TC-7000(ULVAC) |  |  | 임혜진 | 2017-02-24
268 | 10.1088/0957-4484/19/24/245707 |  | 2008 | 1.53 |  | 720 | [12 empty] | P | TEP | P | O | X | X | Chalcogenide | GeTe | GeTeAgSbTe | (GeTe)75(AgSbTe2)25 | Bulk | PC |  |  | HP |  | melting + hot pressing | ZEM-2(Ulvac), LFA457(Netzsch) |  |  | 임혜진 | 2017-02-24
269 | 10.1007/s11664-009-0993-y |  | 2010 | 1.51 |  | 730 | [12 empty] | P | TEP | P | O | X | X | Chalcogenide | GeTe | GeTeAgSbTe | (GeTe)80(Ag1.2Sb0.8Te1.8)20 | Bulk | PC |  |  | HP |  | melting + hot pressing | direct-current (DC) four-probe method, LFA457(Netzsch) |  |  | 임혜진 | 2017-02-24
270 | 10.1007/s11664-009-0779-2 |  | 2009 | 0.3 |  | 310 | [12 empty] | P | TEP | P | O | X | X | Chalcogenide | GeTe | GeTeAgSbTe | (GeTe)85(AgSbTe2)15 | Bulk | PC |  |  | SPS |  | melting + ball milling + SPS | using the four-probe technique, using a steady-state method, |  |  | 임혜진 | 2017-02-24
271 | 10.1021/ja7110652 |  | 2008 | 1.5 |  | 700 | [12 empty] | P | TEP | N | O | X | X | Chalcogenide | PbTe | AgPbSbTe | Ag0.8Pb22.5SbTe20 | Bulk | PC |  |  | SPS |  | MA + SPS + annealing | ZEM-2, LFA427(NETZSCH) |  |  | 임혜진 | 2017-02-24
272 | 10.1109/ICT.2003.1287500 |  | 2003 | 0.6 |  | 338 | [12 empty] | P | TEP | P | O | X | X | Chalcogenide | GeTe | GeTeAgSbTe | (GeTe)8(Ag0.8Sb1.2Te2.2)2 | Bulk | PC |  |  | HP |  | melting + hot pressing | - |  | perpendicular to the pressing axis | 임혜진 | 2017-02-24
273 | 10.1016/j.jssc.2009.05.024 |  | 2009 | 1.36 |  | 700 | [12 empty] | P | TEP | P | O | X | X | Chalcogenide | GeTe | AgSbTe GeTe | (AgSbTe2)0.15(GeTe)0.85 | Bulk | PC |  |  | SPS |  | melting + soaking + ground + SPS | ZEM-2(Ulvac), FL5000(Anter) |  |  | 임혜진 | 2017-02-23
274 | 10.1021/ja0647811 |  | 2006 | 1.2 |  | 650 | [12 empty] | N | σ, α, ZT | N | O | X | X | Chalcogenide | PbTe | PbSbTeSe | Pb9.6Sb0.2Te3Se7 | Bulk | PC |  |  |  |  | heating | Flashline 5000 (Anter Corporation), |  |  | 임혜진 | 2017-02-23
275 | 10.1002/adfm.201001307 |  | 2011 | 1.5 |  | 700 | [12 empty] | P | TEP | P | O | X | X | Chalcogenide | GeTe | AgSbGeTeCe | Ag6.52Sb6.52Ge36.96Te49.00Ce1.00 | Bulk | PC |  |  |  |  | heating | using the laser flash diffusivity method, |  |  | 임혜진 | 2017-02-23
276 | 10.1016/j.jallcom.2004.01.018 |  | 2004 | 0.87 |  | 715 | [12 empty] | P | TEP | P | O | X | X | Chalcogenide | ABQ2 | TlSbTe | TlSbTe2 | Bulk | PC |  |  | HP |  | melting + hot pressing | ZEM-1(ULVAC), TC-7000(ULVAC) |  |  | 임혜진 | 2017-02-23
277 | 10.1016/j.physb.2007.02.067 |  | 2007 | 0.7 |  | 673 | [12 empty] | P | TEP | P | O | X | X | Chalcogenide | PbTe | PbSnTe In | PbSnTe In0.03at% | Bulk | PC |  |  |  |  | sealing + melting + cold compaction at 766MPa + sintering + annealing |  |  |  | 임혜진 | 2017-02-22
278 | 10.1016/S0925-8388(02)00917-9 |  | 2003 | 0.0056 |  | 950 | [12 empty] | N | TEP | N | O | X | X | Oxide | SmCuO4 | SmCuO | Sm2CuO4 | Bulk | PC |  |  |  |  | mixing + heating | ZEM-1(ULVAC), TC-7000(ULVAC) |  |  | 임혜진 | 2017-02-22
279 | 10.1016/j.jallcom.2007.01.015 |  | 2008 | 1.04 |  | 423 | [12 empty] | N | TEP | N | O | X | X | Chalcogenide | Bi2Te3 | BiTe SiC | Bi2Te3 0.1vol%SiC | Bulk | PC |  |  | SPS |  | mechanical alloying + ball milling + SPS | ZEM-2(Ulvac-Riko), LFA427(NETZSCH) |  |  | 임혜진 | 2017-01-16
280 | 10.1063/1.2172705 |  | 2006 | 0.9 |  | 850 | [12 empty] | N | TEP | N | O | X | X | SKD | SKD | SrCoSb | Sr0.28Co4Sb12 | Bulk | PC |  |  | SPS |  | heating + annealing + ground + SPS | LFA457(Netzsch), four-probe method |  |  | 임혜진 | 2017-01-16
281 | 10.1016/j.actamat.2009.02.026 |  | 2009 | 1 |  | 1073 | [12 empty] | N | TEP | N | O | X | X | HH | HfNiSn | HfZrNiSnSb | Hf0.6Zr0.4NiSn0.98Sb0.02 | Bulk | PC |  |  | SPS |  | levitation melting + SPS | ZEM-2(ULVAC-RIKO), LFA457(Netzsch) |  |  | 임혜진 | 2017-01-16
282 | 10.1016/j.actamat.2010.03.025 |  | 2010 | 1.45 |  | 850 | [12 empty] | N | TEP | N | O | X | X | SKD | SKD | YbCoSb GaSb | Yb0.26Co4Sb12 / 0.2GaSb | Bulk | PC |  |  | SPS |  | melting + annealing + ground + SPS | ZEM-3(ULVAC-RIKO), LFA427(Netzsch) |  |  | 임혜진 | 2017-01-13
283 | 10.1063/1.3027060 |  | 2008 | 1.3 |  | 1173 | [12 empty] | N | TEP | N | O | X | X | Si | SiGe | SiGe | SiGe nanopowder | Bulk | PC |  |  | HP |  | ball milling + hot pressing | ZEM-3(ULVAC), LFA457(Netzsch) |  |  | 임혜진 | 2017-01-12
284 | 10.1002/adfm.200800298 |  | 2008 | 1.3 |  | 1223 | [12 empty] | P | TEP | P | O | X | X | SKD | SKD | YbMnAlSb | Yb14Mn0.4Al0.6Sb11 | Bulk | PC |  |  | HP |  | heating + ground + hot pressing | LFA457(Netzsch) |  |  | 임혜진 | 2017-01-12
285 | 10.1126/science.287.5455.1024 |  | 2000 | 0.8 |  | 225 | [12 empty] | N | TEP | N | O | X | X | Chalcogenide | CsBi4Te6 | CsBiTe SbI | CsBi4Te6 0.05mol%SbI3 | - | - |  |  |  |  | - | - |  | b axis (growth axis) | 임혜진 | 2017-01-11
286 | 10.1063/1.2951888 |  | 2008 | 1.1 |  | 950 | [12 empty] | N | TEP | N | O | X | X | clathrate | clathrate | YbBaGaGe | Yb0.5Ba7.5Ga16Ge30 | Bulk | PC |  |  | SPS |  | melting + SPS | ZEM-1, TC-7000(Shinkuriko) |  |  | 임혜진 | 2017-01-11
287 | 10.1063/1.2803847 |  | 2007 | 0.71 |  | 700 | [12 empty] | N | TEP | N | O | X | X | SKD | SKD | CoSb | CoSb3 nanopowder | Bulk | PC |  |  | HP |  | melting + annealing + hot pressing | LFA457(Netzsch) |  |  | 임혜진 | 2017-01-11
288 | 10.1021/cm802367f |  | 2008 | 1.1 |  | 823 | [12 empty] | N | TEP | N | O | X | X | SKD | SKD | CoSbTeSn | CoSb2.75Te0.2Sn0.05 | Bulk | PC |  |  | SPS |  | mechanical alloying + SPS | ZEM-2(Ulvac-Riko), LFA427(Netzsch) |  |  | 임혜진 | 2016-12-26
289 | 10.1063/1.2936277 |  | 2008 | 1.26 |  | 800 | [12 empty] | N | TEP | N | O | X | X | SKD | SKD | YbCoSb | Yb0.2Co4Sb12.3 | Bulk | PC |  |  | SPS |  | melt spinning + SPS | ZEM-1(Sinkuriko), TC-7000(Sinkuriko) |  |  | 임혜진 | 2016-12-26
290 | 10.1002/anie.200803934 |  | 2008 | 1.36 |  | 675 | [12 empty] | N | σ, α, ZT | N | O | X | X | Chalcogenide | PbTe | PbTeSb | PbTe–Pb(0.5%)–Sb(2%) | Bulk | PC |  |  |  |  | melting + water quenching |  |  |  | 임혜진 | 2016-12-26
291 | 10.1063/1.2180432 |  | 2006 | 0.75 |  | 800 | [12 empty] | N | TEP | N | O | X | X | HH | ZrNiSn | ZrHfNiPdSnSb ZrO | Zr0.5Hf0.5Ni0.8Pd0.2Sn0.99Sb0.01 ZrO2 | Bulk | PC |  |  | SPS |  | pressed into pellets + heating + ground + heating + SPS | LFA427(Netzsch) |  |  | 임혜진 | 2016-12-23
292 | 10.1063/1.4896520 |  | 2014 | 2.62 |  | 1029 | [12 empty] | P | TEP | P | O | X | X | Chalcogenide | M2Q | CuSeAl | Cu1.94Al0.02Se | Bulk | PC |  |  | HP |  | melting + ball milling + hot pressing | ZEM-3(ULVAC-RIKO), LFA457(NETZSCH) |  |  | 임헤진 | 2016-12-22
293 | 10.1016/j.nanoen.2012.02.010 |  | 2012 | 1.6 |  | 973 | [12 empty] | P | TEP | P | O | X | X | Chalcogenide | M2Q | CuSe | Cu2Se1.01 | Bulk | PC |  |  | HP |  | high-energy ball milling + hot pressing | ZEM-3(ULVAC), LFA457(NETZSCH) |  |  | 임혜진 | 2016-12-22
294 | 10.1002/adma.201302660 |  | 2013 | 1.5 |  | 1000 | [12 empty] | P | TEP | P | O | X | X | Chalcogenide | M2Q | CuSe I | Cu2Se1-xIx | Bulk | PC |  |  | SPS |  | melting + ground + SPS | ZEM-3(ULVAC), LFA457(Netzsch) |  |  | 임혜진 | 2016-12-22
295 | 10.1038/NMAT3273 |  | 2012 | 2.3 |  | 400 | [12 empty] | P | TEP | P | O | X | X | Chalcogenide | M2Q | CuSe | Cu2Se | Bulk | PC |  |  | SPS |  | heating + ground + SPS | ZEM-3(ULVAC), LFA427(Netzsch) |  |  | 임혜진 | 2016-12-22
296 | 10.1038/am.2015.91 |  | 2015 | 1.1 |  | 1000 | [12 empty] | P | TEP | P | O | X | X | Chalcogenide | M2Q | CuTe | Cu2Te | Bulk | PC |  |  | SPS |  | heating + ground + pressing + annealing + SPS | ZEM-3(ULVAC), LFA457(Netzsch) |  |  | 임혜진 | 2016-12-22
297 | 10.1016/j.nanoen.2015.02.008 |  | 2015 | 2.1 |  | 973 | [12 empty] | P | TEP | P | O | X | X | Chalcogenide | M2Q | CuSe | Cu2Se (nano) | Bulk | PC |  |  | SPS |  | high energy ball-mill + heating + ground +SPS (in argon) | ZEM-3(ULVAC), LFA 1023(Linseis) |  |  | 임혜진 | 2016-12-16
298 | 10.1007/s40243-014-0026-5 |  | 2014 | 1 |  | 870 | [12 empty] | P | TEP | P | O | X | X | Chalcogenide | M2Q | CuSe Ag | Cu1.97Ag0.03Se | Bulk | PC |  |  | HP |  | melting + ball milling + heating + ball milling + hot pressing | LFA457(Netzsch), ZEM-3(ULVAC) |  |  | 임혜진 | 2016-12-16
299 | 10.1039/c3ta12508d |  | 2013 | 1.2 |  | 900 | [12 empty] | P | TEP | P | O | X | X | Chalcogenide | M2Q | CuSe | Cu2Se | BUlk | PC |  |  | SPS |  | heating + ground(in a glove box) + SPS | Flashline 5000 (Anter Corporation), |  |  | 임혜진 | 2016-12-16
300 | 10.1039/c6ta06445k |  | 2016 | 1 |  | 823 | [12 empty] | P | TEP | P | O | X | X | Chalcogenide | M2Q | CuSe Sn | Cu2(1-x)SnxSe | Bulk | PC |  |  | SPS |  | heating + annealing + pressing + SPS | ZEM-3(ULVAC-RIKO), LFA457(NETZCH) |  |  | 임혜진 | 2016-12-16
301 | 10.1002/adma.201605887 |  | 2017 | 1.29 |  | 898 | [12 empty] | P | TEP | P | O | X | X | Chalcogenide | PbTe | SnMnTeCu | Sn0.86Mn0.14Te(Cu2Te)0.05 | Bulk | PC |  |  | HP |  | melting + quenching + annealing + hand ground + hot pressing | LFA457(NETZCH) |  |  | 박수지 | 2017-04-06
302 | 10.1016/j.jallcom.2017.02.295 |  | 2017 | 0.61 |  | 673 | [12 empty] | P | TEP | P | O | X | X | Chalcogenide | M2Q | BiCuS | Bi0.01Cu1.79S | Bulk | PC |  |  | SPS |  | mechanical alloying + SPS | ZEM-2(Ulvac-Riko, Japan), LFA427(NETZSCH) |  |  | 박수지 | 2017-04-06
303 | 10.1126/science.aax5123 |  | 2019 | 1.6 |  | 873 | [12 empty] | P | TEP | P | O | O |  | Chalcogenide | SnS | SnS | SnS0.91Se0.09 | Bulk | [9 empty] | 류병기
304 | 10.1016/j.nanoen.2019.02.045 |  | 2019 | 1.4 |  | 423 | [12 empty] | P | TEP | P | O |  |  |  | MgAgSb | MgAgSb | Mg0.97Zn0.03Ag0.9Sb0.95
305 | 10.1021/jacs.8b09147 |  | 2018
306 | 10.1002/adfm.202008851 |  | 2021 | 1.4 |  | 375 | [12 empty] | P | X | P | O | O | X | Chalcogenide | Bi2Te3 | BiSbTe/CF
307 | 10.1002/aenm.201902435 |  | 2019 | 1.5 |  | 873 | [13 empty] | X |  | O |  |  | SKD | SKD | YbCoSb | Yb0.3Co4Sb12/0.05CoSi | Bulk
308 | 10.1002/aenm.202100544 |  | 2021 | >2.1 |  | 773 | [13 empty] | X |  | O | X | X | Chalcogenide | GeTe | GeVBiTe | Ge0.9V0.02Bi0.08Te | Bulk
309 | 10.1002/adfm.202009681 |  | 2021 | >1.46 | [15 empty] | X |  | O | X | X | Chalcogenide | Bi2Te3 | BiSbTe3 |  | Bulk
310 | 10.1002/adma.202008773 |  | 2021 | 2.5 |  | 700 | [13 empty] | X |  | O | X | X | Chalcogenide | GeTe | GeMgBiTe | Ge0.9Mg0.04Bi0.06Te | Bulk
311 | 10.1002/aenm.202100190 |  | 2021 | 1.4 / 1.2 | [14 empty] | P / N | X | P / N | O | O | X | Chalcogenide | PbTe |  |  | Bulk | 3D print
312
313
314
315
316
317
318
319
320
321
322
323
324
325
326
327
328
329
330 | 10.1038/s41563-021-01064-6 | Nat. Mater. | 2021 | 3.1 |  | 783 | 2 |  | 400 | 783 | 383 | [8 empty] | TEP | P | O | X | X | Chalcogenide | SnSe | NaSnSe | Na0.03Sn0.965Se purified |  | PC
331 | 10.1126/science.aaq1479 | Science | 2018 | 2.8 | 2.81 | 773 | [13 empty] | TEP | N | O | X | X | Chalcogenide | SnSe | BrSnSe | SnSe1-xBrx (x=0-0.03) |  | PC
332 | 10.1016/j.joule.2019.01.001 | Joule | 2019 | 2.5 |  | 773 | [13 empty] | TEP | P | O | X | X | Chalcogenide | SnSe | SnSePbSe | Na0.01(Sn0.95Pb0.05)0.99Se |  | PC
333
334
335
336
337
338
339
340
341
342
343
344
345
346
347
348
349
350
351 | 10.1038/s41467-018-08223-5 | Nat. Commun. | 2019 | 1.52 | 1.52 | 973 | 0.93 |  | 300 | 973 | 673 | 11.4 | expt | 317 | 973 | 656 | ? |  |  | TEP | P | O | ? | X | HH | TaFeSb | TaVTiFeSb | Ta0.74V0.1Ti0.16FeSb | [10 empty] | 박성진 | 2021-07-09
352 | 10.1038/s41467-021-21391-1 | Nat. Commun. | 2021 | 1.2 | 1.16 | 548 | - |  | 300 | 548 | 248 | 6.5 | expt | 323 | 523 | 200 | unilegX |  |  | TEP | N | O | O | X | Zintl | Mg3(Bi,Sb)2 | MgBiSbTe | Mg3.3Bi1.298Sb0.7Te0.002+Mg3.3Bi1.498Sb0.5Te0.002 | [10 empty] | 박성진 | 2021-07-09
352 | 10.1038/s41467-021-21391-1 | Nat. Commun. | 2021 | 1 | 1.01 | 423 | 0.9 |  | 300 | 548 | 248 | [8 empty] | TEP | P | O | O | X | HH | MgAgSb | MgAgSb | MgAg0.97Sb0.99 | [10 empty] | 박성진 | 2021-07-09
353 | 10.1038/s41467-018-04958-3 | Nat. Commun. | 2018 | 1.42 | 1.42 | 973 | 0.81 |  | 300 | 973 | 673 | 9 | expt | 323 | 823 | 500 | unileg |  |  | TEP | P | O | O | X | HH | ZrCoBi | ZrCoBiSbSn | ZrCoBi0.65Sb0.15Sn0.2 | [10 empty] | 박성진 | 2021-07-09
354 | 10.1038/nnano.2016.182 | Nat. Nanotechnol. | 2016 | 1.64 | 1.63 | 850 | >1.52 |  | 675 | 850 | 175 | [8 empty] | TEP | N | O | X | X | SKD | CoSb3 | x%BaFeO-NP / BaInCoSb | 0.35%BaFeO-NP / Ba0.3In0.3Co4Sb12 | [10 empty] | 박성진 | 2021-07-09
355 | 10.1038/ncomms12167 | Nat. Commun. | 2016 | 2.5 | 2.43 | 923 | 1.67 |  | 300 | 900 | 600 | [8 empty] | TEP | P | O | X | X | Chalcogenide | PbTe | PbNaTe-8%SrTe | Pb0.98Na0.02Te-8%SrTe | [10 empty] | 박성진 | 2021-07-09
356 | 10.1038/s41467-019-10476-7 | Nat. Commun. | 2019 | 1.3 | 1.29 | 873 | 0.9 |  | 500 | 873 | 373 | [8 empty] | TEP | P | O | X | X |  | BiCuSeO | BiPbCuSeO | Bi0.86Pb0.14CuSeO | [10 empty] | 박성진 | 2021-07-09
357 | 10.1126/sciadv.abf2738 | Sci. Adv. | 2021 | >2.5 | 2.65 | 650 | 1.8 |  | 300 | 800 | 500 | 14 | expt | 300 | 740 | 440 | unileg |  |  | TEP | P | O | O | X | Chalcogenide |  | GeTe-Cu2Te-PbSe | [ (GeTe)0.98 (Cu2Te)0.02 ]0.88 (PbSe)0.12 | [10 empty] | 박성진 | 2021-07-09
358 | 10.1126/science.abb3517 | Science | 2021 | 2.6 | 2.55 | 573 | 1.8 |  | 315 | 573 | 258 | 9.8 | expt | 300 | 573 | 273 | unileg |  |  | TEP | P | O | O | X | Chalcogenide | AgSbTe2 | AgSbCdTe | AgSb0.94Cd0.06Te2 | [10 empty] | 박성진 | 2021-07-09
359 | 10.1126/science.aax5123 | Science | 2019 | 1.6 | 1.64 | 873 | 1.25 |  | 300 | 873 | 573 | 2.9 | expt | 300 | 560 | 260 | unileg |  |  | TEP | P | O | O | X | Chalcogenide | SnS | SnSSe | SnS0.91Se0.09 | [10 empty] | 박성진 | 2021-07-09 |  |  |  | 303번 중복
360 | 10.1126/science.abe1292 | Science | 2021 | 1.8 | 1.77 | 900 | 1.02 |  | 293 | 900 | 607 | 12.3 | expt | 293 | 800 | 507 | seg |  |  | TEP | N | O | O | X | Chalcogenide | PbSe | PbSbSnSeTeS | Pb0.89Sb0.012Sn0.1Se0.5Te0.25S0.25 | [10 empty] | 박성진 | 2021-07-09
361 | 10.1126/science.aax7792 | Science | 2019 | 0.9 | 0.94 | 350 | 0.6 |  | 200 | 350 | 150 | [8 empty] | TEP | N | O | X | X | Zintl | Mg3Bi2 | MgBiSbTe | Mg3.2Bi1.298Sb0.7Te0.002 | [10 empty] | 박성진 | 2021-07-09
362 | 10.1039/d0ee02638g | Energy Environ. Sci. | 2020 | 1.4 | 1.37 | 773 | 0.83 |  | 323 | 773 | 450 | [8 empty] | TEP | P | O | X | X | Chalcogenide | Sb2Te3 | SbTeSnReTe | Sb2Te3(Sn0.006Re0.004Te)8 | [10 empty] | 박성진 | 2021-07-09
363 | 10.1039/d0ee03459b | Energy Environ. Sci. | 2021 | 1.4 | 1.41 | 723 | 0.94 |  | 300 | 723 | 423 | [8 empty] | TEP | N | O | X | X | Chalcogenide | PbTe | CuPbSbTeSe | Cu0.033PbSb0.03TeSe0.06 | [10 empty] | 박성진 | 2021-07-09
364 | 10.1039/d0ee02791j | Energy Environ. Sci. | 2021 | 2 | 2.02 | 700 | 1.2 |  | 300 | 800 | 500 | 7.8 | expt | 300 | 800 | 500 | singlestage |  |  | TEP | P | O | O | X | Chalcogenide | GeTe | GeSbBiTeSe | Ge0.92Sb0.04Bi0.04Te0.95Se0.05 | [10 empty] | 박성진 | 2021-07-09
365 | 10.1039/d0ee01349h | Energy Environ. Sci. | 2016 | 1.4 | 1.39 | 425 | 1.3 |  | 300 | 575 | 275 | 6.6 | expt |  |  | 235 | singlestage |  |  | TEP | N | O | O | X | Chalcogenide | Bi2Te3 | BiSbTeSe | Bi1.8Sb0.2Te2.7Se0.3 + 15 wt% Te | [10 empty] | 박성진 | 2021-07-09
366 | 10.1039/c9ee01137d | Energy Environ. Sci. | 2019 | 1.3 | 1.32 | 773 | 1 |  | 315 | 773 | 458 | 12 | calc | 350 | 750 | 400 |  |  |  | TEP | N | O | X | X | Chalcogenide | PbTe | PbTeCu | PbTeCu0.002 | [10 empty] | 박성진 | 2021-07-09
367 | 10.1039/c9ee03087e | Energy Environ. Sci. | 2020 | 1.4 | 1.37 | 923 | 0.83 |  | 400 | 923 | 523 | [8 empty] | TEP | P | O | X | X | Chalcogenide | PbSe | PbKSeCdSe | Pb0.98K0.02Se + 6% CdSe | [10 empty] | 박성진 | 2021-07-09
368 | 10.1039/c9ee03897c | Energy Environ. Sci. | 2020 | 1.85 | 1.84 | 723 | 1.07 |  | 300 | 813 | 513 | [8 empty] | TEP | N | O | X | X | Chalcogenide | SnSe | SnSePbBr2 | SnSe0.95 + 1% PbBr2 | [10 empty] | 박성진 | 2021-07-09
369 | 10.1039/c8ee03386b | Energy Environ. Sci. | 2019 | 1.4 | 1.4 | 873 | 0.7 |  | 300 | 873 | 573 | 10.5 | calc | 300 | 873 | 573 |  |  |  | TEP | N | O | X | X | Chalcogenide | PbSe | PbSeCdSe | PbSe + 3% CdSe | [10 empty] | 박성진 | 2021-07-09
370 | 10.1039/c9ee02044f | Energy Environ. Sci. | 2019 | 1.1 | 1.07 | 316 | 0.7 |  | 300 | 525 | 225 | [8 empty] | TEP | P | O | X | X | Chalcogenide | Bi2Te3 | BiSbTe | Bi0.4Sb1.6Te3 | [10 empty] | 박성진 | 2021-07-09
371 | 10.1039/c6ee00322b | Energy Environ. Sci. | 2016 | 1.5 | 1.47 | 850 | 1.3 |  | 550 | 850 | 300 | [8 empty] | TEP | N | O | X | X | SKD | CoSb3 | CoSbTeS | Co4Sb11.11Te0.73S0.26 | [10 empty] | 박성진 | 2021-07-09
372 | 10.1039/c6ee02017h | Energy Environ. Sci. | 2016 | 1.4 | 1.37 | 420 | 1.2 |  | 373 | 573 | 200 | 6 | expt | 295 | 512 | 217 | singlestage |  |  | TEP | P | O | O | X | Chalcogenide | Bi2Te3 | BiSbMTe (M=Cd, Cu, Ag) | Bi0.5Sb1.495Cu0.005Te3 | [10 empty] | 박성진 | 2021-07-09
373 | 10.1039/c7ee00098g | Energy Environ. Sci. | 2017 | 1.6 | 1.56 | 723 | 1.17 |  | 298 | 773 | 475 | 14.6 | expt | 298 | 773 | 475 | unileg |  |  | TEP | N | O | O | X | Zintl | Mg3Sb2 | MgNbSbBiTe | Mg3.05Nb0.15Sb1.5Bi0.49Te0.01 | [10 empty] | 박성진 | 2021-07-09
374 | 10.1039/c7ee01193h | Energy Environ. Sci. | 2017 | 2.6 | 2.61 | 850 | 1.5 |  | 450 | 850 | 400 | [8 empty] | TEP | P | O | X | X | Chalcogenide | Cu2Se | CuSeIn | Cu2Se + 1 mol% In | [10 empty] | 박성진 | 2021-07-09
375 | 10.1039/c7ee01871a | Energy Environ. Sci. | 2017 | 1.8 | 1.77 | 773 | 1.04 |  | 298 | 773 | 475 | [8 empty] | TEP | N | O | X | X | Chalcogenide | PbTe | PbTeISb | PbTe0.998I0.002 + 3% Sb composite | [10 empty] | 박성진 | 2021-07-09
376 | 10.1039/c7ee02530k | Energy Environ. Sci. | 2017 | 1.1 | 1.11 | 900 | 0.52 |  | 300 | 900 | 600 | 10 | calc | 300 | 900 | 600 |  |  |  | TEP | P | O | X | X | Chalcogenide | SnTe | SnBiTePb | Sn0.97Bi0.03Te + 3% PbTe | [10 empty] | 박성진 | 2021-07-09
377 | 10.1039/c7ee02677c | Energy Environ. Sci. | 2017 | 1.15 | 1.15 | 373 | 1.02 |  | 298 | 523 | 225 | 5.2 | expt | 307.6 | 558.2 | 250.6 | singlestage |  |  | TEP | P | O | O | X | Chalcogenide | Sb2Te3 | BiSbTe | Bi0.4Sb1.6Te3 | [10 empty] | 박성진 | 2021-07-09
378 | 10.1039/c8ee00112j | Energy Environ. Sci. | 2018 | 1.4 | 1.41 | 773 | 1.04 |  | 300 | 773 | 473 | [8 empty] | TEP | N | O | X | X | Chalcogenide | PbTe | InPbTeI | In0.0035Pb0.9965Te0.996I0.004 | [10 empty] | 박성진 | 2021-07-09
379 | 10.1039/c8ee00290h | Energy Environ. Sci. | 2018 | 1.4 | 1.37 | 373 | 1.2 |  | 300 | 500 | 200 | 5 | expt | 306 | 556 | 250 | singlestage |  |  | TEP | P | O | O | X | Chalcogenide | Sb2Te3 | ZnBiSbTe | Zn0.015Bi0.46Sb1.54Te3.015 | [10 empty] | 박성진 | 2021-07-09
380 | 10.1039/c8ee01151f | Energy Environ. Sci. | 2018 | 1.6 | 1.54 | 773 | 1.05 |  | 300 | 873 | 573 | 14.1 | calc | 300 | 873 | 573 |  |  |  | TEP | N | O | X | X | Chalcogenide | PbTe | PbTeMn | PbTe + 4% MnTe | [10 empty] | 박성진 | 2021-07-09
381 | 10.1039/c8ee01755g | Energy Environ. Sci. | 2018 | 1.54 | 1.54 | 773 | 1.06 |  | 400 | 800 | 400 | [8 empty] | TEP | N | O | X | X | Chalcogenide | PbSe | PbSbSeGe | Pb0.9955Sb0.0045Se + 12% GeSe | [10 empty] | 박성진 | 2021-07-09
382 | 10.1039/c8ee03162b | Energy Environ. Sci. | 2019 | 1.6 | 1.52 | 721 | 0.9 |  | 300 | 720 | 420 | [8 empty] | TEP | P | O | X | X | Chalcogenide | SnTe | SnSbGeTe | Sn0.57Sb0.13Ge0.3Te | [10 empty] | 박성진 | 2021-07-09
383 | 10.1039/c9ee00317g | Energy Environ. Sci. | 2019 | 2 | 1.99 | 650 | 1.22 |  | 300 | 723 | 423 | [8 empty] | TEP | P | O | X | X | Chalcogenide | GeTe | BiGeTe | Bi0.05Ge0.99Te | [10 empty] | 박성진 | 2021-07-09
384 | 10.1039/c5ee03366g | Energy Environ. Sci. | 2016 | 2 | 1.98 | 800 | 1.17 |  | 300 | 800 | 500 | [8 empty] | TEP | P | O | X | X | Chalcogenide | SnSe | SnNaSe | Sn0.97Na0.03Se | [10 empty] | 박성진 | 2021-07-09
385 | 10.1039/c5ee02600h | Energy Environ. Sci. | 2016 | 1.4 | 1.35 | 723 | 0.9 |  | 298 | 723 | 425 | [8 empty] | TEP | N | O | X | X | Silicide | Mg2Sn | MgSnGeSb | Mg2Sn0.73Ge0.25Sb0.02 | [10 empty] | 박성진 | 2021-07-09
386 | 10.1039/c5ee02423d | Energy Environ. Sci. | 2015 | 1.3 | 1.29 | 900 | 0.5 |  | 300 | 900 | 600 | [8 empty] | TEP | P | O | X | X | Chalcogenide | SnTe | SnMnTe | Sn0.83Mn0.17Te | [10 empty] | 박성진 | 2021-07-09
387 | 10.1039/c4ee01463d | Energy Environ. Sci. | 2015 | 1.35 | 1.34 | 910 | 1.01 |  | 500 | 900 | 400 | [8 empty] | TEP | P | O | X | X | Chalcogenide | SnTe | SnBiTeHg | Sn0.98Bi0.02Te + 3% HgTe | [10 empty] | 박성진 | 2021-07-09
388 | 10.1039/c3ee41935e | Energy Environ. Sci. | 2013 | 1.15 | 1.14 | 680 | 0.75 |  | 350 | 690 | 340 | [8 empty] | TEP | P | O | X | X | Chalcogenide | AgSbSe2 | AgSbBiSe | AgSb0.98Bi0.02Se2 | [10 empty] | 박성진 | 2021-07-09
389 | 10.1016/j.joule.2019.10.010 | Joule | 2020 | 1.65 | 1.65 | 823 | 0.98 |  | 400 | 823 | 423 | [8 empty] | TEP | P | O | X | X | Chalcogenide | Sb2Si2Te6 | SbSiTe | Sb2Si2Te6 / Si2Te3 | [10 empty] | 박성진 | 2021-07-09
390 | 10.1002/adfm.201906143 | Adv. Funct. Mater. | 2019 | 1.7 | 1.7 | 623 | 1.18 |  | 323 | 523 | 200 | [8 empty] | TEP | N | O | X | X | Zintl | Mg3Sb2 | MgMnSbBiSe | Mg3.15Mn0.05Sb1.5Bi0.49Se0.01 | [10 empty] | 박성진 | 2021-07-09
391 | 10.1002/aenm.201800659 | Adv. Energy Mater. | 2018 | 1.34 | 1.33 | 766 | 1.12 |  | 420 | 865 | 445 | [8 empty] | TEP | N | O | X | X | Chalcogenide | PbTe | PbGaTe | Pb0.98Ga0.02Te | [10 empty] | 박성진 | 2021-07-09
392 | 10.1002/adfm.202005202 | Adv. Funct. Mater. | 2020 | 1.61 | 1.61 | 390 | 1.47 |  | 300 | 500 | 200 | [8 empty] | TEP | P | O | X | X | Chalcogenide | Sb2Te3 | BiSbInCuTe | Bi0.396Sb1.525In0.075Cu0.004Te3 | [10 empty] | 박성진 | 2021-07-09
393 | 10.1002/adfm.201910059 | Adv. Funct. Mater. | 2020 | 1.92 | 1.92 | 637 | 1.34 |  | 300 | 773 | 473 | [8 empty] | TEP | P | O | X | X | Chalcogenide | GeTe | GePbBiTe | Ge0.8Pb0.1Bi0.1Te1.06 | [10 empty] | 박성진 | 2021-07-09
394 | 10.1002/adma.201905210 | Adv. Mater. | 2019 | 1.64 | 1.65 | 873 | 0.73 |  | 300 | 873 | 573 | [8 empty] | TEP | P | O | X | X | Chalcogenide | CuGaTe2 | AgCuGaTe | Cu0.7Ag0.3Ga0.4In0.6Te2 | [10 empty] | 박성진 | 2021-07-09
395 | 10.1002/aenm.201502269 | Adv. Energy Mater. | 2016 | 1.3 | 1.29 | 525 | 1.1 |  | 300 | 548 | 248 | 9.2 | calc | 323 | 548 | 225 |  |  |  | TEP | P | O | X | X | HH | MgAgSb | MgLiAgSb | Mg0.995Li0.005Ag0.97Sb0.99 | [10 empty] | 박성진 | 2021-07-09
396 | 10.1002/aenm.202003304 | Adv. Energy Mater. | 2020 | 0.8 | 0.77 | 800 | 0.42 |  | 300 | 800 | 500 | [8 empty] | TEP | N | O | X | X | Chalcogenide | AgBiSe2 | AgBiSePbBr | Ag0.7Bi0.7Pb0.3Se1.683Br0.017 | [10 empty] | 박성진 | 2021-07-09
397 | 10.1002/aenm.201900354 | Adv. Energy Mater. | 2019 | 0.36 | 0.36 | 773 | 0.3 |  | 500 | 823 | 323 | [8 empty] | TEP | N | O | X | X | Chalcogenide | Bi2O2Se | BiTaOSe | Bi1.90Ta1.10O2Se | [10 empty] | 박성진 | 2021-07-09
398 | 10.1002/aenm.202002588 | Adv. Energy Mater. | 2020 | 1.9 | 1.88 | 570 | 1.2 |  | 300 | 723 | 423 | [8 empty] | TEP | P | O | X | X | Chalcogenide | GeTe | GeCrBiTe | Ge0.88Bi0.06Sc0.06Te | [10 empty] | 박성진 | 2021-07-09
399 | 10.1002/adfm.201801617 | Adv. Funct. Mater. | 2018 | 1.38 | 1.32 | 623 | 1.04 |  | 300 | 773 | 473 | [8 empty] | TEP | N | O | X | X | Chalcogenide | PbTe | PbSbGeTe | Pb0.988Sb0.012Te + 13% GeTe | [10 empty] | 박성진 | 2021-07-09
400 | 10.1002/aenm.201803072 | Adv. Energy Mater. | 2018 | 1.33 | 1.32 | 773 | 0.91 |  | 423 | 823 | 400 | [8 empty] | TEP | P | O | X | X | Sulfide | SnSe | SnNaAgSnSe | Sn0.99Na0.01Se + 1 mol% Ag8SnSe6 | [10 empty] | 박성진 | 2021-07-09
401 | 10.1002/adfm.202007340 | Adv. Funct. Mater. | 2020 | 1.6 | 1.59 | 823 | 1 |  | 323 | 823 | 500 | 12 | calc | 300 | 825 | 525 |  |  |  | TEP | N | O | X | X | Chalcogenide | PbTe | PbSbCuTe | (PbTe)81Sb2Te3 + 0.6Sb + 2Cu2Te | [10 empty] | 박성진 | 2021-07-09
402 | 10.1002/aenm.201902986 | Adv. Energy Mater. | 2019 | 1.3 | 1.29 | 400 | 1.23 |  | 300 | 475 | 175 | 7.8 | expt | 228 | 523 | 295 | singlestage |  |  | TEP | P | O | O | X | Chalcogenide | Sb2Te3 | BiSbTeTiC + T(O,OH,F group) | Bi0.4Sb1.6Te3 + 1 vol% Ti3C2Tx | [10 empty] | 박성진 | 2021-07-09
403 | 10.1002/adfm.202005479 | Adv. Funct. Mater. | 2020 | 1.2 | 1.29 | 573 | 1.01 |  | 300 | 673 | 373 | [8 empty] | TEP | N | O | X | X | Chalcogenide | PbTe | GaPbTe | Ga0.02Pb0.98Te | [10 empty] | 박성진 | 2021-07-09
404 | 10.1002/adma.202003730 | Adv. Mater. | 2020 | 2.7 | 2.67 | 973 | 1.5 |  | 400 | 973 | 573 | [8 empty] | TEP | P | O | X | X | Chalcogenide | Cu2Se | CuSeBiCuO | Cu2Se1.005 + 0.1 mol% BiCuSeO | [10 empty] | 박성진 | 2021-07-09
405 | 10.1002/aenm.201803249 | Adv. Energy Mater. | 2018 | 0.86 | 0.86 | 700 | 0.48 |  | 300 | 700 | 400 | [8 empty] | TEP | P | O | X | X | Sulfide | CuS | CuCrGeS | Cr2Cu26Ge6S32 | [10 empty] | 박성진 | 2021-07-09
406 | 10.1002/adfm.201803617 | Adv. Funct. Mater. | 2018 | 1.3 | 1.28 | 450 | 1.2 |  | 300 | 500 | 200 | [8 empty] | TEP | N | O | X | X | Chalcogenide | Bi2Te3 | BiSbTeSe | Bi1.95Sb0.05Te2.3Se0.7 | [10 empty] | 박성진 | 2021-07-09
407 | 10.1002/adma.201703148 | Adv. Mater. | 2017 | 1.83 | 1.83 | 773 | 0.8 |  | 300 | 723 | 423 | 12 | calc | 300 | 723 | 423 |  |  |  | TEP | N | O | X | X | Chalcogenide | PbTe | PbTeInSb | PbTe + 4% InSb | [10 empty] | 박성진 | 2021-07-09
408 | 10.1002/aenm.201602582 | Adv. Energy Mater. | 2017 | 1.45 | 1.45 | 825 | 1.08 |  | 300 | 850 | 550 | [8 empty] | TEP | N | O | X | X | SKD | CoSb3 | YbCoSb | Yb0.3Co4Sb12 + 20% Sb | [10 empty] | 박성진 | 2021-07-09
409 | 10.1002/adma.202005612 | Adv. Mater. | 2020 | 2.7 | 2.7 | 720 | 1.2 |  | 300 | 723 | 423 | [8 empty] | TEP | P | O | X | X | Chalcogenide | GeTe | GeSbTe | (GeTe)0.95(Sb2Te3)0.05 | [10 empty] | 박성진 | 2021-07-09
410 | 10.1002/adfm.201806613 | Adv. Funct. Mater. | 2019 | 2.4 | 2.34 | 773 | 1.28 |  | 323 | 773 | 450 | [8 empty] | TEP | P | O | X | X | Chalcogenide | GeTe | GeBiTe | Ge0.95Bi0.05Te1.025 | [10 empty] | 박성진 | 2021-07-09
411 | 10.1002/adfm.201807235 | Adv. Funct. Mater. | 2018 | 1.6 | 1.59 | 773 | 1.05 |  | 323 | 523 | 200 | [8 empty] | TEP | N | O | X | X | Zintl | Mg3Sb2 | MgSbBiTeMn | Mg3.2Sb0.015Bi1.975Te0.01 | [10 empty] | 박성진 | 2021-07-09
412 | 10.1002/adfm.201903157 | Adv. Funct. Mater. | 2019 | 0.7 | 0.67 | 973 | 0.65 |  | 823 | 1073 | 250 | [8 empty] | TEP | N | O | X | X | Silicide | Fe2Si | FeCoSiGeSb | ((Fe0.95Co0.05)0.27Si0.73)0.94Ge0.06 + 1 at% Sb | [10 empty] | 박성진 | 2021-07-09
413 | 10.1002/adma.201705942 | Adv. Mater. | 2018 | 2.3 | 2.3 | 740 | 1.6 |  | 300 | 780 | 480 | [8 empty] | TEP | P | O | X | X | Chalcogenide | GeTe | GeSbInTe | Ge0.89Sb0.1In0.01Te | [10 empty] | 박성진 | 2021-07-09
414 | 10.1002/adma.201903387 | Adv. Mater. | 2019 |  | 1.8 | 700 | 1.35 |  | 300 | 750 | 450 | [8 empty] | TEP | N | O | X | X | Zintl | Mg3SbBi | MgYSbBi | Mg3.032Y0.018SbBi | [10 empty] | 박성진 | 2021-07-09
415 | 10.1002/aenm.201601450 | Adv. Energy Mater. | 2016 | 2.3 | 2.3 | 873 | 1.23 |  | 300 | 873 | 573 | 17.6 | calc | 300 | 873 | 573 |  |  |  | TEP | P | O | X | X | Chalcogenide | PbTe | PbNaSrTeSe | PbTe0.85Se0.15 + 2% Na + 4% SrTe | [10 empty] | 박성진 | 2021-07-09
416 | 10.1002/aenm.201700446 | Adv. Energy Mater. | 2017 | 0.92 | 0.94 | 873 |  | 0.54 | 323 | 923 | 600 | 10.5 | calc | 323 | 923 | 600 |  |  |  | TEP | N | O | X | X | HH | ZrNiSn | HfZrNiSnSb | Hf0.25Zr0.75NiSn0.97Sb0.03 | [10 empty] | 박성진 | 2021-07-09
417 | 10.1002/aenm.201800087 | Adv. Energy Mater. | 2018 | 1.1 | 1.07 | 870 | 0.53 |  | 300 | 900 | 600 | [8 empty] | TEP | P | O | X | X | Sulfide | SnS | SnNaSe | Sn0.98Na0.02S | [10 empty] | 박성진 | 2021-07-09
418 | 10.1002/aenm.201802116 | Adv. Energy Mater. | 2018 | 1.42 | 1.42 | 900 | 0.87 |  | 500 | 900 | 400 | [8 empty] | TEP | P | O | X | X | Chalcogenide | SnTe | SnGePbMnTe | Sn0.555Ge0.15Pb0.075Mn0.275Te | [10 empty] | 박성진 | 2021-07-09
419 | 10.1002/aenm.201803242 | Adv. Energy Mater. | 2019 | 1.7 | 1.68 | 823 | 0.84 |  | 300 | 873 | 573 | [8 empty] | TEP | P | O | X | X | Chalcogenide | SnSe | SnCdSe | Sn0.948Cd0.023Se | [10 empty] | 박성진 | 2021-07-09
420 | 10.1002/aenm.201901334 | Adv. Energy Mater. | 2019 | 2.4 | 2.41 | 723 | 1.34 |  | 300 | 723 | 423 | 16 | calc | 423 | 723 | 300 |  |  |  | TEP | N | O | X | X | Chalcogenide | SnSe | SnPbSe | SnSe + 12% PbSe | [10 empty] | 박성진 | 2021-07-09
421 | 10.1002/aenm.202000757 | Adv. Energy Mater. | 2020 | 1.6 | 1.66 | 375 | 1.2 |  | 300 | 575 | 275 | 11.3 | calc | 300 | 575 | 275 |  |  |  | TEP | P | O | X | X | Chalcogenide | SbTe3 | BiSbTeB | Bi0.5Sb1.5Te3 + 0.6 wt% B | [10 empty] | 박성진 | 2021-07-09
422
423
424
425
426
427
428
429
430
431
432
433
434
435
436
437
438
439
440
441
442
443
444
445
446
447
448
449
450
451
452
453
454
455
456
457
458
459
460
461
462
463
464
465
466
467
468
469
470
471
472
473
474
475
476
477
478
479
480
481
482
483
484
485
486
487
488
489
490
491
492
493
494
495
496
497
498
499
500
501
502
503
504
505
506
507
508
509
510
511
512
513
514
515
516
517
518
519
520
521
522
523
524
525
526
527
528
529
530
531
532
533
534
535
536
537
538
539
540
541
542
543
544
545
546
547
548
549
550
551
552
553
554
555
556
557
558
559
560
561
562
563
564
565
566
567
568
569
570
571
572
573
574
575
576
577
578
579
580
581
582
583
584
585
586
587
588
589
590
591
592
593
594
595
596
597
598
599
600
601
602
603
604
605
606
607
Note on E1: byungkiryu: 논문 초록 혹은 본문에 쓰여진 값
Note on F1: byungkiryu: 논문 ZT 그림에서 디지털화 한 값 (즉 그래프의 ZT)
Note on G1: byungkiryu: 논문 에서 쓰여진 ZT에 해당하는 온도값 T(쓰여진 값)
Note on AD63: byungkiryu: bulk using nano structure
Note on AD72: byungkiryu: bulk using nano structure
Note on AD75: byungkiryu: bulk using nano structure
Note on A77: byungkiryu: baddata near zero conductivity
Note on B152: byungkiryu: 온도를 잘못해서 다시적음. 그런데 논문 안의 ZT값이 너무 높은데 (20200910)
Note on B175: byungkiryu: TEP에러 수정(2018-09-06)
Note on B239: byungkiryu: 데이터오류, TEP다시하기 그림에 문제 있음. 버리기
Note on AC332: S.Park: supplement를 보면 x=0.015에 대한 Br 분포결과가 있어서 x=0.015일 수도 있는데, 논문에 명시되어 있지 않아서 확실하지 않음.
Note on A359: S.Park: TEP의 측정 온도 개수와 구간이 다름
Note on A373: S.Park: 논문에 격자열전도도만 있고, 전체열전도도가 누락됨. 일단 격자열전도도 데이터만 추출함.
Note on AC387: S.Park: Sb0.022가 오타인 것 같음. 왜냐하면 논문 본문에 Sb0.022에 대한 TEP 데이터가 없음. 그래서 0.02로 수정함.
Note on P404: [스레드 댓글] 사용 중인 버전의 Excel에서 이 스레드 댓글을 읽을 수 있지만 파일을 이후 버전의 Excel에서 열면 편집 내용이 모두 제거됩니다. 자세한 정보: https://go.microsoft.com/fwlink/?linkid=870924. 댓글: 확인해보기
Note on AC409: S.Park: ZT(max)는 4% InSb에서 보이지만, average ZT (record)는 5% InSb 에서 1.0, 효율은 14%임.
Note on B416: S.Park: 본문의 peak zT 값과 supplement의 peak zT 값이 다름. 제외하는 것이 나을 수도 있음.
Note on E416: S.Park: 논문에 peak zT 값의 언급 없음.
Note on H416: S.Park: average zT의 값 언급 없음. 제시한 그래프에서 직접 추출한 값임.
Note on E417: S.Park: T = 520 K 이상에서 그래프 ZT값이 계산 ZT값에 비해 0.1 ~ 0.37 더 큰 값을 보임. DB에서 제외하는 것이 나을 것 같음.
Note on I418: S.Park: engineering zT
Note on H423: S.Park: device zT

## high impact journals
sjp project for data
| journal | #papers: 2016-2020
nature
nature materials
nature chemistry
nature communications
nature energy
science
science advances
energy & environmental sciences
joule
advanced materials
advanced energy materials
advanced functional materials
journal of american chemical society
내용에 average zT를 언급하면 선.

## #00000(example)
DATA 추출 | [9 empty] | DATA in SI unit
T | cond | T | resi | T | seeb | T | TC | T | ZT | T | cond | T | seeb | T | TC | T | ZT
[K] | [S/cm] | [K] | [Ohm m] | [K] | [μV/K] | [K] | [W/m K] | [K] | [1] | [K] | [S/m] | [K] | [V/K] | [K] | [W/m K] | [K] | [1]
[10 empty] | 0 | 0 | 0 | 0 | 0 | 0 | 0 | 0 | #DIV/0!
[10 empty] | 0 | 0 | 0 | 0 | 0 | 0 | 0 | 0
[10 empty] | 0 | 0 | 0 | 0 | 0 | 0 | 0 | 0
[10 empty] | 0 | 0 | 0 | 0 | 0 | 0 | 0 | 0
[10 empty] | 0 | 0 | 0 | 0 | 0 | 0 | 0 | 0
[10 empty] | 0 | 0 | 0 | 0 | 0 | 0 | 0 | 0
[10 empty] | 0 | 0 | 0 | 0 | 0 | 0 | 0 | 0
[10 empty] | 0 | 0 | 0 | 0 | 0 | 0 | 0 | 0
[10 empty] | 0 | 0 | 0 | 0 | 0 | 0 | 0 | 0
[10 empty] | 0 | 0 | 0 | 0 | 0 | 0 | 0 | 0
[10 empty] | 0 | 0 | 0 | 0 | 0 | 0 | 0 | 0
[10 empty] | 0 | 0 | 0 | 0 | 0 | 0 | 0 | 0
[10 empty] | 0 | 0 | 0 | 0 | 0 | 0 | 0 | 0
[10 empty] | 0 | 0 | 0 | 0 | 0 | 0 | 0 | 0
[10 empty] | 0 | 0 | 0 | 0 | 0 | 0 | 0 | 0
[10 empty] | 0 | 0 | 0 | 0 | 0 | 0 | 0 | 0
[10 empty] | 0 | 0 | 0 | 0 | 0 | 0 | 0 | 0
[10 empty] | 0 | 0 | 0 | 0 | 0 | 0 | 0 | 0
[10 empty] | 0 | 0 | 0 | 0 | 0 | 0 | 0 | 0
[10 empty] | 0 | 0 | 0 | 0 | 0 | 0 | 0 | 0
[10 empty] | 0 | 0 | 0 | 0 | 0 | 0 | 0 | 0
[10 empty] | 0 | 0 | 0 | 0 | 0 | 0 | 0 | 0

## zt-plot
YEAR | 논문ZT(max) | TEP_ZT(max)
2011 | 1.7 | 1.7014
2012 | 2.2 | 2.213
2008 | 1
2015 | 1.46 | 1.45
2013 | 2.28 | 2.29
2015 | 2.1 | 2.14
2008 | 1.5 | 1.47
2004 | 2.2 | 2.1
2014 | 1.3 | 1.25
2016 | 1.8 | 1.75
2016 | 1.4 | 1.39
2015 | 1.86 | 1.86
2016 | 1 | 1
2011 | 1.06 | 0.98
2012 | 1.3 | 1.33
2016 | 1.1 | 1.1
2011 | 1.8 | 1.75
2011 | 1.4 | 1.55
2008 | 1.4 | 1.44
2009 | 1.48 | 1.463
2004
2001 | 2.4
2014 | 2 | 1.98
2016
2012 | 1.3 | 1.27
2012 | 1.22 | 1.04
2014 | 2.6 | 2.67
2015 | 2 | 2.01
2013 | 0.92
2013 | 1.04
2007 | 0.86 | 0.856
2008 | 0.86 | 0.855
2015 | 0.72 | 0.743
2010 | 1.8 | 1.79
2013 | 0.48 | 0.5
2014 | 1.42 | 1.41
2014 | 1.22 | 1.23
2015 | 1.2 | 1.19
2013 | 1.4 | 1.46
2013 | 0.8 | 0.8
2015 | 0.77 | 0.76
2005 | 1 | 1.01
2010 | 1.2 | 1.2
2012 | 1.2 | 1.23
2013 | 0.24 | 0.24
2010 | 1.04 | 1.04
2013 | 0.9 | 0.9
2014 | 0.6 | 0.6
2014 | 1.13 | 1.18
2014 | 1.13 | 1.17
2014 | 0.9 | 0.9
2011 | 0.45 | 0.45
2012 | 0.87 | 0.9
2013 | 0.71 | 0.7
2015 | 1.09 | 1.09
2015 | 0.95 | 0.96
2015 | 1 | 1.03
2015 | 0.82
2013 | 0.95 | 0.84
2014 | 0.31 | 0.31
2003 | 0.94
2012 | 0.62 | 0.64
2013 | 1.14 | 1.15
2012 | 0.54 | 0.43
2014 | 1.27 | 1.28
2007 | 1.35 | 1.37
2013 | 1.15 | 1.16
2013 | 0.85 | 0.85
2014 | 0.46 | 0.46
2012 | 0.55 | 0.53
2012 | 0.96 | 0.96
2016 | 0.3 | 0.3
2012 | 0.4 | 0.38
2013 | 0.47 | 0.48
2014 | 0.75 | 0.76
2011 | 0.36 | 0.35
2009 | 1.2 | 1.32
2010 | 1.2 | 1.11
2013 | 1.64 | 1.62
2010 | 1.3 | 1.3
2011 | 0.9 | 1.19
2013 | 0.42
2013 | 0.78 | 0.8
2014 | 0.66 | 0.63
2015 | 2.3 | 2.25
2009 | 0.27 | 0.268
2010 | 0.62 | 0.61
2013 | 1.1 | 1.01
2015 | 1.03 | 1.03
2013 | 1.2 | 1.2
2013 | 1.55 | 1.57
2015 | 1.8 | 1.55
2013 | 1.15
2016 | 1.85 | 1.9
2012 | 1.33 | 1.1
2014 | 1.5 | 1.4
2013 | 1.2 | 1.17
2014 | 1.54 | 1.64
2013 | 0.48 | 0.48
2012 | 1.3 | 1.25
2013 | 0.95 | 0.94
2011 | 1.5 | 1.4
2011 | 1.4 | 1.48
2011 | 1.5 | 1.64
2011 | 1.3
2011 | 1.74
2012 | 1.4
2012 | 1.6
2014 | 1.1
2006 | 1.7
2013 | 1.5
2013 | 1.74 | 1.72
2014 | 1.5
2015 | 2
2014 | 2.2 | 2.19
2014 | 0.5
2015 | 2
2015 | 0.66
2011 | 0.92
2011 | 1.14
2012 | 1.3
2012 | 1.7
2013 | 1.2
2015 | 1
2015 | 1.35
2015 | 1.2
2016 | 1
2015 | 1.05
2014 | 0.6
2016 | 1.1
2016 | 0.78 | 0.74
2016 | 1 | 1.06
2014 | 1.3 | 1.28
2015 | 1.4 | 1.45
2015 | 1.3
2016 | 1.7 | 1.65
2015 | 0.63 | 0.62
2013 | 1.1 | 1.14
2014 | 0.6
2015 | 1.87
2015 | 1.75
2015 | 1.9
2007 | 0.5 | 0.52
2007 | 0.52 | 0.48
2010 | 0.78 | 0.79
2015 | 1.65 | 1.61
2016 | 1 | 0.9
2014 | 1.3
2014 | 1.6 | 1.75
2014 | 0.75 | 0.8
2015 | 1.5
2014 | 1.9
2010 | 1
2012 | 0.43
2009 | 0.8
2013 | 1
2014 | 1.4
2005 | 0.27
2015 | 1
2012 | 1
2012 | 1.2
2014 | 0.95
2016 | 0.7
2014 | 1.1
2011 | 1
2008 | 1.59
2015 | 1.4
2010 | 1.53
2006 | 0.13
2007 | 0.67
2007 | 0.17
2016 | 1.6
2016 | 0.16
2006 | 0.87
1998 | 0.67
2015 | 1.4
2009 | 0.1
2009 | 1
2009 | 0.26
2006 | 0.49
1992 | 1.07
2003 | 0.9780448
2005 | 0.86
2007 | 0.33
2007 | 0.56
2009 | 0.8
2016 | 1.45
2008 | 1.1
2008 | 0.81
2015 | 1.1
2009 | 1.47
1992 | 0.08
1992 | 1.68
2008 | 0.99
2010 | 0.4
2008 | 1.3
2012 | 1
2015 | 0.93
2014 | 0.08
2015 | 1.1
2015 | 1.14608
2009 | 1.48
2015 | 0.67
2007 | 0.052
2002 | 0.01275
2015 | 0.27
2008 | 1.36
2009 | 1.26
2009 | 0.39
2009 | 1
2009 | 0.17
2012 | 0.95
2002 | 1.2
2007 | 0.113
2008 | 0.68
2009 | 0.1
2005 | 0.72
2014 | 0.98
2007 | 0.93
2008 | 0.79
2013 | 1.3
2008 | 0.95
2008 | 0.9
2011 | 0.87
2010 | 1
2011 | 1.22
2014 | 1.9
2015 | 1.45
1996 | 0.88
2008 | 1.36
2011 | 1.7
2005 | 0.65
2011 | 1.1
2001 | 0.8
2005 | 1.25
2014 | 1.12
2009 | 0.32
2008 | 0.6
2012 | 1.3
2008 | 1.05
2009 | 1.34
2013 | 0.99
2017 | 2.73
2016 | 1.12
2017 | 1.67
2016 | 1.5
2016 | 1.3
2016 | 0.875
2016 | 1.6
2016 | 1.37
2012 | 1.3
2017 | 1
2016 | 1.1
2017 | 1.65
2017 | 1.02
2016 | 0.87
2016 | 1
2017 | 1
2016 | 1.3
2016 | 1.1
2016 | 0.75
2005 | 0.97
2010 | 1.1
2007 | 1.3
1997 | 0.72
1997 | 0.57
2003 | 0.86
2008 | 1.53
2010 | 1.51
2009 | 0.3
2008 | 1.5
2003 | 0.6
2009 | 1.36
2006 | 1.2
2011 | 1.5
2004 | 0.87
2007 | 0.7
2003 | 0.0056
2008 | 1.04
2006 | 0.9
2009 | 1
2010 | 1.45
2008 | 1.3 | 1.31
2008 | 1.3
2000 | 0.8 | 0.68
2008 | 1.1 | 1.05
2007 | 0.71 | 0.61
2008 | 1.1 | 1.06
2008 | 1.26
2008 | 1.36
2006 | 0.75 | 0.77
2014 | 2.62 | 2.67
2012 | 1.6
2013 | 2.3 | 2.24
2012 | 1.5 | 1.53
2015 | 1.1 | 1.1
2015 | 2.1 | 2
2014 | 1
2013 | 1.2 | 1.2
2016 | 1 | 1.01
2017 | 1.6 | 1.72
2017 | 0.61 | 0.61
2019 | 1.4
2018
2021 | 1.4
2019 | 1.5
2021 | >2.1
2021 | >1.46
2021 | 2.5
2021 | 1.4 / 1.2
2021 | 3.1 | 3.08
2018 | 2.8 | 2.85
2019 | 2.48 | 2.5
2019 | 1.52 | 1.52
2021 | 1.2 | 1.16
2021 | 1 | 1.01
2018 | 1.42 | 1.42
2016 | 1.64 | 1.63
2016 | 2.5 | 2.43
2019 | 1.3 | 1.29
2021 | >2.5 | 2.65
2021 | 2.6 | 2.55
2019 | 1.6 | 1.64
2021 | 1.8 | 1.77
2019 | 0.9 | 0.94
2020 | 1.4 | 1.37
2021 | 1.4 | 1.41
2021 | 2 | 2.02
2016 | 1.4 | 1.39
2019 | 1.3 | 1.32
2020 | 1.4 | 1.37
2020 | 1.85 | 1.84
2019 | 1.4 | 1.4
2019 | 1.1 | 1.07
2016 | 1.5 | 1.47
2016 | 1.4 | 1.37
2017 | 1.6 | 1.56
2017 | 2.6 | 2.61
2017 | 1.8 | 1.77
2017 | 1.1 | 1.11
2017 | 1.15 | 1.15
2018 | 1.4 | 1.41
2018 | 1.4 | 1.37
2018 | 1.6 | 1.54
2018 | 1.54 | 1.54
2019 | 1.6 | 1.52
2019 | 2 | 1.99
2016 | 2 | 1.98
2016 | 1.4 | 1.35
2015 | 1.3 | 1.29
2015 | 1.35 | 1.34
2013 | 1.15 | 1.14
2020 | 1.65 | 1.65
2019 | 1.7 | 1.7
2018 | 1.34 | 1.33
2020 | 1.61 | 1.61
2020 | 1.92 | 1.92
2019 | 1.64 | 1.65
2016 | 1.3 | 1.29
2020 | 0.8 | 0.77
2019 | 0.36 | 0.36
2020 | 1.9 | 1.88
2018 | 1.38 | 1.32
2018 | 1.33 | 1.32
2020 | 1.6 | 1.59
2019 | 1.3 | 1.29
2020 | 1.2 | 1.29
2020 | 2.7 | 2.67
2018 | 0.86 | 0.86
2018 | 1.3 | 1.28
2017 | 1.83 | 1.83
2017 | 1.45 | 1.45
2020 | 2.7 | 2.7
2019 | 2.4 | 2.34
2018 | 1.6 | 1.59
2019 | 0.7 | 0.67
2018 | 2.3 | 2.3
2019 |  | 1.8
2016 | 2.3 | 2.3
2017 | 0.92 | 0.94
2018 | 1.1 | 1.07
2018 | 1.42 | 1.42
2019 | 1.7 | 1.68
2019 | 2.4 | 2.41
2020 | 1.6 | 1.66